## GENERAL
denominacion | norma | color | clasificacion | formas suministro | aplicaciones general | aplicaciones ejemplos | %carbono min | %carbono max | %manganeso min | %manganeso max | %silicio min | %silicio max | %azufre min | %azufre max | %fosforo min | %fosforo max | %cromo min | %cromo max | %niquel min | %niquel max | %molibdeno min | %molibdeno max | %plomo min | %plomo max | soldabilidad %ceq max | maquinabilidad (%) estirado en frio 15% | maquinabilidad (%) estirado en frio | maquinabilidad (%) en estado estirado | Maquinabilidad (%) con previo recocido | Maquinabilidad (%) en estado laminado y estirado | maquinabilidad (%) Recocido | maquinabilidad (%) laminado en caliente y recocido | maquinabilidad (%) laminado en caliente | maquinabilidad (%) recocido y estirado en frio | maquinabilidad (%) globulizado y estirado en frio | maquinabilidad (%) recocido de globulizacion | maquinabilidad (%) Laminado en caliente y recocido | maquinabilidad (%) estado normalizado | maquinabilidad (%) estado globulizado | Coeficiente dilatacion termica recocido (-32)-100 (10-6 1/°C) | Coeficiente dilatacion termica recocido (-32)-650 (10-6 1/°C) | Coeficiente dilatacion termica recocido (-20)-100 (10-6 1/°C) | Coeficiente dilatacion termica recocido (-20)-650 (10-6 1/°C) | Coeficiente dilatacion termica recocido 0-100 (10-6 1/°C) | Coeficiente dilatacion termica recocido 0-300 (10-6 1/°C) | Coeficiente dilatacion termica recocido 0-500 (10-6 1/°C) | Coeficiente dilatacion termica recocido 15-75 (10-6 1/°C) | Coeficiente dilatacion termica recocido 20-100 (10-6 1/°C) | Coeficiente dilatacion termica recocido 25-100 (10-6 1/°C) | Coeficiente dilatacion termica recocido 25-270 (10-6 1/°C) | Coeficiente dilatacion termica recocido 20-200 (10-6 1/°C) | Coeficiente dilatacion termica recocido 20-300 (10-6 1/°C) | Coeficiente dilatacion termica recocido 0-400 (10-6 1/°C) | Coeficiente dilatacion termica recocido 20-500 (10-6 1/°C) | Coeficiente dilatacion termica recocido 0-545 (10-6 1/°C) | Coeficiente dilatacion termica recocido 0-200 (10-6 1/°C) | Coeficiente dilatacion termica recocido 20-315 (10-6 1/°C) | Coeficiente dilatacion termica recocido 20-650 (10-6 1/°C) | Coeficiente dilatacion termica recocido 0-600 (10-6 1/°C) | Rp 0,2 min (MPa) laminado en caliente | Rp 0,2 max (MPa) laminado en caliente | Rm min (MPa) laminado en caliente | Rm max (MPa) laminado en caliente | dureza HB min laminado en caliente | dureza HB max laminado en caliente | dureza HRC min laminado en caliente | dureza HRC max laminado en caliente | dureza HV min laminado en caliente | dureza HV max laminado en caliente | A% min laminado en caliente | A% max laminado en caliente | Z% min laminado en caliente | Z% max laminado en caliente | Impacto min (J) laminado en caliente | Impacto max (J) laminado en caliente | Rp 0,2 min (MPa) laminado y estirado | Rp 0,2 max (MPa) laminado y estirado | Rm min (MPa) laminado y estirado | Rm max (MPa) laminado y estirado | dureza HB min laminado y estirado | dureza HB max laminado y estirado | dureza HRC min laminado y estirado | dureza HRC max laminado y estirado | dureza HV min laminado y estirado | dureza HV max laminado y estirado | A% min laminado y estirado | A% max laminado y estirado | Z% min laminado y estirado | Z% max laminado y estirado | Impacto min (J) laminado y estirado | Impacto max (J) laminado y estirado | Rp 0,2 min (MPa) estirado en frio 15% | Rp 0,2 max (MPa) estirado en frio 15% | Rm min (Mpa) estirado en frio 15% | Rm max (MPa) estirado en frio 15% | dureza HB min estirado en frio 15% | dureza HB max estirado en frio 15% | dureza HRB min estirado en frio 15% | dureza HRB max estirado en frio 15% | dureza HV min estirado en frio 15% | dureza HV max estirado en frio 15% | A% min estirado en frio 15% | A% max estirado en frio 15% | Z% min estirado en frio 15% | Z% max estirado en frio 15% | Impacto min (J) estirado en frio 15%2 | Rp 0,2 min (MPa) laminado | Rp 0,2 max (MPa) Laminado | Rm min (Mpa) Laminado | Rm max (Mpa) Laminado | dureza HB min Laminado | dureza HB max Laminado | dureza HRB min Laminado | dureza HRC max Laminado | dureza HV min Laminado | dureza HV max Laminado | A% min Laminado | A% max Laminado | Z% min Laminado | Z% max Laminado | Impacto min (J) Laminado | Impacto max (J) Laminado | Rp 0,2 min (MPa) Normalizado | Rp 0,2 max (MPa) Normalizado | Rm min (Mpa) Normalizado | Rm max (Mpa) Normalizado | dureza HB min Normalizado | dureza HB max Normalizado | dureza HRB min Normalizado | dureza HRC max Normalizado | dureza HV min Normalizado | dureza HV max Normalizado | A% min Normalizado | A% max Normalizado | Z% min Normalizdo | Z% max Normalizado | Impacto min (J) Normalizado | Impacto max (J) Normalizado | Rp 0,2 min (MPa) Recocido | Rp 0,2 max (MPa) Recocido | Rm min (Mpa) Recocido | Rm max (Mpa) Recocido | dureza HB min Recocido | dureza HB max Recocidos | dureza HRC min Recocidos | dureza HRC max Recocidos | dureza HV min Recocidos | dureza HV max Recocidos | A% min Recocido | A% max Recocido | Z% min Recocido | Z% max Recocido | Impacto min (J) Recocido | Impacto max (J) Recocido | Rp 0,2 min (MPa) Recocido a 880 °C | Rp 0,2 max (MPa) Recocido a 880 °C | Rm min (Mpa) Recocido a 880 °C | Rm max (Mpa) Recocido a 880 °C | dureza HB min Recocido a 880 °C | dureza HB max Recocido a 880 °C | dureza HRC min Recocido a 880 °C | dureza HRC max Recocido a 880 °C | dureza HV min Recocido a 880 °C | dureza HV max Recocido a 880 °C | A% min Recocido a 880 °C | A% max Recocido a 880 °C | Z% min Recocido a 880 °C | Z% max Recocido a 880 °C | Impacto min (J) Recocido a 880 °C | Impacto max (J) Recocido a 880 °C | Rp 0,2 min (MPa) Recocido a 790 °C | Rp 0,2 max (MPa) Recocido a 790 °C | Rm min (Mpa) Recocido a 790 °C | Rm max (Mpa) Recocido a 790 °C | dureza HB min Recocido a 790 °C | dureza HB max Recocido a 790 °C | dureza HRC min Recocido a 790 °C | dureza HRC max Recocido a 790 °C | dureza HV min Recocido a 790 °C | dureza HV max Recocido a 790 °C | A% min Recocido a 790 °C | A% max Recocido a 790 °C | Z% min Recocido a 790 °C | Z% max Recocido a 790 °C | Impacto min (J) Recocido a 790 °C | Impacto max (J) Recocido a 790 °C | Rp 0,2 min (MPa) Pseudo Cementado | Rp 0,2 max (MPa) Pseudo Cementado | Rm min (Mpa) Pseudo Cementado | Rm max (Mpa) Pseudo Cementado | dureza HB min Pseudo Cementado | dureza HB max Pseudo Cementado | dureza HRB min Pseudo Cementado | dureza HRB max Pseudo Cementado | dureza HV min Pseudo Cementado | dureza HV max Pseudo Cementado | A% min Pseudo Cementado | A% max Pseudo Cementado | Z% min Pseudo Cementado | Z% max Pseudo Cementado | Impacto min (J) Pseudo Cementado | Impacto max (J) Pseudo Cementado | Rp 0,2 min (MPa) Templado al agua desde 775° C y revenido a 180° C | Rp 0,2 max (MPa) Templado al agua desde 775° C y revenido a 180° C | Rm min (Mpa) Templado al agua desde 775° C y revenido a 180° C | Rm max (Mpa) Templado al agua desde 775° C y revenido a 180° C | dureza HB min Templado al agua desde 775° C y revenido a 180° C | dureza HB max Templado al agua desde 775° C y revenido a 180° C | dureza HRC min Templado al agua desde 775° C y revenido a 180° C | dureza HRC max Templado al agua desde 775° C y revenido a 180° C | dureza HV min Templado al agua desde 775° C y revenido a 180° C | dureza HV max Templado al agua desde 775° C y revenido a 180° C | A% min Templado al agua desde 775° C y revenido a 180° C | A% max Templado al agua desde 775° C y revenido a 180° C | Z% min Templado al agua desde 775° C y revenido a 180° C | Z% max Templado al agua desde 775° C y revenido a 180° C | Impacto min (J) Templado al agua desde 775° C y revenido a 180° C | Impacto max (J) Templado al agua desde 775° C y revenido a 180° C | Rp 0,2 min (MPa) Normalizado(925 °C al aire) | Rp 0,2 max (MPa) Normalizado(925 °C al aire) | Rm min (Mpa) Normalizado(925 °C al aire) | Rm max (Mpa) Normalizado(925 °C al aire) | dureza HB min Normalizado(925 °C al aire) | dureza HB max Normalizado(925 °C al aire) | dureza HRB min Normalizado(925 °C al aire) | dureza HRB max Normalizado(925 °C al aire) | dureza HV min Normalizado(925 °C al aire) | dureza HV max Normalizado(925 °C al aire) | A% min Normalizado(925 °C al aire) | A% max Normalizado(925 °C al aire) | Z% min Normalizado(925 °C al aire) | Z% max Normalizado(925 °C al aire) | Impacto min (J) Normalizado(925 °C al aire) | Impacto max (J) Normalizado(925 °C al aire) | Rp 0,2 min (MPa) Normalizado 900 °C | Rp 0,2 max (MPa) Normalizado 900 °C | Rm min (Mpa) Normalizado 900 °C | Rm max (Mpa) Normalizado 900 °C | dureza HB min Normalizado 900 °C | dureza HB max Normalizado 900 °C | dureza HRB min Normalizado 900 °C | dureza HRB max Normalizado 900 °C | dureza HV min Normalizado 900 °C | dureza HV max Normalizado 900 °C | A% min Normalizado 900 °C | A% max Normalizado 900 °C | Z% min Normalizado 900 °C | Z% max Normalizado 900 °C | Impacto min (J) Normalizado 900 °C | Impacto max (J) Normalizado 900 °C | Rp 0,2 min (MPa) Globulizado y estirado en frio | Rp 0,2 max (MPa) Globulizado y estirado en frio | Rm min (Mpa) Globulizado y estirado en frio | Rm max (Mpa) Globulizado y estirado en frio | dureza HB min Globulizado y estirado en frio | dureza HB max Globulizado y estirado en frio | dureza HRB min Globulizado y estirado en frio | dureza HRB max Globulizado y estirado en frio | dureza HV min Globulizado y estirado en frio | dureza HV max Globulizado y estirado en frio | A% min Globulizado y estirado en frio | A% max Globulizado y estirado en frio | Z% min Globulizado y estirado en frio | Z% max Globulizado y estirado en frio | Impacto min (J) Globulizado y estirado en frio | Impacto max (J) Globulizado y estirado en frio | Rp 0,2 min (MPa) Recocido de globulizacion | Rp 0,2 max (MPa) Recocido de globulizacion | Rm min (Mpa) Recocido de globulizacion | Rm max (Mpa) Recocido de globulizacion | dureza HB min Recocido de globulizacion | dureza HB max Recocido de globulizacion | dureza HRB min Recocido de globulizacion | dureza HRB max Recocido de globulizacion | dureza HV min Recocido de globulizacion | dureza HV max Recocido de globulizacion | A% min Recocido de globulizacion | A% max Recocido de globulizacion | Z% min Recocido de globulizacion | Z% max Recocido de globulizacion | Impacto min (J) Recocido de globulizacion | Impacto max (J) Recocido de globulizacion | Rp 0,2 min (MPa) Recocido y estirado en frio | Rp 0,2 max (MPa) Recocido y estirado en frio | Rm min (Mpa) Recocido y estirado en frio | Rm max (Mpa) Recocido y estirado en frio | dureza HB min Recocido y estirado en frio | dureza HB max Recocido y estirado en frio | dureza HRB min Recocido y estirado en frio | dureza HRC max Recocido y estirado en frio | dureza HV min Recocido y estirado en frio | dureza HV max Recocido y estirado en frio | A% min Recocido y estirado en frio | A% max Recocido y estirado en frio | Z% min Recocido y estirado en frio | Z% max Recocido y estirado en frio | Impacto min (J) Recocido y estirado en frio | Impacto max (J) Recocido y estirado en frio | Rp 0,2 min (MPa) Templado desde 850° C en aceite y revenido a 540° C | Rp 0,2 max (MPa) Templado desde 850° C en aceite y revenido a 540° C | Rm min (Mpa) Templado desde 850° C en aceite y revenido a 540° C | Rm max (Mpa) Templado desde 850° C en aceite y revenido a 540° C | dureza HB min Templado desde 850° C en aceite y revenido a 540° C | dureza HB max Templado desde 850° C en aceite y revenido a 540° C | dureza HRC min Templado desde 850° C en aceite y revenido a 540° C | dureza HRC max Templado desde 850° C en aceite y revenido a 540° C | dureza HV min Templado desde 850° C en aceite y revenido a 540° C | dureza HV max Templado desde 850° C en aceite y revenido a 540° C | A% min Templado desde 850° C en aceite y revenido a 540° C | A% max Templado desde 850° C en aceite y revenido a 540° C | Z% min Templado desde 850° C en aceite y revenido a 540° C | Z% max Templado desde 850° C en aceite y revenido a 540° C | Impacto min (J) Templado desde 850° C en aceite y revenido a 540° C | Rp 0,2 min (MPa) Templado desde 840° C en aceite y revenido a 540° C | Rp 0,2 max (MPa) Templado desde 840° C en aceite y revenido a 540° C | Rm min (Mpa) Templado desde 840° C en aceite y revenido a 540° C | Rm max (Mpa) Templado desde 840° C en aceite y revenido a 540° C | dureza HB minTemplado desde 840° C en aceite y revenido a 540° C | dureza HB max Templado desde 840° C en aceite y revenido a 540° C | dureza HRC min Templado desde 840° C en aceite y revenido a 540° C | dureza HRC max Templado desde 840° C en aceite y revenido a 540° C | dureza HV min Templado desde 840° C en aceite y revenido a 540° C | dureza HV max Templado desde 840° C en aceite y revenido a 540° C | A% min Templado desde 840° C en aceite y revenido a 540° C | A% max Templado desde 840° C en aceite y revenido a 540° C | Z% min Templado desde 840° C en aceite y revenido a 540° C | Z% max Templado desde 840° C en aceite y revenido a 540° C | Impacto min (J) Templado desde 840° C en aceite y revenido a 540° C | Impacto max (J) Templado desde 840° C en aceite y revenido a 540° C | Rp 0,2 min (MPa) Templado desde 840° C en aceite y revenido a 650° C | Rp 0,2 max (MPa) Templado desde 840° C en aceite y revenido a 650° C | Rm min (Mpa) Templado desde 840° C en aceite y revenido a 650° C | Rm max (Mpa) Templado desde 840° C en aceite y revenido a 650° C | dureza HB min Templado desde 840° C en aceite y revenido a 650° C | dureza HB max Templado desde 840° C en aceite y revenido a 650° C | dureza HRC min Templado desde 840° C en aceite y revenido a 650° C | dureza HRC max Templado desde 840° C en aceite y revenido a 650° C | dureza HV min Templado desde 840° C en aceite y revenido a 650° C | dureza HV max Templado desde 840° C en aceite y revenido a 650° C | A% min Templado desde 840° C en aceite y revenido a 650° C | A% max Templado desde 840° C en aceite y revenido a 650° C | Z% min Templado desde 840° C en aceite y revenido a 650° C | Z% max Templado desde 840° C en aceite y revenido a 650° C | Impacto min (J) Templado desde 840° C en aceite y revenido a 650° C | Impacto max (J) Templado desde 840° C en aceite y revenido a 650° C | Rp 0,2 min (MPa) Templado desde 845° C en aceite y revenido a 535° C | Rp 0,2 max (MPa) Templado desde 845° C en aceite y revenido a 535° C | Rm min (Mpa) Templado desde 845° C en aceite y revenido a 535° C | Rm max (Mpa) Templado desde 845° C en aceite y revenido a 535° C | dureza HB min Templado desde 845° C en aceite y revenido a 535° C | dureza HB max Templado desde 845° C en aceite y revenido a 535° C | dureza HRC min Templado desde 845° C en aceite y revenido a 535° C | dureza HRC max Templado desde 845° C en aceite y revenido a 535° C | dureza HV min Templado desde 845° C en aceite y revenido a 535° C | dureza HV max Templado desde 845° C en aceite y revenido a 535° C | A% min Templado desde 845° C en aceite y revenido a 535° C | A% max Templado desde 845° C en aceite y revenido a 535° C | Z% min Templado desde 845° C en aceite y revenido a 535° C | Z% max Templado desde 845° C en aceite y revenido a 535° C | Impacto min (J) Templado desde 845° C en aceite y revenido a 535° C | Rp 0,2 min (MPa) Templado desde 925° C en aceite y revenido a 540° C | Rp 0,2 max (MPa) Templado desde 925° C en aceite y revenido a 540° C | Rm min (Mpa) Templado desde 925° C en aceite y revenido a 540° C | Rm max (Mpa) Templado desde 925° C en aceite y revenido a 540° C | dureza HB min Templado desde 925° C en aceite y revenido a 540° C | dureza HB max Templado desde 925° C en aceite y revenido a 540° C | dureza HRB min Templado desde 925° C en aceite y revenido a 540° C | dureza HRB max Templado desde 925° C en aceite y revenido a 540° C | dureza HV min Templado desde 925° C en aceite y revenido a 540° C | dureza HV max Templado desde 925° C en aceite y revenido a 540° C | A% min Templado desde 925° C en aceite y revenido a 540° C | A% max Templado desde 925° C en aceite y revenido a 540° C | Z% min Templado desde 925° C en aceite y revenido a 540° C | Z% max Templado desde 925° C en aceite y revenido a 540° C | Impacto min (J) Templado desde 925° C en aceite y revenido a 540° C | Impacto max (J) Templado desde 925° C en aceite y revenido a 540° C | Rp 0,2 min (MPa) Templado desde 790° C en aceite y revenido a 180° C | Rp 0,2 max (MPa) Templado desde 790° C en aceite y revenido a 180° C | Rm min (Mpa)Templado desde 790° C en aceite y revenido a 180° C | Rm max (Mpa)Templado desde 790° C en aceite y revenido a 180° C | dureza HB min Templado desde 790° C en aceite y revenido a 180° C | dureza HB max Templado desde 790° C en aceite y revenido a 180° C | dureza HRB min Templado desde 790° C en aceite y revenido a 180° C | dureza HRB max Templado desde 790° C en aceite y revenido a 180° C | dureza HV min Templado desde 790° C en aceite y revenido a 180° C | dureza HV max Templado desde 790° C en aceite y revenido a 180° C | A% min Templado desde 790° C en aceite y revenido a 180° C | A% max Templado desde 790° C en aceite y revenido a 180° C | Z% min Templado desde 790° C en aceite y revenido a 180° C | Z% max Templado desde 790° C en aceite y revenido a 180° C | Impacto min (J) Templado desde 790° C en aceite y revenido a 180° C | Impacto max (J) Templado desde 790° C en aceite y revenido a 180° C | Impacto max (J) Templado desde 790° C en aceite y revenido a 180° C | Rp 0,2 min (MPa) Templado desde 830° C en aceite y revenido a 650° C | Rp 0,2 max (MPa) Templado desde 830° C en aceite y revenido a 650° C | Rm min (Mpa) Templado desde 830° C en aceite y revenido a 650° C | Rm max (Mpa) Templado desde 830°C en aceite y revenido a 650° C | dureza HB min Templado desde 830° C en aceite y revenido a 650° C | dureza HB max Templado desde 830° C en aceite y revenido a 650°C | dureza HRB min Templado desde 830° C en aceite y revenido a 650° C | dureza HRB max Templado desde 830° C en aceite y revenido a 650° C | dureza HV min Templado desde 830° C en aceite y revenido a 650° C | dureza HV max Templado desde 830° C en aceite y revenido a 650° C | A% min Templado desde 830° C en aceite y revenido a 650° C | A% max Templado desde 830° C en aceite y revenido a 650° C | Z% min Templado desde 830° C en aceite y revenido a 650° C | Z% max Templado desde 830° C en aceite y revenido a 650° C | Impacto min (J) Templado desde 830° C en aceite y revenido a 650° C | Rp 0,2 min (MPa) Recocido de ablandamiento desde 870° C | Rp 0,2 max (MPa) Recocido de ablandamiento desde 870° C | Rm min (Mpa) Recocido de ablandamiento desde 870° C | Rm max (Mpa) Recocido de ablandamiento desde 870° C | dureza HB min Recocido de ablandamiento desde 870° C | dureza HB max Recocido de ablandamiento desde 870° C | dureza HRB min Recocido de ablandamiento desde 870° C | dureza HRB max Recocido de ablandamiento desde 870° C | dureza HV min Recocido de ablandamiento desde 870° C | dureza HV max Recocido de ablandamiento desde 870° C | A% min Recocido de ablandamiento desde 870° C | A% max Recocido de ablandamiento desde 870° C | Z% min Recocido de ablandamiento desde 870° C | Z% max Recocido de ablandamiento desde 870° C | Impacto min (J) Recocido de ablandamiento desde 870° C | Impacto max (J) Recocido de ablandamiento desde 870° C | Rp 0,2 min (MPa) Templado en agua y revenido 180°C(pseudo carburacion) | Rp 0,2 max (MPa) Templado en agua y revenido 180°C(pseudo carburacion) | Rm min (Mpa) Templado en agua y revenido 180°C(pseudo carburacion) | Rm max (Mpa) Templado en agua y revenido 180°C(pseudo carburacion) | dureza HB min Templado en agua y revenido 180°C(pseudo carburacion) | dureza HB max Templado en agua y revenido 180°C(pseudo carburacion) | dureza HRC min Templado en agua y revenido 180°C(pseudo carburacion) | dureza HRC max Templado en agua y revenido 180°C(pseudo carburacion) | dureza HV min Templado en agua y revenido 180°C(pseudo carburacion) | dureza HV max Templado en agua y revenido 180°C(pseudo carburacion) | A% min Templado en agua y revenido 180°C(pseudo carburacion) | A% max Templado en agua y revenido 180°C(pseudo carburacion) | Z% min Templado en agua y revenido 180°C(pseudo carburacion) | Z% max Templado en agua y revenido 180°C(pseudo carburacion) | Impacto min (J) Templado en agua y revenido 180°C(pseudo carburacion) | Impacto max (J) Templado en agua y revenido 180°C(pseudo carburacion) | Rp 0,2 min (MPa) Templado en aceite y revenido (pseudo carburacion) | Rp 0,2 max (MPa) Templado en aceite y revenido (pseudo carburacion) | Rm min (Mpa) Templado en aceite y revenido (pseudo carburacion) | Rm max (Mpa) Templado en aceite y revenido (pseudo carburacion) | dureza HB min Templado en aceite y revenido (pseudo carburacion) | dureza HB max Templado en aceite y revenido (pseudo carburacion) | dureza HRC min Templado en aceite y revenido (pseudo carburacion) | dureza HRC max Templado en aceite y revenido (pseudo carburacion) | dureza HV min Templado en aceite y revenido (pseudo carburacion) | dureza HV max Templado en aceite y revenido (pseudo carburacion) | A% min Templado en aceite y revenido (pseudo carburacion) | A% max Templado en aceite y revenido (pseudo carburacion) | Z% min Templado en aceite y revenido (pseudo carburacion) | Z% max Templado en aceite y revenido (pseudo carburacion) | Impacto min (J) Templado en aceite y revenido (pseudo carburacion) | Impacto max (J) Templado en aceite y revenido (pseudo carburacion) | Rp 0,2 min (MPa) Laminado en caliente Ø 25mm | Rp 0,2 max (MPa) Laminado en caliente Ø 25mm | Rm min (Mpa) Laminado en caliente Ø 25mm | Rm max (Mpa) Laminado en caliente Ø 25mm | dureza HB min Laminado en caliente Ø 25mm | dureza HB max Laminado en caliente Ø 25mm | dureza HRC min Laminado en caliente Ø 25mm | dureza HRC max Laminado en caliente Ø 25mm | dureza HV min Laminado en caliente Ø 25mm | dureza HV max Laminado en caliente Ø 25mm | A% min Laminado en caliente Ø 25mm | A% max Laminado en caliente Ø 25mm | Z% min Laminado en caliente Ø 25mm | Z% max Laminado en caliente Ø 25mm | Impacto min (J) Laminado en caliente Ø 25mm | Impacto max (J) Laminado en caliente Ø 25mm | Rp 0,2 min (MPa) Laminado Ø 25mm | Rp 0,2 max (MPa) Laminado Ø 25mm | Rm min (Mpa) Laminado Ø 25mm | Rm max (Mpa) Laminado Ø 25mm | dureza HB min Laminado Ø 25mm | dureza HB max Laminado Ø 25mm | dureza HRC min Laminado Ø 25mm | dureza HRC max Laminado Ø 25mm | dureza HV min Laminado Ø 25mm | dureza HV max Laminado Ø 25mm | A% min Laminado Ø 25mm | A% max Laminado Ø 25mm | Z% min Laminado Ø 25mm | Z% max Laminado Ø 25mm | Impacto min (J) Laminado Ø 25mm | Impacto max (J) Laminado Ø 25mm | Rp 0,2 min (MPa) Cementado y templado desde 830 °C en aceite y revenido a 150 °C | Rp 0,2 max (MPa) Cementado y templado desde 830 °C en aceite y revenido a 150 °C | Rm min (Mpa) Cementado y templado desde 830 °C en aceite y revenido a 150 °C | Rm max (Mpa) Cementado y templado desde 830 °C en aceite y revenido a 150 °C | dureza HB min Cementado y templado desde 830 °C en aceite y revenido a 150 °C | dureza HB max Cementado y templado desde 830 °C en aceite y revenido a 150 °C | dureza HR min Cementado y templado desde 830 °C en aceite y revenido a 150 °C | dureza HR max Cementado y templado desde 830 °C en aceite y revenido a 150 °C | dureza HV min Cementado y templado desde 830 °C en aceite y revenido a 150 °C | dureza HV max Cementado y templado desde 830 °C en aceite y revenido a 150 °C | A% min Cementado y templado desde 830 °C en aceite y revenido a 150 °C | A% max Cementado y templado desde 830 °C en aceite y revenido a 150 °C | Z% min Cementado y templado desde 830 °C en aceite y revenido a 150 °C | Z% max Cementado y templado desde 830 °C en aceite y revenido a 150 °C | Impacto min (J) Cementado y templado desde 830 °C en aceite y revenido a 150 °C | Rp 0,2 min (MPa) Normalizado Ø 25mm | Rp 0,2 max (MPa) Normalizado Ø 25mm | Rm min (Mpa) Normalizado Ø 25mm | Rm max (Mpa) Normalizado Ø 25mm | dureza HB min Normalizado Ø 25mm | dureza HB max Normalizado Ø 25mm | dureza HRC min Normalizado Ø 25mm | dureza HRC max Normalizado Ø 25mm | dureza HV min Normalizado Ø 25mm | dureza HV max Normalizado Ø 25mm | A% min Normalizado Ø 25mm | A% max Normalizado Ø 25mm | Z% min Normalizdo Ø 25mm | Z% max Normalizado Ø 25mm | Impacto min (J) Normalizado Ø 25mm | Impacto max (J) Normalizado Ø 25mm | Rp 0,2 min (MPa) Templado a 870° C al agua y revenido a 540 °C | Rp 0,2 max (MPa) Templado a 870° C al agua y revenido a 540 °C | Rm min (Mpa) Templado a 870° C al agua y revenido a 540 °C | Rm max (Mpa) Templado a 870° C al agua y revenido a 540 °C | dureza HB min Templado a 870° C al agua y revenido a 540 °C | dureza HB max Templado a 870° C al agua y revenido a 540 °C | dureza HRC min Templado a 870° C al agua y revenido a 540 °C | dureza HRC max Templado a 870° C al agua y revenido a 540 °C | dureza HV min Templado a 870° C al agua y revenido a 540 °C | dureza HV max Templado a 870° C al agua y revenido a 540 °C | A% min Templado a 870° C al agua y revenido a 540 °C | A% max Templado a 870° C al agua y revenido a 540 °C | Z% min Templado a 870° C al agua y revenido a 540 °C | Z% max Templado a 870° C al agua y revenido a 540 °C | Impacto min (J) Templado a 870° C al agua y revenido a 540 °C | Impacto max (J) Templado a 870° C al agua y revenido a 540 °C | Rp 0,2 min (MPa) Templado a 875° C al agua y revenido a 180°C | Rp 0,2 max (MPa) Templado a 875° C al agua y revenido a 180°C | Rm min (Mpa) Templado a 875° C al agua y revenido a 180°C | Rm max (Mpa) Templado a 875° C al agua y revenido a 180°C | dureza HB min Templado a 875° C al agua y revenido a 180°C | dureza HB max Templado a 875° C al agua y revenido a 180°C | dureza HRC min Templado a 875° C al agua y revenido a 180°C | dureza HRC max Templado a 875° C al agua y revenido a 180°C | dureza HV min Templado a 875° C al agua y revenido a 180°C | dureza HV max Templado a 875° C al agua y revenido a 180°C | A% min Templado a 875° C al agua y revenido a 180°C | A% max Templado a 875° C al agua y revenido a 180°C | Z% min Templado a 875° C al agua y revenido a 180°C | Z% max Templado a 875° C al agua y revenido a 180°C | Impacto min (J) Templado a 875° C al agua y revenido a 180°C | Impacto max (J) Templado a 875° C al agua y revenido a 180°C | Rp 0,2 min (MPa) Estirado (no recocido) | Rp 0,2 max (MPa) Estirado (no recocido) | Rm min (Mpa) Estirado (no recocido) | Rm max (Mpa) Estirado (no recocido) | dureza HB min Estirado (no recocido) | dureza HB max Estirado (no recocido) | dureza HRC min Estirado (no recocido) | dureza HRC max Estirado (no recocido) | dureza HV min Estirado (no recocido) | dureza HV max Estirado (no recocido) | A% min Estirado (no recocido) | A% max Estirado (no recocido) | Z% min Estirado (no recocido) | Z% max Estirado (no recocido) | Impacto min (J) Estirado (no recocido) | Impacto max (J) Estirado (no recocido) | Rp 0,2 min (MPa) Estirado (recocido previo) | Rp 0,2 max (MPa) Estirado (recocido previo) | Rm min (Mpa) Estirado (recocido previo) | Rm max (Mpa) Estirado (recocido previo) | dureza HB min Estirado (recocido previo) | dureza HB max Estirado (recocido previo) | dureza HRC min Estirado (recocido previo) | dureza HRC max Estirado (recocido previo) | dureza HV min Estirado (recocido previo) | dureza HV max Estirado (recocido previo) | A% min Estirado (recocido previo) | A% max Estirado (recocido previo) | Z% min Estirado (recocido previo) | Z% max Estirado (recocido previo) | Impacto min (J) Estirado (recocido previo) | Impacto max (J) Estirado (recocido previo) | Rp 0,2 min (MPa) Templado al agua desde 840/ 870 °C y revenido a 538° C | Rp 0,2 max (MPa) Templado al agua desde 840/ 870 °C y revenido a 538° C | Rm min (Mpa) Templado al agua desde 840/ 870 °C y revenido a 538° C | Rm max (Mpa) Templado al agua desde 840/ 870 °C y revenido a 538° C | dureza HB min Templado al agua desde 840/ 870 °C y revenido a 538° C | dureza HB max Templado al agua desde 840/ 870 °C y revenido a 538° C | dureza HRC min Templado al agua desde 840/ 870 °C y revenido a 538° C | dureza HRC max Templado al agua desde 840/ 870 °C y revenido a 538° C | dureza HV min Templado al agua desde 840/ 870 °C y revenido a 538° C | dureza HV max Templado al agua desde 840/ 870 °C y revenido a 538° C | A% min Templado al agua desde 840/ 870 °C y revenido a 538° C | A% max Templado al agua desde 840/ 870 °C y revenido a 538° C | Z% min Templado al agua desde 840/ 870 °C y revenido a 538° C | Z% max Templado al agua desde 840/ 870 °C y revenido a 538° C | Impacto min (J) Templado al agua desde 840/ 870 °C y revenido a 538° C | Impacto max (J) Templado al agua desde 840/ 870 °C y revenido a 538° C | Rp 0,2 min (MPa) Templado al aceite desde 856 °C y revenido a 650° C | Rp 0,2 max (MPa) Templado al aceite desde 856 °C y revenido a 650° C | Rm min (Mpa) Templado al aceite desde 856 °C y revenido a 650° C | Rm max (Mpa) Templado al aceite desde 856 °C y revenido a 650° C | dureza HB min Templado al aceite desde 856 °C y revenido a 650° C | dureza HB max Templado al aceite desde 856 °C y revenido a 650° C | dureza HRC min Templado al aceite desde 856 °C y revenido a 650° C | dureza HRC max Templado al aceite desde 856 °C y revenido a 650° C | dureza HV min Templado al aceite desde 856 °C y revenido a 650° C | dureza HV max Templado al aceite desde 856 °C y revenido a 650° C | A% min Templado al aceite desde 856 °C y revenido a 650° C | A% max Templado al aceite desde 856 °C y revenido a 650° C | Z% min Templado al aceite desde 856 °C y revenido a 650° C | Z% max Templado al aceite desde 856 °C y revenido a 650° C | Impacto min (J) Templado al aceite desde 856 °C y revenido a 650° C | Impacto max (J) Templado al aceite desde 856 °C y revenido a 650° C | Rp 0,2 min (MPa) Templado al aceite desde 857 °C y revenido a 538° C | Rp 0,2 max (MPa) Templado al aceite desde 857 °C y revenido a 538° C | Rm min (Mpa) Templado al aceite desde 857 °C y revenido a 538° C | Rm max (Mpa)Templado al aceite desde 857 °C y revenido a 538° C | dureza HB min Templado al aceite desde 857 °C y revenido a 538° C | dureza HB max Templado al aceite desde 857 °C y revenido a 538° C | dureza HRC min Templado al aceite desde 857 °C y revenido a 538° C | dureza HRC max Templado al aceite desde 857 °C y revenido a 538° C | dureza HV min Templado al aceite desde 856 °C y revenido a 650° C | dureza HV max Templado al aceite desde 857 °C y revenido a 538° C | A% min Templado al aceite desde 857 °C y revenido a 538° C | A% max Templado al aceite desde 857 °C y revenido a 538° C | Z% min Templado al aceite desde 857 °C y revenido a 538° C | Z% max Templado al aceite desde 857 °C y revenido a 538° C | Impacto min (J) Templado al aceite desde 857 °C y revenido a 538° C | Impacto max (J) Templado al aceite desde 857 °C y revenido a 538° C | Rp 0,2 min (MPa) Templado al aceite desde 857 °C y revenido a 593° C | Rp 0,2 max (MPa) Templado al aceite desde 857 °C y revenido a 593° C | Rm min (Mpa) Templado al aceite desde 857 °C y revenido a 593° C | Rm max (Mpa)Templado al aceite desde 857 °C y revenido a 593° C | dureza HB min Templado al aceite desde 857 °C y revenido a 593° C | dureza HB max Templado al aceite desde 857 °C y revenido a 593° C | dureza HRC min Templado al aceite desde 857 °C y revenido a 593° C | dureza HRC max Templado al aceite desde 857 °C y revenido a 593° C | dureza HV min Templado al aceite desde 857 °C y revenido a 593° C | dureza HV max Templado al aceite desde 857 °C y revenido a 593° C | A% min Templado al aceite desde 857 °C y revenido a 593° C | A% max Templado al aceite desde 857 °C y revenido a 593° C | Z% min Templado al aceite desde 857 °C y revenido a 593° C | Z% max Templado al aceite desde 857 °C y revenido a 593° C | Impacto min (J) Templado al aceite desde 857 °C y revenido a 593° C | Impacto max (J) Templado al aceite desde 857 °C y revenido a 593° C | Rp 0,2 min (MPa) Templado al aceite desde 857 °C y revenido a 648° C | Rp 0,2 max (MPa) Templado al aceite desde 857 °C y revenido a 648° C | Rm min (Mpa) Templado al aceite desde 857 °C y revenido a 648° C | Rm max (Mpa)Templado al aceite desde 857 °C y revenido a 648° C | dureza HB min Templado al aceite desde 857 °C y revenido a 648° C | dureza HB max Templado al aceite desde 857 °C y revenido a 648° C | dureza HRC min Templado al aceite desde 857 °C y revenido a 648° C | dureza HRC max Templado al aceite desde 857 °C y revenido a 648° C | dureza HV min Templado al aceite desde 857 °C y revenido a 648° C | dureza HV max Templado al aceite desde 857 °C y revenido a 648° C | A% min Templado al aceite desde 857 °C y revenido a 648° C | A% max Templado al aceite desde 857 °C y revenido a 648° C | Z% min Templado al aceite desde 857 °C y revenido a 648° C | Z% max Templado al aceite desde 857 °C y revenido a 648° C | Impacto min (J) Templado al aceite desde 857 °C y revenido a 648° C | Impacto max (J) Templado al aceite desde 857 °C y revenido a 648° C | Rp 0,2 min (MPa) Recocido y estirado | Rp 0,2 max (MPa) Recocido y estirado | Rm min (Mpa) Recocido y estirado | Rm max (Mpa) Recocido y estirado | dureza HB min Recocido y estirado | dureza HB max Recocido y estirado | dureza HRB min Recocido y estirado | dureza HRB max Recocido y estirado | dureza HV min Recocido y estirado | dureza HV max Recocido y estirado | A% min Recocido y estirado | A% max Recocido y estirado | Z% min Recocido y estirado | Z% max Recocido y estirado | Impacto min (J) Recocido y estirado | Impacto max (J) Recocido y estirado | Rp 0,2 min (MPa) Templado al aceite desde 830 °C y revenido a 204° C | Rp 0,2 max (MPa) Templado al aceite desde 830 °C y revenido a 204° C | Rm min (Mpa) Templado al aceite desde 830 °C y revenido a 204° C | Rm max (Mpa) Templado al aceite desde 830 °C y revenido a 204° C | dureza HB min Templado al aceite desde 830 °C y revenido a 204° C | dureza HB max Templado al aceite desde 830 °C y revenido a 204° C | dureza HRC min Templado al aceite desde 830 °C y revenido a 204° C | dureza HRC max Templado al aceite desde 830 °C y revenido a 204° C | dureza HV min Templado al aceite desde 830 °C y revenido a 204° C | dureza HV max Templado al aceite desde 830 °C y revenido a 204° C | A% min Templado al aceite desde 830 °C y revenido a 204° C | A% max Templado al aceite desde 830 °C y revenido a 204° C | Z% min Templado al aceite desde 830 °C y revenido a 204° C | Z% max Templado al aceite desde 830 °C y revenido a 204° C | Impacto min (J) Templado al aceite desde 830 °C y revenido a 204° C | Impacto max (J) Templado al aceite desde 830 °C y revenido a 204° C | Rp 0,2 min (MPa) Templado al aceite desde 830 °C y revenido a 371° C | Rp 0,2 max (MPa) Templado al aceite desde 830 °C y revenido a 371° C | Rm min (Mpa) Templado al aceite desde 830 °C y revenido a 371° C | Rm max (Mpa) Templado al aceite desde 830 °C y revenido a 371° C | dureza HB min Templado al aceite desde 830 °C y revenido a 371° C | dureza HB max Templado al aceite desde 830 °C y revenido a 371° C | dureza HRC min Templado al aceite desde 830 °C y revenido a 371° C | dureza HRC max Templado al aceite desde 830 °C y revenido a 371° C | dureza HV min Templado al aceite desde 830 °C y revenido a 371° C | dureza HV max Templado al aceite desde 830 °C y revenido a 371° C | A% min Templado al aceite desde 830 °C y revenido a 371° C | A% max Templado al aceite desde 830 °C y revenido a 371° C | Z% min Templado al aceite desde 830 °C y revenido a 371° C | Z% max Templado al aceite desde 830 °C y revenido a 371° C | Impacto min (J) Templado al aceite desde 830 °C y revenido a 371° C | Impacto max (J) Templado al aceite desde 830 °C y revenido a 371° C | Rp 0,2 min (MPa) Templado al aceite desde 830 °C y revenido a 538° C | Rp 0,2 max (MPa) Templado al aceite desde 830 °C y revenido a 538° C | Rm min (Mpa) Templado al aceite desde 830 °C y revenido a 538° C | Rm max (Mpa) Templado al aceite desde 830 °C y revenido a 538° C | dureza HB min Templado al aceite desde 830 °C y revenido a 538° C | dureza HB max Templado al aceite desde 830 °C y revenido a 538° C | dureza HRC min Templado al aceite desde 830 °C y revenido a 538° C | dureza HRC max Templado al aceite desde 830 °C y revenido a 538° C | dureza HV min Templado al aceite desde 830 °C y revenido a 538° C | dureza HV max Templado al aceite desde 830 °C y revenido a 538° C | A% min Templado al aceite desde 830 °C y revenido a 538° C | A% max Templado al aceite desde 830 °C y revenido a 538° C | Z% min Templado al aceite desde 830 °C y revenido a 538° C | Z% max Templado al aceite desde 830 °C y revenido a 538° C | Impacto min (J) Templado al aceite desde 830 °C y revenido a 538° C | Impacto max (J) Templado al aceite desde 830 °C y revenido a 538° C | Rp 0,2 min (MPa) Templado al aceite desde 850 °C y revenido a 150° C | Rp 0,2 max (MPa) Templado al aceite desde 850 °C y revenido a 150° C | Rm min (Mpa) Templado al aceite desde 850 °C y revenido a 150° C | Rm max (Mpa) Templado al aceite desde 850 °C y revenido a 150° C | dureza HB min Templado al aceite desde 850 °C y revenido a 150° C | dureza HB max Templado al aceite desde 850 °C y revenido a 150° C | dureza HRC min Templado al aceite desde 850 °C y revenido a 150° C | dureza HRC max Templado al aceite desde 850 °C y revenido a 150° C | dureza HV min Templado al aceite desde 850 °C y revenido a 150° C | dureza HV max Templado al aceite desde 850 °C y revenido a 150° C | A% min Templado al aceite desde 850 °C y revenido a 150° C | A% max Templado al aceite desde 850 °C y revenido a 150° C | Z% min Templado al aceite desde 850 °C y revenido a 150° C | Z% max Templado al aceite desde 850 °C y revenido a 150° C | Impacto min (J) Templado al aceite desde 850 °C y revenido a 150° C | Impacto max (J)Templado al aceite desde 850 °C y revenido a 150° C | Rp 0,2 min (MPa) Templado al aceite desde 830 °C y revenido a 704° C | Rp 0,2 max (MPa) Templado al aceite desde 830 °C y revenido a 704° C | Rm min (Mpa) Templado al aceite desde 830 °C y revenido a 704° C | Rm max (Mpa) Templado al aceite desde 830 °C y revenido a 704° C | dureza HB min Templado al aceite desde 830 °C y revenido a 704° C | dureza HB max Templado al aceite desde 830 °C y revenido a 704° C | dureza HRC min Templado al aceite desde 830 °C y revenido a 704° C | dureza HRC max Templado al aceite desde 830 °C y revenido a 704° C | dureza HV min Templado al aceite desde 830 °C y revenido a 704° C | dureza HV max Templado al aceite desde 830 °C y revenido a 704° C | A% min Templado al aceite desde 830 °C y revenido a 704° C | A% max Templado al aceite desde 830 °C y revenido a 704° C | Z% min Templado al aceite desde 830 °C y revenido a 704° C | Z% max Templado al aceite desde 830 °C y revenido a 704° C | Impacto min (J)Templado al aceite desde 830 °C y revenido a 704° C | Impacto max (J) Templado al aceite desde 830 °C y revenido a 704° C | Rp 0,2 min (MPa) Cementado, templado y revenido a 150 °C | Rp 0,2 max (MPa) Cementado, templado y revenido a 150 °C | Rm min (Mpa) Cementado, templado y revenido a 150 °C | Rm max (Mpa) Cementado, templado y revenido a 150 °C | dureza HB min Cementado, templado y revenido a 150 °C | dureza HB max Cementado, templado y revenido a 150 °C | dureza HRC min Cementado, templado y revenido a 150 °C | dureza HRC max Cementado, templado y revenido a 150 °C | dureza HV min Cementado, templado y revenido a 150 °C | dureza HV max Cementado, templado y revenido a 150 °C | A% min Cementado, templado y revenido a 150 °C | A% max Cementado, templado y revenido a 150 °C | Z% min Cementado, templado y revenido a 150 °C | Z% max Cementado, templado y revenido a 150 °C | Impacto min (J) Cementado, templado y revenido a 150 °C | Impacto max (J) Cementado, templado y revenido a 150 °C | Rp 0,2 min (MPa) Cementado, templado y revenido a 230 °C | Rp 0,2 max (MPa) Cementado, templado y revenido a 230 °C | Rm min (Mpa) Cementado, templado y revenido a 230 °C | Rm max (Mpa) Cementado, templado y revenido a 230 °C | dureza HB min Cementado, templado y revenido a 230 °C | dureza HB max Cementado, templado y revenido a 230 °C | dureza HRC min Cementado, templado y revenido a 230 °C | dureza HRC max Cementado, templado y revenido a 230 °C | dureza HV min Cementado, templado y revenido a 230 °C | dureza HV max Cementado, templado y revenido a 230 °C | A% min Cementado, templado y revenido a 230 °C | A% max Cementado, templado y revenido a 230 °C | Z% min Cementado, templado y revenido a 230 °C | Z% max Cementado, templado y revenido a 230 °C | Impacto min (J) Cementado, templado y revenido a 230 °C | Impacto max (J) Cementado, templado y revenido a 230 °C | Rp 0,2 min (MPa) Doble temple desde 925 °C al aceite, luego desde 775 °C al aceite y revenido a 150 ° C | Rp 0,2 max (MPa) Doble temple desde 925 °C al aceite, luego desde 775 °C al aceite y revenido a 150 ° C | Rm min (Mpa) Doble temple desde 925 °C al aceite, luego desde 775 °C al aceite y revenido a 150 ° C | Rm max (Mpa)Doble temple desde 925 °C al aceite, luego desde 775 °C al aceite y revenido a 150 ° C | dureza HB minDoble temple desde 925 °C al aceite, luego desde 775 °C al aceite y revenido a 150 ° C | dureza HB max Doble temple desde 925 °C al aceite, luego desde 775 °C al aceite y revenido a 150 ° C | dureza HRC minDoble temple desde 925 °C al aceite, luego desde 775 °C al aceite y revenido a 150 ° C | dureza HRC max Doble temple desde 925 °C al aceite, luego desde 775 °C al aceite y revenido a 150 ° C | dureza HV min Doble temple desde 925 °C al aceite, luego desde 775 °C al aceite y revenido a 150 ° C | dureza HV max Doble temple desde 925 °C al aceite, luego desde 775 °C al aceite y revenido a 150 ° C | A% min Doble temple desde 925 °C al aceite, luego desde 775 °C al aceite y revenido a 150 ° C | A% max Doble temple desde 925 °C al aceite, luego desde 775 °C al aceite y revenido a 150 ° C | Z% minDoble temple desde 925 °C al aceite, luego desde 775 °C al aceite y revenido a 150 ° C | Z% max Doble temple desde 925 °C al aceite, luego desde 775 °C al aceite y revenido a 150 ° C | Impacto min (J) Doble temple desde 925 °C al aceite, luego desde 775 °C al aceite y revenido a 150 ° C | Impacto max (J) CDoble temple desde 925 °C al aceite, luego desde 775 °C al aceite y revenido a 150 ° C | Rp 0,2 min (MPa) Doble temple desde 925 °C al aceite, luego desde 775 °C al aceite y revenido a 230 ° C | Rp 0,2 max (MPa) Doble temple desde 925 °C al aceite, luego desde 775 °C al aceite y revenido a 230 ° C | Rm min (Mpa) Doble temple desde 925 °C al aceite, luego desde 775 °C al aceite y revenido a 230 ° C | Rm max (Mpa) Doble temple desde 925 °C al aceite, luego desde 775 °C al aceite y revenido a 230 ° C | dureza HB min Doble temple desde 925 °C al aceite, luego desde 775 °C al aceite y revenido a 230 ° C | dureza HB max Doble temple desde 925 °C al aceite, luego desde 775 °C al aceite y revenido a 230 ° C | dureza HRC minDoble temple desde 925 °C al aceite, luego desde 775 °C al aceite y revenido a 230 ° C | dureza HRC maxDoble temple desde 925 °C al aceite, luego desde 775 °C al aceite y revenido a 230 ° C | dureza HV min Doble temple desde 925 °C al aceite, luego desde 775 °C al aceite y revenido a 230 ° C | dureza HV max Doble temple desde 925 °C al aceite, luego desde 775 °C al aceite y revenido a 230 ° C | A% min Doble temple desde 925 °C al aceite, luego desde 775 °C al aceite y revenido a 230 ° C | A% max Doble temple desde 925 °C al aceite, luego desde 775 °C al aceite y revenido a 230 ° C | Z% min Doble temple desde 925 °C al aceite, luego desde 775 °C al aceite y revenido a 230 ° C | Z% max Doble temple desde 925 °C al aceite, luego desde 775 °C al aceite y revenido a 230 ° C | Impacto min (J) Doble temple desde 925 °C al aceite, luego desde 775 °C al aceite y revenido a 230 ° C | Impacto max (J) Doble temple desde 925 °C al aceite, luego desde 775 °C al aceite y revenido a 230 ° C | Rp 0,2 min (MPa) Recocido isotermico de 740 °C a 610 °C | Rp 0,2 max (MPa) Recocido isotermico de 740 °C a 610 °C | Rm min (Mpa) Recocido isotermico de 740 °C a 610 °C | Rm max (Mpa) Recocido isotermico de 740 °C a 610 °C | dureza HB min Recocido isotermico de 740 °C a 610 °C | dureza HB max Recocido isotermico de 740 °C a 610 °C | dureza HRC min Recocido isotermico de 740 °C a 610 °C | dureza HRC max Recocido isotermico de 740 °C a 610 °C | dureza HV min Recocido isotermico de 740 °C a 610 °C | dureza HV max Recocido isotermico de 740 °C a 610 °C | A% min Recocido isotermico de 740 °C a 610 °C | A% max Recocido isotermico de 740 °C a 610 °C | Z% min Recocido isotermico de 740 °C a 610 °C | Z% max Recocido isotermico de 740 °C a 610 °C | Impacto min (J) Recocido isotermico de 740 °C a 610 °C | Impacto max (J) Recocido isotermico de 740 °C a 610 °C | Rp 0,2 min (MPa) Cementado y templado a 800 °C y revenido a 150 °C (nucleo) | Rp 0,2 max (MPa) Cementado y templado a 800 °C y revenido a 150 °C (nucleo) | Rm min (Mpa) Cementado y templado a 800 °C y revenido a 150 °C (nucleo) | Rm max (Mpa) Cementado y templado a 800 °C y revenido a 150 °C (nucleo) | dureza HB min Cementado y templado a 800 °C y revenido a 150 °C (nucleo) | dureza HB max Cementado y templado a 800 °C y revenido a 150 °C (nucleo) | dureza HRC min Cementado y templado a 800 °C y revenido a 150 °C (nucleo) | dureza HRC max Cementado y templado a 800 °C y revenido a 150 °C (nucleo) | dureza HV min Cementado y templado a 800 °C y revenido a 150 °C (nucleo) | dureza HV max Cementado y templado a 800 °C y revenido a 150 °C (nucleo) | A% min Cementado y templado a 800 °C y revenido a 150 °C (nucleo) | A% max Cementado y templado a 800 °C y revenido a 150 °C (nucleo) | Z% min Cementado y templado a 800 °C y revenido a 150 °C (nucleo) | Z% max Cementado y templado a 800 °C y revenido a 150 °C (nucleo) | Impacto min (J) Cementado y templado a 800 °C y revenido a 150 °C (nucleo) | Impacto max (J) Cementado y templado a 800 °C y revenido a 150 °C (nucleo) | Rp 0,2 min (MPa) Pseudo templado en aceite desde 840 °C (Ø 25mm) y revenido a 150 °C | Rp 0,2 max (MPa) Pseudo templado en aceite desde 840 °C (Ø 25mm) y revenido a 150 °C | Rm min (Mpa) Pseudo templado en aceite desde 840 °C (Ø 25mm) y revenido a 150 °C | Rm max (Mpa) Pseudo templado en aceite desde 840 °C (Ø 25mm) y revenido a 150 °C | dureza HB min Pseudo templado en aceite desde 840 °C (Ø 25mm) y revenido a 150 °C | dureza HB max Pseudo templado en aceite desde 840 °C (Ø 25mm) y revenido a 150 °C | dureza HRC min Pseudo templado en aceite desde 840 °C (Ø 25mm) y revenido a 150 °C | dureza HRC max Pseudo templado en aceite desde 840 °C (Ø 25mm) y revenido a 150 °C | dureza HV min Pseudo templado en aceite desde 840 °C (Ø 25mm) y revenido a 150 °C | dureza HV max Pseudo templado en aceite desde 840 °C (Ø 25mm) y revenido a 150 °C | A% min Pseudo templado en aceite desde 840 °C (Ø 25mm) y revenido a 150 °C | A% max Pseudo templado en aceite desde 840 °C (Ø 25mm) y revenido a 150 °C | Z% min Pseudo templado en aceite desde 840 °C (Ø 25mm) y revenido a 150 °C | Z% max Pseudo templado en aceite desde 840 °C (Ø 25mm) y revenido a 150 °C | Impacto min (J) Pseudo templado en aceite desde 840 °C (Ø 25mm) y revenido a 150 °C | Impacto max (J) Pseudo templado en aceite desde 840 °C (Ø 25mm) y revenido a 150 °C | Rp 0,2 min (MPa) Templado al aceite y revenido a 538°C | Rp 0,2 max (MPa) Templado al aceite y revenido a 538°C | Rm min (Mpa)Templado al aceite y revenido a 538°C | Rm max (Mpa) Templado al aceite y revenido a 538°C | dureza HB min Templado al aceite y revenido a 538°C | dureza HB max Templado al aceite y revenido a 538°C | dureza HRC min Templado al aceite y revenido a 538°C | dureza HRC max Templado al aceite y revenido a 538°C | dureza HV min Templado al aceite y revenido a 538°C | dureza HV max Templado al aceite y revenido a 538°C | A% min Templado al aceite y revenido a 538°C | A% max Templado al aceite y revenido a 538°C | Z% min Templado al aceite y revenido a 538°C | Z% max Templado al aceite y revenido a 538°C | Impacto min (J) Templado al aceite y revenido a 538°C | Impacto max (J) Templado al aceite y revenido a 538°C | Rp 0,2 min (MPa) Templado al aceite y revenido a 650 °C | Rp 0,2 max (MPa) Templado al aceite y revenido a 650 °C | Rm min (Mpa)Templado al aceite y revenido a 650 °C | Rm max (Mpa) Templado al aceite y revenido a 650 °C | dureza HB min Templado al aceite y revenido a 650 °C | dureza HB max Templado al aceite y revenido a 650 °C | dureza HRC min Templado al aceite y revenido a 650 °C | dureza HRC max Templado al aceite y revenido a 650 °C | dureza HV min Templado al aceite y revenido a 650 °C | dureza HV max Templado al aceite y revenido a 650 °C | A% min Templado al aceite y revenido a 650 °C | A% max Templado al aceite y revenido a 650 °C | Z% min Templado al aceite y revenido a 650 °C | Z% max Templado al aceite y revenido a 650 °C | Impacto min (J) Templado al aceite y revenido a 650 °C | Impacto max (J) Templado al aceite y revenido a 650 °C | Rp 0,2 min (MPa) Templado en aceite a 930 °C y revenido a 150 °C | Rp 0,2 max (MPa) Templado en aceite a 930 °C y revenido a 150 °C | Rm min (Mpa) Templado en aceite a 930 °C y revenido a 150 °C | Rm max (Mpa) Templado en aceite a 930 °C y revenido a 150 °C | dureza HB min Templado en aceite a 930 °C y revenido a 150 °C | dureza HB max Templado en aceite a 930 °C y revenido a 150 °C | dureza HRC min Templado en aceite a 930 °C y revenido a 150 °C | dureza HRC max Templado en aceite a 930 °C y revenido a 150 °C | dureza HV min Templado en aceite a 930 °C y revenido a 150 °C | dureza HV max Templado en aceite a 930 °C y revenido a 150 °C | A% min Templado en aceite a 930 °C y revenido a 150 °C | A% max Templado en aceite a 930 °C y revenido a 150 °C | Z% min Templado en aceite a 930 °C y revenido a 150 °C | Z% maxTemplado en aceite a 930 °C y revenido a 150 °C | Impacto min (J) Templado en aceite a 930 °C y revenido a 150 °C | Impacto max (J) Templado en aceite a 930 °C y revenido a 150 °C | punto critico superior (ºC) | punto critico Inferior (ºC) | T forja min (ºC) | T forja max (ºC) | T normalizado min (ºC) | T normalizado max (ºC) | T recocido min (°C) | T recocido max (°C) | T recocido de globulizacion min (°C) | T recocido de globulizacion max (°C) | T recocido hipercritico min (ºC) | T recocido hipercritico max (ºC) | T recocido subrcritico min (ºC) | T recocido subrcritico max (ºC) | T recocido isotermico min (ºC) | T recocido isotermico max (°C) | T cementado min (ºC) | T cementado max (ºC) | T carbonitrurado min (ºC) | T carbonitrurado max (ºC) | T temple capa cementada min (ºC) | T temple capa cementada max (ºC) | T revenido min (ºC) | T revenido max (ºC) | T templado min (°C) | T templado max (°C) | medio enfriamiento | Diametro critico ideal 99% | Diametro critico ideal 50% | Diametro critico real 99% aceite | Diametro critico real 50% aceite | Diametro critico real 99% agua | Diametro critico real 50% agua | SAE | DIN | UNI | AFNOR | BS | AISI | ASTM
1008 | IRAM | negro, gris claro | acero al carbono para conformacion en frio | palanquillas, barras, rollos laminados, productos estirados | piezas donde se requiera relativa baja resistencia pero muy alta capacidad de deformacion en frio | remaches, bulones, tornillos, chavetas, alambres de uso general, elementos de construccion | 0 | 0.1 | 0.3 | 0.7 | 0 | 0.1 | 0 | 0.05 | 0 | 0.04 | [8 empty] | 0.27 | 50 | [21 empty] | 12.6 |  |  |  | 13.5 |  | 14.2 | [5 empty] | 190 | 250 | 300 | 380 | 85 | 110 |  |  |  |  | 30 | 38 | 55 | 80 | [18 empty] | 310 | 400 | 350 | 450 | 100 | 130 |  |  |  |  | 12 | 24 | 45 | 75 | [814 empty] | 872 | 732 | 1000 | 1300 | 900 | 930 |  |  |  |  | 880 | 910 | 540 | 730 |  |  | 900 | 930 | 790 | 900 | 760 | 800 | 150 | 200 |  |  | agua | [6 empty] | 1008 | C10 | C8 | XC10, CC10 |  | 1008 | 1008
1010 | IRAM | castaño | acero al carbono para conformacion en frio | palanquillas, barras, rollos laminados, productos estirados | elementos de construccion donde se requiere baja o mediana resistencia combinada con alta capacidad de deformacion | bulones, alambres, tornillos y piezas similares | 0.08 | 0.13 | 0.3 | 0.6 | 0 | 0.1 | 0 | 0.05 | 0 | 0.054 | [8 empty] | 0.28 | 55 | [21 empty] | 12.2 |  |  |  | 13.5 |  | 14.3 | [5 empty] | 210 | 280 | 330 | 430 | 95 | 124 |  |  |  |  | 28 | 38 | 50 | 78 | [18 empty] | 330 | 440 | 370 | 490 | 105 | 150 |  |  |  |  | 12 | 24 | 40 | 70 | [814 empty] | 872 | 732 | 1000 | 1300 | 940 | 970 |  |  |  |  | 880 | 910 | 540 | 730 |  |  | 900 | 930 | 790 | 900 | 760 | 800 | 150 | 200 |  |  | agua,aceite | [6 empty] | 1010 | C10 | C10 | XC10, CC10 | 040 A 10 | 1010 | 1010
1011 | IRAM | castaño | acero al carbono para conformacion en frio | palanquillas, barras, rollos laminados, productos estirados |  | barras para hormigon armado, alambres para fabricar clavos y otros alambres de baja resistencia | 0.08 | 0.13 | 0.6 | 0.9 | 0 | 0.1 | 0 | 0.05 | 0 | 0.04 | [8 empty] | 0.33 | 55 | [33 empty] | 230 | 290 | 360 | 450 | 110 | 140 |  |  |  |  | 28 | 38 | 45 | 70 | [18 empty] | 400 | 490 | 450 | 550 | 140 | 166 |  |  |  |  | 12 | 20 | 40 | 65 | [814 empty] | 872 | 732 | 1000 | 1300 | 900 | 930 |  |  |  |  | 880 | 910 | 540 | 730 |  |  | 900 | 930 | 790 | 900 | 760 | 800 | 150 | 200 |  |  | agua,aceite | [6 empty] | 1011 | 8 mn 4 11 mn 4 |  |  |  | 1011 | 1011
1015 | IRAM | Castaño-verde | acero al carbono para conformacion en frio | palanquillas, barras, rollos laminados, productos estirados | barras para hormigon armado en estado de laminado en caliente o endurecidas mecanicamente; piezas sometidas a cementacion o carbonitruracion | bulones, tuercas, cuando no se requiera alta templabilidad | 0.13 | 0.18 | 0.3 | 0.6 | 0.15 | 0.3 | 0 | 0.05 | 0 | 0.04 | [8 empty] | 0.33 | 0.6 | [21 empty] | 11.9 |  |  |  | 13 |  | 14.2 | [5 empty] | 260 | 320 | 400 | 500 | 120 | 150 |  |  |  |  | 24 | 34 | 50 | 70 | [18 empty] | 450 | 540 | 500 | 600 | 150 | 192 |  |  |  |  | 10 | 24 | 40 | 65 | [98 empty] | 305 |  | 510 |  | 163 | [5 empty] | 26 |  | 65 | [703 empty] | 862 | 735 | 1000 | 1300 | 900 | 930 |  |  |  |  | 870 | 900 | 540 | 730 |  |  | 900 | 930 | 790 | 900 | 760 | 800 | 150 | 200 |  |  | agua,aceite | [6 empty] | 1015 | Ck 15 | C 16 | Xc 15 | 050 A 15 | 1015 | 1015
1016 | IRAM | Castaño-azul | acero al carbono para cementacion | palanquillas, barras, rollos laminados, productos estirados, perfiles | barras para hormigon armado en estado de laminado en caliente o endurecidas mecanicamente; piezas sometidas a cementacion cuando no se requiera alta templabilidad |  | 0.13 | 0.18 | 0.6 | 0.9 | 0.15 | 0.3 | 0 | 0.05 | 0 | 0.04 | [8 empty] | 0.38 | 65-70 | [33 empty] | 270 | 330 | 450 | 520 | 131 | 156 |  |  |  |  | 25 | 39 | 50 | 70 | [18 empty] | 450 | 540 | 500 | 600 | 149 | 180 |  |  |  |  | 10 | 24 | 40 | 65 | [814 empty] | 848 | 732 | 1000 | 1300 | 900 | 930 |  |  |  |  | 850 | 900 | 540 | 700 |  |  | 900 | 930 | 790 | 900 | 760 | 800 | 150 | 200 |  |  | agua,aceite | [6 empty] | 1016 | St 42 |  |  |  | 1016 | 1016
1018 | IRAM | Castaño-gris | acero al carbono para cementacion | palanquillas, barras, rollos laminados, productos terminados en frio, perfiles |  | Piezas de maquinas cementadas, bulones, cadenas, alambres, piezas conformadas en frio | 0.15 | 0.2 | 0.6 | 0.9 |  |  | 0 | 0.05 | 0 | 0.04 | [8 empty] | 0.4 | 70 | [17 empty] | 12.06 | [8 empty] | 13.5 |  | 14.4 | [52 empty] | 345 |  | 470 |  | 470 | [5 empty] | 36 |  | 65 |  |  |  | 345 |  | 455 |  | 135 | [5 empty] | 36 |  | 68 |  |  |  | 300 |  | 415 |  | 127 | [5 empty] | 35 |  | 67 | [35 empty] | 365 |  | 607 |  | 185 | [5 empty] | 25 |  | 60 | [19 empty] | 350 |  | 455 |  | 135 | [5 empty] | 35 |  | 68 | [687 empty] | 840 | 736 | 1000 | 1280 | 880 | 920 |  |  |  |  | 850 | 900 | 540 | 720 |  |  | 900 | 930 | 790 | 900 | 760 | 800 | 150 | 200 |  |  | agua,aceite | [6 empty] | 1018 |  | C18 | XC 18 | 080A17 | 1017
1020 | IRAM | rojo oscuro | acero al carbono para cementacion | palanquillas, barras, rollos laminados, productos estirados, perfiles | barras para hormigon armado en estado natural o endurecidas mecanicamente (torsionado).Piezas conformadas por estampado en frio y piezas cementadas |  | 0.18 | 0.23 | 0.3 | 0.6 | 0.15 | 0.3 | 0 | 0.05 | 0 | 0.04 | [8 empty] | 0.38 | 60-65 | [21 empty] | 11.7 |  |  |  | 12.8 |  | 13.9 | [5 empty] | 280 | 350 | 450 | 550 | 131 | 163 |  |  |  |  | 22 | 36 | 48 | 68 | [18 empty] | 470 | 560 | 520 | 620 | 156 | 188 |  |  |  |  | 10 | 24 | 38 | 63 | [17 empty] | 280 | 350 | 450 | 550 | 131 | 163 |  |  |  |  | 28 | 42 | 48 | 68 |  |  | 250 | 310 | 380 | 480 | 110 | 150 |  |  |  |  | 30 | 41 | 50 | 70 | [34 empty] | 330 | 400 | 610 | 680 |  | 179 |  | 89 |  |  |  | 25 |  | 64 | [25 empty] | 89 | [693 empty] | 845 | 735 | 1000 | 1280 | 880 | 920 |  |  |  |  | 850 | 900 | 540 | 720 |  |  | 900 | 930 | 790 | 900 | 760 | 800 | 150 | 200 |  |  | agua,aceite | [6 empty] | 1020 | C 22 | C 20 | CC 20 XC 18 | 070 M 20 | 1020 | 1020
1025 | IRAM | rojo oscuro-verde | acero al carbono para cementacion | palanquillas, barras, rollos laminados, productos estirados, perfiles | barras para hormigon armado endurecido mecanicamente ( torsionado). Piezas cementadas de baja templabilidad, elementos de construccion mecanica, confeccionadas mediante forja en caliente o en frio |  | 0.22 | 0.28 | 0.3 | 0.6 | 0.15 | 0.3 | 0 | 0.05 | 0 | 0.04 | [8 empty] | 0.43 | 65 | [24 empty] | 12.6 |  |  | 14.3 | [5 empty] | 300 | 360 | 470 | 570 | 137 | 170 |  |  |  |  | 20 | 34 | 45 | 65 | [18 empty] | 500 | 590 | 550 | 660 | 163 | 197 |  |  |  |  | 10 | 18 | 37 | 62 | [17 empty] | 300 | 360 | 470 | 570 | 137 | 170 |  |  |  |  | 25 | 37 | 45 | 65 |  |  | 270 | 340 | 420 | 520 | 121 | 156 |  |  |  |  | 28 | 38 | 48 | 68 | [767 empty] | 840 | 735 | 1000 | 1270 | 880 | 920 |  |  |  |  | 850 | 900 | 540 | 725 |  |  | 900 | 930 | 790 | 900 | 760 | 800 | 150 | 200 |  |  | agua,aceite | [6 empty] | 1025 | Ck 25 | C 30 | XC 25 |  | 1025 | 1025
1030 | IRAM | anaranjado | acero al carbono para media resistencia y para cementacion | palanquillas, barras, rollos laminados, productos estirados, perfiles | piezas confeccionadas por forjado | piñones, palancas, bielas | 0.28 | 0.34 | 0.6 | 0.9 | 0.15 | 0.3 | 0 | 0.05 | 0 | 0.04 | [8 empty] | 0.54 | 70 | [20 empty] | 11.7 | [12 empty] | 340 | 400 | 550 | 650 | 163 | 195 |  |  |  |  | 20 | 32 | 42 | 62 | [18 empty] | 540 | 630 | 600 | 700 | 179 | 212 |  |  |  |  | 12 | 20 | 36 | 61 | [17 empty] | 340 | 400 | 550 | 650 | 163 | 195 |  |  |  |  | 22 | 34 | 42 | 62 |  |  | 320 | 390 | 500 | 600 | 149 | 180 |  |  |  |  | 25 | 35 | 45 | 65 | [767 empty] | 813 | 732 | 1000 | 1260 | 870 | 920 |  |  |  |  | 850 | 900 | 540 | 725 |  |  | 900 | 930 | 790 | 900 | 760 | 800 | 150 | 200 |  |  | agua,aceite | 26,7mm | 30,7mm | 7,2mm | 9,5mm | 11.5 | 14.9 | 1030 | Ck 35 | C 30 | XC 32 |  | 1030 | 1030
1035 | IRAM | anaranjado, verde | acero al carbono de media resistencia | palanquillas, barras, rollos laminados, productos estirados, perfiles | piezas confeccionadas por forjado | bielas, ejes, etc | 0.32 | 0.38 | 0.6 | 0.9 | 0.1 | 0.3 | 0 | 0.05 | 0 | 0.04 | [8 empty] | 0.58 | 68-70 | [21 empty] | 11.1 |  |  |  | 12.7 |  | 14 | [5 empty] | 360 | 420 | 590 | 690 | 174 | 201 |  |  |  |  | 18 | 30 | 40 | 60 | [18 empty] | 580 | 670 | 650 | 750 | 195 | 221 |  |  |  |  | 10 | 20 | 35 | 55 | [17 empty] | 360 | 420 | 570 | 690 | 170 | 207 |  |  |  |  | 20 | 30 | 45 | 65 |  |  | 340 | 410 | 530 | 630 | 158 | 192 |  |  |  |  | 22 | 32 | 42 | 62 | [767 empty] | 800 | 730 | 1000 | 1260 | 870 | 925 |  |  |  |  | 830 | 900 | 540 | 725 | [8 empty] | según caract requeridas |  | 830 | 870 | agua | 28,2mm | 34,3mm | 8,1mm | 11,3mm | 12,6mm | 17,5mm | 1035 | C 35 | C 35 | CC 35 XC 35 | 080 A 32 | 1035 | 1035
1038 | IRAM | anaranjado- gris claro | acero al carbono de media resistencia | palanquillas, barras, rollos laminados o recocidos, barras estiradas y alambres |  | bulones de mediana resistencia en estado templado y revenido, tuercas de alta responsabilidad(tuercas para ruedas de vehiculos), otras piezas forjadas en caliente, etc | 0.35 | 0.42 | 0.6 | 0.9 | 0.1 | 0.3 | 0 | 0.05 | 0 | 0.04 | [8 empty] | 0.62 | 65 | [21 empty] | 11.1 |  |  |  | 12.7 |  | 14 | [5 empty] | 370 | 440 | 610 | 720 | 179 | 217 |  |  |  |  | 18 | 30 | 40 | 60 | [18 empty] | 610 | 700 | 680 | 780 | 201 | 235 |  |  |  |  | 10 | 20 | 35 | 55 | [33 empty] | 360 | 420 | 550 | 650 | 163 | 197 |  |  |  |  | 22 | 32 | 40 | 60 | [82 empty] | 370 | 440 | 610 | 720 | 179 | 217 |  |  |  |  | 20 | 32 | 42 | 62 |  |  | 580 | 670 | 650 | 750 | 197 | 226 |  |  |  |  | 15 | 25 | 55 | 65 |  |  | 320 | 390 | 500 | 600 | 150 | 192 |  |  |  |  | 24 | 35 | 65 | 75 |  |  | 320 | 390 | 500 | 600 | 150 | 192 |  |  |  |  | 24 | 35 | 65 | 75 | [623 empty] | 790 | 726 | 1000 | 1260 | 870 | 925 |  |  |  |  | 800 | 870 | 540 | 725 | [8 empty] | según caract requeridas |  | 830 | 870 | agua,aceite | 28,9mm | 37mm | 8,2mm | 12,9mm | 12,8mm | 19,8mm | 1038 | Ck 38 Ck35 | C38 | XC 38 |  | 1038 | 1038
1045 | IRAM | Amarillo-verde | acero al carbono de media resistencia | palanquillas, barras, rollos y perfiles | piezas confeccionadas por forjado que pueden estar en estado de templado y revenido, eventualmente, con temple superficial | bielas,cigüeñales, arboles, palieres, rieles de ferrocaril | 0.43 | 0.5 | 0.6 | 0.9 | 0.1 | 0.3 | 0 | 0.05 | 0 | 0.04 | [8 empty] | 0.7 | 65 | [21 empty] | 11.6 |  |  |  | 13.1 |  | 14.2 | [5 empty] | 390 | 460 | 650 | 770 | 197 | 229 |  |  |  |  | 16 | 24 | 40 | 60 | [18 empty] | 630 | 720 | 700 | 820 | 212 | 248 |  |  |  |  | 12 | 19 | 35 | 55 | [17 empty] | 390 | 460 | 650 | 770 | 197 | 229 |  |  |  |  | 20 | 30 | 40 | 60 |  |  | 360 | 420 | 600 | 700 | 180 | 212 |  |  |  |  | 23 | 33 | 45 | 65 | [767 empty] | 787 | 726 | 1000 | 1250 | 840 | 870 | 790 | 870 | [14 empty] | según caract requeridas |  | 800 | 850 | agua,aceite | 31,5mm | 39,9mm | 10mm | 14,6mm | 15,5mm | 22mm | 1045 | Ck 45 | C 45 | XC 42 |  | 1045 | 1045
1050 | IRAM | verde | acero al carbono de alta resistencia | palanquillas, barras, rollos y perfiles | piezas forjadas en estado de templado y revenido | ejes, vastagos, arboles, palieres, alambres de alta resistencia para uso gral y alambres para resortes de baja resistencia, herramientas manuales | 0.48 | 0.55 | 0.6 | 0.9 | 0.1 | 0.3 | 0 | 0.05 | 0 | 0.04 | [8 empty] | 0.75 | 67 | [17 empty] | 11.2 | [8 empty] | 13.5 |  |  | 12.1 |  |  |  | 420 | 490 | 700 | 820 | 212 | 248 |  |  |  |  | 15 | 22 | 35 | 55 | [18 empty] | 690 | 810 | 770 | 900 | 229 | 269 |  |  |  |  | 10 | 18 | 30 | 50 | [17 empty] | 420 | 490 | 700 | 820 | 212 | 248 |  |  |  |  | 18 | 22 | 35 | 55 |  |  | 370 | 430 | 620 | 720 | 187 | 217 |  |  |  |  | 22 | 32 | 40 | 60 | [130 empty] | 670 | 790 | 750 | 880 | 226 | 264 |  |  |  |  | 8 | 16 | 30 | 50 | [623 empty] | 773 | 726 | 1000 | 1230 | 840 | 870 | 790 | 870 | [16 empty] | 800 | 850 | agua,aceite | 33,3mm | 40,6mm | 10,8mm | 15mm | 16,6mm | 22.5 | 1050 | Ck 50 | C 50 | XC 50 |  | 1050 | 1050
1055 | IRAM | Verde-verde | acero al carbono de alta resistencia para temple | palanquillas, barras, rollos y perfiles |  | alambres para resortes de alta resistencia, herramientas manuales, rieles de ferrocarril | 0.5 | 0.6 | 0.6 | 0.9 | 0.1 | 0.3 | 0 | 0.05 | 0 | 0.04 | [8 empty] | 0.8 | 65 |  |  |  |  | 53 | [12 empty] | 11.2 | [8 empty] | 13.5 | [6 empty] | 440 | 520 | 740 | 880 | 223 | 262 |  |  |  |  | 12 | 20 | 30 | 50 | [49 empty] | 440 | 520 | 740 | 880 | 223 | 262 |  |  |  |  | 15 | 23 | 33 | 53 |  |  | 380 | 440 | 640 | 740 | 192 | 223 |  |  |  |  | 20 | 30 | 35 | 55 | [130 empty] | 700 | 810 | 780 | 900 | 234 | 269 |  |  |  |  | 8 | 15 | 30 | 50 | [623 empty] | 773 | 726 | 1000 | 1230 | 840 | 870 | 790 | 850 | [14 empty] | según caract requeridas |  | 800 | 850 | agua, aceite | 34,3mm | 40,9mm | 11.4 | 15.2 | 17,5mm | 22,8mm | 1055 | Ck 55 | C 55 | XC 55 |  | 1055 | 1055
1060 | IRAM | azul | acero al carbono de alta resistencia para temple | palanquillas, barras, rollos y perfiles |  | alambres y barras para resortes, arandelas elasticas, trabas elasticas, piezas forjadas de grandes dimensiones, portaherramientas , tensores, armas blancas | 0.55 | 0.66 | 0.6 | 0.9 | 0.1 | 0.3 | 0 | 0.05 | 0 | 0.04 | [8 empty] | 0.86 | 60 | [21 empty] | 11.1 |  |  |  | 12.9 |  | 14.1 | [5 empty] | 450 | 540 | 780 | 920 | 233 | 275 |  |  |  |  | 12 | 17 | 29 | 49 | [49 empty] | 450 | 540 | 780 | 920 | 233 | 275 |  |  |  |  | 14 | 22 | 30 | 50 |  |  | 370 | 460 | 630 | 760 | 179 | 228 |  |  |  |  | 19 | 28 | 32 | 52 | [98 empty] | 610 | 700 | 680 | 780 | 205 | 233 | [5 empty] | 17 | 27 | 28 | 48 | [654 empty] | 765 | 726 | 1000 | 1200 | 815 | 840 | 790 | 840 | [14 empty] | según caract requeridas |  | 800 | 850 | agua, aceite | 31,6mm | 41,1mm | 12,3mm | 15,3mm | 18,8mm | 22,9mm | 1060 | C 60 Ck 60 | C 60 | XC 60 |  | 1060 | 1060
1070 | IRAM | violeta | acero al carbono de alta resistencia para temple | palanquillas, barras, rollos y perfiles | alambres de alta resistencia | resortes, cuerdas para piano, insertos para talones neumaticos, herramientas manuales | 0.65 | 0.75 | 0.6 | 0.9 | 0.1 | 0.3 | 0 | 0.05 | 0 | 0.04 | [8 empty] | 0.95 | [9 empty] | 55 | 45 | [11 empty] | 11.8 |  |  |  | 13.3 | [7 empty] | 500 | 590 | 870 | 1030 | 261 | 313 |  |  |  |  | 8 | 16 | 28 | 48 | [49 empty] | 500 | 590 | 870 | 1030 | 261 | 313 |  |  |  |  | 12 | 20 | 20 | 35 | [114 empty] | 630 | 720 | 700 | 800 | 209 | 240 |  |  |  |  | 15 | 25 | 45 | 65 |  |  | 330 | 390 | 550 | 650 | 163 | 197 |  |  |  |  | 18 | 27 | 50 | 70 | [639 empty] | 743 | 729 | 1000 | 1190 | 815 | 840 |  |  |  |  | 790 | 840 | 560 | 710 | [8 empty] | según caract requeridas |  | 800 | 850 | agua,aceite | 33,8mm | 48,3mm | 13,5mm | 19,8mm | 20,6mm | 28,6mm | 1070 | Ck 67 | C 70 | XC 70 |  | 1070 | 1070
1080 | IRAM | gris claro | acero al carbono de alta resistencia para temple | palanquillas, barras, rollos y perfiles | alambres de muy alta resistencia | resortes, tensores de hormigon pretensado, herramientas manuales, etc | 0.75 | 0.88 | 0.6 | 0.9 | 0.1 | 0.3 | 0 | 0.05 | 0 | 0.04 | [8 empty] | 1.08 | [9 empty] | 45 | 44 | [11 empty] | 11.5 |  |  |  | 13 | [7 empty] | 530 | 610 | 950 | 1100 | 284 | 331 |  |  |  |  | 8 | 15 | 20 | 40 | [49 empty] | 530 | 610 | 950 | 1100 | 284 | 331 |  |  |  |  | 10 | 17 | 20 | 35 | [114 empty] | 670 | 760 | 750 | 850 | 226 | 252 |  |  |  |  | 12 | 22 | 40 | 60 |  |  | 340 | 400 | 570 | 670 | 171 | 200 |  |  |  |  | 17 | 26 | 45 | 65 | [639 empty] | 741 | 738 | 1000 | 1190 | 815 | 840 |  |  |  |  | 790 | 840 | 540 | 710 | [8 empty] | según caract requeridas |  | 800 | 850 | aceite | 40,4mm | 55,1mm | 15mm | 23,5mm | 22,4mm | 36mm | 1080 | Ck 80 |  | XC 80 |  | 1080 | 1080
1085 | IRAM | gris claro- verde | acero al carbono de alta resistencia para temple | palanquillas, barras, rollos y perfiles |  | discos de arado, discos de embrague, herramientas manuales cortantes para pequeñas series para materiales relativamente blandos | 0.8 | 0.93 | 0.7 | 1 | 0.1 | 0.3 | 0 | 0.05 | 0 | 0.04 | [8 empty] | 1.15 | [6 empty] | 45 |  |  | 45 | [24 empty] | 580 | 660 | 1050 | 1200 | 321 | 363 |  |  |  |  | 8 | 15 | 23 | 43 | [49 empty] | 580 | 660 | 1050 | 1200 | 221 | 363 |  |  |  |  | 8 | 15 | 18 | 32 | [114 empty] | 700 | 790 | 780 | 880 | 235 | 269 |  |  |  |  | 10 | 20 | 35 | 55 |  |  | 360 | 420 | 600 | 700 | 183 | 212 | [647 empty] | 740 | 738 | 1000 | 1150 | 815 | 840 | 790 | 830 | [14 empty] | según caract requeridas |  | 800 | 850 | agua, aceite | 46,5mm | 59,7mm | 18,5mm | 28,2mm | 27,2mm | 38mm | 1085 | 90 Mn 4 |  | XC 85
1118 | IRAM | Castaño-castaño-castaño- gris claro | acero al corte libre apto para cementacion | barras estiradas | piezas confeccionadas con tornos automaticos, pudiendo someterse a cementacion |  | 0.14 | 0.2 | 1.3 | 1.6 |  |  | 0.08 | 0.13 | 0 | 0.04 | [8 empty] | 0.52 | 85 | [33 empty] | 280 | 360 | 450 | 540 | 130 | 161 |  |  |  |  | 23 | 32 | 0 | 70 | [18 empty] | 480 | 570 | 540 | 640 | 161 | 192 |  |  |  |  | 9 | 17 | 0 | 45 | [33 empty] | 260 | 320 | 410 | 500 | 121 | 147 |  |  |  |  | 29 | 34 | 0 | 67 | [66 empty] | 300 | 360 | 440 | 540 | 129 | 161 |  |  |  |  | 26 | 36 | 0 | 66 | [50 empty] | 610 | 700 | 670 | 770 | 200 | 230 |  |  |  |  | 10 | 20 |  |  |  |  | 430 | 530 | 630 | 730 | 190 | 219 |  |  |  |  | 20 | 30 | [50 empty] | 430 | 530 | 630 | 730 | 190 | 219 |  |  |  |  | 20 | 30 |  |  |  |  | 420 | 540 | 680 | 770 | 204 | 230 |  |  |  |  | 14 | 24 | 0 | 45 | [529 empty] | 823 | 720 | 900 | 1280 | 0 | 900 | 800 | 870 | [8 empty] | 900 | 930 |  |  |  |  | 150 | 200 | 790 | 870 | aceite | [6 empty] | 1118 | 22 S 20 |  | 18MF 5 |  | 1118 | 1118
1140 | IRAM | Castaño-castaño-amarillo | acero al corte libre para temple | barras estiradas | piezas forjadas y/o mecanizadas que se utilizan en general en estado de temple y revenido y que requieren alta tasa de mecanizacion |  | 0.37 | 0.44 | 0.7 | 1 |  |  | 0.08 | 0.13 | 0 | 0.04 | [8 empty] | 0.66 | 70 | [33 empty] | 370 | 470 | 620 | 720 | 188 | 215 |  |  |  |  | 18 | 30 | [211 empty] | 610 | 700 | 670 | 770 | 200 | 230 |  |  |  |  | 10 | 20 |  |  |  |  | 430 | 530 | 630 | 730 | 190 | 219 |  |  |  |  | 20 | 30 | [50 empty] | 430 | 530 | 630 | 730 | 190 | 219 |  |  |  |  | 20 | 30 |  |  |  |  | 430 | 530 | 630 | 730 | 190 | 219 |  |  |  |  | 20 | 30 | [531 empty] | 784 | 726 | 900 | 1240 | 870 | 900 | 790 | 870 | [14 empty] | según caract requeridas |  | 820 | 850 | Aceite-agua | 29,9mm | 40,1mm | 9,2mm | 15mm | 14,4mm | 22,5mm | 1140 | 35 S 20 |  |  |  | 1140 | 1140
1141 | IRAM | Castaño-castaño-amarillo-castaño | acero de corte libre para temple | barras estiradas | piezas forjadas y/o mecanizadas que requieren alta templabilidad y buena maquinabilidad |  | 0.37 | 0.45 | 1.35 | 1.65 |  |  | 0.08 | 0.13 | 0 | 0.04 | [8 empty] | 78% | [7 empty] | 65% | 90% | [13 empty] | 11.5 | [11 empty] | 450 | 530 | 680 | 780 | 206 | 233 |  |  |  |  | 8 | 17 | 0 | 52 | [49 empty] | 450 | 530 | 380 | 780 | 206 | 233 |  |  |  |  | 15 | 25 | 0 | 43 |  |  | 310 | 410 | 570 | 670 | 168 | 158 |  |  |  |  | 15 | 25 | 0 | 43 | [130 empty] | 650 | 740 | 720 | 820 | 215 | 245 |  |  |  |  | 8 | 17 | 0 | 40 | [623 empty] | 780 | 719 | 900 | 1240 | 870 | 900 | 790 | 870 | [14 empty] | según caract requeridas |  | 800 | 845 | aceite | 46,2mm | 82mm | 18,5mm | 45mm | 27mm | 58mm | 1141 | (45 s 20) |  |  |  | 1141 | 1141
1212 | IRAM | Castaño-rojo oscuro-castaño-rojo oscuro | acero de corte libre de alta maquinabilidad para torno automatico | barras estiradas | piezas de poca responsabilidad que requieren en su confeccionado alta tasa de mecanizacion.No es un acero recomendable para cementacion |  | 0 | 0.13 | 0.7 | 1.35 |  |  | 0.16 | 0.4 | 0.04 | 0.12 | [8 empty] | 41% | 100 | [33 empty] | 240 | 370 | 400 | 500 | 116 | 147 |  |  |  |  | 0 | 30 | 0 | 55 | [19 empty] | Ø<12mm = 500 12mm<Ø<26mm= 450 Ø>26mm= 425 |  | Ø<12mm = 620 12mm<Ø<26mm= 570 Ø>26mm= 530 |  | Ø<12mm = 188 12mm<Ø<26mm= 168 Ø>26mm= 156 |  |  |  |  | Ø<12mm = 7 12mm<Ø<26mm= 8 Ø>26mm= 9 | Ø<12mm = 16 12mm<Ø<26mm= 16 Ø>26mm= 16 | [816 empty] | 853 | 725 | 900 | 1250 | 900 | 930 | [10 empty] | 900 | 930 |  |  | 790 | 870 | 150 | 200 |  |  | agua,aceite | [6 empty] | 1212 | 95 Mn 20 | 10 S 20 | S 250 | 220 M 07 | 1212 | 1212
12 L 14 | IRAM | castaño- rojo oscuro, castaño, amarillo, aluminio | acero de corte libre para conformado en frio | barras estiradas | piezas de baja y mediana responsabilidad con el maximo indice de maquinabilidad para confeccionarse en tornos automaticos de gran velocidad de corte. No es un acero apto para cementacion |  | 0 | 0.15 | 0.85 | 1.35 |  |  | 0.22 | 0.4 | 0.04 | 0.12 | [6 empty] | 0.15 | 0.35 | 0.43 | 160 | [33 empty] | 240 | 370 | 400 | 500 | 116 | 147 | [27 empty] | Ø<12mm = 500 12mm<Ø<26mm= 450 Ø>26mm= 425 |  | Ø<12mm = 620 12mm<Ø<26mm= 570 Ø>26mm= 530 |  | Ø<12mm = 188 12mm<Ø<26mm= 168 Ø>26mm= 156 |  |  |  |  | Ø<12mm = 7 12mm<Ø<26mm= 8 Ø>26mm= 9 | Ø<12mm = 16 12mm<Ø<26mm= 16 Ø>26mm= 16 | [816 empty] | 856 | 725 | 900 | 1250 | 900 | 930 | [10 empty] | 900 | 930 |  |  | 790 | 870 | 150 | 200 |  |  | agua,aceite | [6 empty] | 12 L 14 | 105 Pb 20 | 9 SmnPb 23 | S 250 Pb |  | 12 L 14 | 12 L 14
1524 | IRAM | castaño, verde, rojo oscuro,amarillo | acero al carbono de alto manganeso para cementacion de uso general en estructuras | barras, rollos, perfiles en estado laminado | piezas de tamaño mediano para temple pudiendo someterse a cementacion | bulones de mediana resistencia en estado templado y revenido, tuercas de alta responsabilidad(tuercas para ruedas de vehiculos), otras piezas forjadas en caliente, etc | 0.19 | 0.25 | 1.35 | 1.65 |  |  | 0 | 0.05 | 0 | 0.04 | [8 empty] | 0.58 | 60 | [17 empty] | 12.1 | [8 empty] | 13.5 |  | 14.4 |  |  |  |  | 0 | 400 | 0 | 620 | 0 | 188 |  |  |  |  | 0 | 20 | [20 empty] | 0 | 585 | 0 | 690 | 0 | 209 |  |  |  |  | 0 | 12 | [257 empty] | 0 | 410 | 0 | 840 | 0 | 252 |  |  |  |  | 0 | 18 | [547 empty] | 835 | 721 | 1000 | 1250 | 900 | 930 | 0 | 830 | [8 empty] | 900 | 930 |  |  | 0 | 790 | 150 | 200 |  |  | aceite | 36,8mm | 56,6mm | 12,8mm | 26mm | 19,5mm | 36mm | 1524 | 22 Mn 6 / 21 Mn 6 Al |  | 25 M 6 |  | 1524 | 1524
1536 | IRAM | castaño,verde,anaranjado,azul | acero al carbono de alto manganeso de media resistencia de uso general en estructuras | rollos, barras y perfiles en estado laminado o normalizado | barras para hormigon armado en estado natural (tipo ADN 42) según normas IRAM-IAS |  | 0.3 | 0.37 | 1.2 | 1.5 |  |  | 0 | 0.05 | 0 | 0.04 | [8 empty] | 0.67 | 55 | [33 empty] | 0 | 480 | 0 | 690 | 0 | 209 |  |  |  |  | 0 | 16 | [20 empty] | 0 | 645 | 0 | 765 | 0 | 228 |  |  |  |  | 0 | 12 | [816 empty] | 775 | 720 | 1000 | 1230 | 870 | 925 | 830 | 860 | [14 empty] | según caract requeridas |  | 830 | 860 | agua, aceite | 38mm | 60mm | 13,3mm | 30mm | 20,5mm | 30mm | 1536 | 34 Mn 5 |  | 35 M 5 |  | 1536 | 1536
1541 | IRAM | castaño, verde, amarillo, castaño | acero al carbono de alto manganeso de media resistencia para piezas de elementos de maquinas en estado templado y revenido | barras, laminadas o forjadas | piezas forjadas en la construccion mecanica. Estas piezas se usan en estado templado y revenido o eventualmente con tempĺe superficial | bielas, cigüeñales, arboles, palieres, rieles de ferrocaril, etc | 0.36 | 0.44 | 1.35 | 1.65 |  |  | 0 | 0.05 | 0 | 0.04 | [8 empty] | 0.77 | 45 | [7 empty] | 65 | [9 empty] | 12 | [8 empty] | 13.5 | [5 empty] | 14.4 | 0 | 480 | 0 | 720 | 0 | 217 |  |  |  |  | 0 | 12 | 0 | 35 | [49 empty] | 0 | 500 | 0 | 750 | 0 | 227 |  |  |  |  | 0 | 18 | 0 | 48 |  |  | 0 | 390 | 0 | 640 | 0 | 192 |  |  |  |  | 0 | 25 | 0 | 50 | [767 empty] | 782 | 715 | 1000 | 1230 | 860 | 900 | 800 | 840 | [14 empty] | según caract requeridas |  | 800 | 840 | agua,aceite | 46,2mm | 82mm | 19,2mm | 47mm | 28mm | 60mm | 1541 | 36 Mn 5 |  |  | 150 M 36 | 1541 | 1541
1548 | IRAM | castaño, verde, amarillo, gris claro | acero al carbono de alto manganeso de alta resistencia para elementos de maquinas | barras laminadas, forjadas y/o recocidas | elementos de construccion mecanica de dimensiones que requieran la templabilidad correspondiente a este acero |  | 0.44 | 0.52 | 1.1 | 1.4 |  |  | 0 | 0.05 | 0 | 0.04 | [8 empty] | 0.8 | 45 | [7 empty] | 50 | [25 empty] | 0 | 580 | 0 | 880 | 0 | 262 |  |  |  |  | 0 | 13 | [67 empty] | 0 | 435 | 0 | 715 | 0 | 215 |  |  |  |  | 0 | 20 | [148 empty] | 0 | 790 | 0 | 960 | 0 | 293 |  |  |  |  | 0 | 15 | 0 | 56 | [81 empty] | 0 | 660 | 0 | 820 | 0 | 241 |  |  |  |  | 0 | 18 | 0 | 60 | [512 empty] | 760 | 725 | 1000 | 1230 | 840 | 870 | 800 | 840 | [14 empty] | según caract requeridas |  | 800 | 840 | agua, aceite | 42,7mm | 80,7mm | 16mm | 45mm | 24mm | 57mm | 1548 | 52 Mn 5 |  |  |  | 1548 | 1548
3112 | IRAM | anaranjado, castaño, castaño, rojo oscuro | acero aleado, al cromo niquel para cementacion | palanquillas para forja y barras laminadas, estiradas, peladas y rectificadas | piezas pequeñas cementadas | rotulas, ejes, bujes, pernos de piston, etc | 0.09 | 0.15 | 0.3 | 0.6 | 0 | 0.35 | 0 | 0.35 | 0 | 0.035 | 0.4 | 0.7 | 0.5 | 0.8 |  |  |  |  | 0.49 | 60 | [33 empty] | 0 | 340 | 0 | 460 | 0 | 137 |  |  |  |  | 0 | 25 | [51 empty] | 0 | 340 | 0 | 460 | 0 | 137 |  |  |  |  | 0 | 30 | 0 | 65 | [272 empty] | 0 | 320 | 0 | 450 | 0 | 137 | [10 empty] | 0 | 610 | 0 | 950 | 0 | 285 | 0 | 30 |  |  | 0 | 10 | 0 | 40 |  |  | 0 | 470 | 0 | 720 | 0 | 217 |  |  |  |  | 0 | 15 | 0 | 65 | [465 empty] | 850 | 744 | 1000 | 1200 | 880 | 940 | 840 | 880 | [8 empty] | 850 | 900 |  |  |  |  | 150 | 200 | 820 | 840 | agua, aceite | 21,3mm | 30,5mm | 4,5mm | 9,2mm | 7,7mm | 14,5mm |  |  | 12 NiCr 3
3115 | IRAM | anaranjado, castaño, castaño, verde | acero aleado al niquel-cromo para cementacion | barras laminadas estiradas, peladas, rectificadas, palanquillas para forja | piezas pequeñas cementadas, donde se requiera buena resistencia | ejes, bujes, pernos de piston, etc | 0.13 | 0.18 | 0.4 | 0.6 | 0.2 | 0.35 | 0 | 0.04 | 0 | 0.04 | 0.55 | 0.75 | 1.1 | 1.4 |  |  |  |  | 0.57 | 67 | [65 empty] | 0 | 540 | 0 | 660 | 0 | 197 |  |  |  |  | 0 | 20 | [35 empty] | 0 | 340 | 0 | 480 | 0 | 146 |  |  |  |  | 0 | 33 | [84 empty] | 0 | 370 | 0 | 530 | 156 | [5 empty] | 0 | 30 | [210 empty] | 0 | 380 | 0 | 550 | 0 | 167 |  |  |  |  | 0 | 25 | [20 empty] | 0 | 580 | 0 | 820 | 0 | 248 | 0 | 24 |  |  | 0 | 22 | [419 empty] | 816 | 735 | 1000 | 1200 | 880 | 940 | 840 | 880 | [8 empty] | 850 | 900 |  |  |  |  | 150 | 200 | 820 | 840 | agua,aceite | 29,2mm | 44,2mm | 8,7mm | 17mm | 13,8mm | 26mm | 3115 | 13 NiCr 6 | 16 CrNi 4 | 10 NC 6 |  | A 3115
4028 | IRAM | Amarillo-negro-rojo oscuro-gris claro | acero aleado al molibdeno para temple de baja dureza y para cementacion | barras laminadas estiradas, peladas, rectificadas. Palanquillas para forja | piezas cementadas de dimensiones pequeñas donde no se requiere alta templabilidad |  | 0.25 | 0.3 | 0.7 | 0.9 | 0.2 | 0.35 | 0.035 | 0.05 | 0 | 0.035 |  |  |  |  | 0.2 | 0.3 |  |  | 0.6 | 68 | [21 empty] | 11.9 |  |  | 12.4 | 12.9 | [86 empty] | 0 | 360 | 0 | 550 | 0 | 152 |  |  |  |  | 0 | 32 | 0 | 55 | [52 empty] | 0 | 1170 | 0 | 341 | 0 | 37 |  |  | 0 | 9 | 0 | 15 | [240 empty] | 0 | 400 | 0 | 660 | 0 | 183 |  |  |  |  | 0 | 25 | 0 | 50 | [33 empty] | 0 | 420 | 0 | 660 | 0 | 179 |  |  |  |  | 0 | 25 | 0 | 55 |  |  | 0 | 840 | 0 | 950 | 0 | 285 | 0 | 28 |  |  | 0 | 18 | 0 | 60 | [386 empty] | 810 | 730 | 950 | 1200 | 0 | 870 | 850 | 900 | [8 empty] | 900 | 930 |  |  |  |  | según caract requeridas (agua como medio de enfriamiento) 150 (aceite como medio de enfriamiento) | 200 (aceite como medio de enfriamiento) | 850 (agua como medio de enfriamiento) 760 (aceite como medio de enfriamiento) | 900 (agua como medio de enfriamiento) 800 (aceite como medio de enfriamiento) | agua o aceite | 40,6mm | 73,6mm | 14,8mm | 39mm | 22mm | 60mm | 4028 | 22 Mo 4 20 Mo 3 |  |  |  | 4028 | 4028
4117 | IRAM | Amarillo-castaño-castaño- violeta | acero aleado al cromo-molibdeno para cementacion | Palanquillas , barras estiradas, pulidas, rectificadas y peladas.Palanquillas para forja | piezas para cementacion y refinacion | engranajes, ejes ,engranajes para diferenciales, arbol de levas, etc | 0.15 | 0.22 | 0.6 | 0.9 | 0.1 | 0.4 | 0 | 0.035 | 0 | 0.035 | 0.85 | 1.1 |  |  | 0.1 | 0.4 |  |  | 0.73 | [22 empty] | 12.25 | [90 empty] | 0 | 360 | 0 | 530 | 0 | 137 |  |  |  |  | 0 | 27 | 0 | 55 | [320 empty] | 0 | 380 | 0 | 600 | 0 | 179 |  |  |  |  | 0 | 20 | 0 | 45 | [17 empty] | 0 | 380 | 0 | 600 | 0 | 179 |  |  |  |  | 0 | 25 | 0 | 50 | [18 empty] | 0 | 900 | 0 | 1250 | 0 | 390 | 0 | 42 |  |  | 0 | 9 | [372 empty] | 821 | 751 | 850 | 1150 | 870 | 920 | 815 | 870 | [8 empty] | 875 | 925 |  |  |  |  | según caract requeridas o 150 | 200 | 810 | 875 | aceite | 35,6mm | 65,5mm | 12mm | 32mm | 18,5mm | 43mm |  | 20 Cr Mo 5 |  | 18 CO 4
4130 | IRAM |  | acero aleado al cromo-molibdeno para temple de mediana templabilidad, libre de fragilidad de revenido. Apto para nitruracion | palanquillas y barras para forja, barras en estado laminado, estirado, pelado y/o tratado termicamente y en rollos | piezas forjadas y/o mecanizadas que se usan en estado templado y revenido. Piezas nitruradas | bulones, ejes, pernos, engranajes, etc | 0.28 | 0.33 | 0.4 | 0.6 | 0.15 | 0.35 | 0 | 0.04 | 0 | 0.035 | 0.8 | 1.1 |  |  | 0.15 | 0.25 |  |  | 0.68 |  |  | 60 | [5 empty] | 70 | [25 empty] | 0 | 483 | 0 | 800 | 0 | 229 |  |  |  |  | 0 | 22 | 0 | 53 | [49 empty] | 0 | 450 | 0 | 750 | 0 | 207 |  |  |  |  | 0 | 27 | 0 | 57 |  |  | 0 | 415 | 0 | 610 | 0 | 179 |  |  |  |  | 0 | 30 | 0 | 65 | [399 empty] | 0 | 725 | 0 | 840 | 0 | 248 |  |  |  |  | 0 | 16 | 0 | 45 |  |  | 0 | 565 | 0 | 675 | 0 | 201 |  |  |  |  | 0 | 20 | 0 | 53 |  |  | 0 | 1000 | 0 | 1170 | 0 | 325 |  |  |  |  | 0 | 20 | 0 | 56 |  |  | 0 | 670 | 0 | 825 | 0 | 250 |  |  |  |  | 0 | 24 | 0 | 67 | [306 empty] | 801 | 748 | 100 | 1200 | 870 | 925 | 830 | 855 | 0 | 755 | [14 empty] | 840 (agua como medio de enfriamiento) 855 (aceite como medio de enfriamiento) | 870 (agua como medio de enfriamiento) 885 (aceite como medio de enfriamiento) | agua o aceite | [6 empty] | 4130 | 25 CrMo 4 | 30 CrMo 4 | 30 CD 4 |  | 4130
4133 | IRAM | Amarillo-castaño-anaranjado-anaranjado | acero aleado al cromo-molibdeno semiduro para temple de baja templabilidad | palanquillas, barras estiradas, pulidas, rectificadas, peladas. Palanquillas para forja | piezas para cianuracion y temple escalonado | piñoneria de cajas de velocidad, etc | 0.3 | 0.36 | 0.7 | 0.9 | 0.2 | 0.35 | 0 | 0.04 | 0 | 0.035 | 0.8 | 1.1 |  |  | 0.15 | 0.25 |  |  | 0.83 | [5 empty] | 58 | [28 empty] | 0 | 530 | 0 | 850 | 0 | 270 | 0 | 28 |  |  | 0 | 55 | 0 | 30 | [65 empty] | 0 | 420 | 0 | 630 | 0 | 179 |  |  |  |  | 0 | 28 | 0 | 40 | [146 empty] | 0 | 1050 | 0 | 1130 | 0 | 341 | 0 | 36 |  |  | 0 | 13 | 0 | 50 | [191 empty] | 0 | 530 | 0 | 850 | 0 | 255 | 0 | 25 |  |  | 0 | 17 | 0 | 35 | [82 empty] | 0 | 750 | 0 | 860 | 0 | 277 | 0 | 29 |  |  | 0 | 16 | 0 | 65 | [306 empty] | 798 | 751 | 1000 | 1200 | 870 | 900 | 820 | 860 | [14 empty] | según caract requeridas |  | 0 | 860 | aceite | 51,55mm | 94mm | 22mm | 32mm | 56mm | 72mm |  | 34 CrMo 4 | 35 CrMo 4 | 35 CD 4 30 CD 4 | 708 A 37
4137 | IRAM |  | acero aleado al cromo-molibdeno para temple de mediana templabilidad | palanquillas y barras para forja , barras en estado laminado, estirado, pelado, y/o tratado termicamente en rollos | piezas forjadas y/o mecanizadas que se usan en estado templado y revenido. | bulones de alta resistencia | 0.35 | 0.4 | 0.7 | 0.9 | 0.15 | 0.3 | 0 | 0.04 | 0 | 0.035 | 0.8 | 1.1 |  |  | 0.15 | 0.25 | [5 empty] | 63 | 69 | [18 empty] | 11.7 |  |  | 12.2 | 12.8 | [54 empty] | 0 | 585 | 0 | 850 | 0 | 250 |  |  |  |  | 0 | 18 | 0 | 46 |  |  | 0 | 615 | 0 | 860 | 0 | 256 |  |  |  |  | 0 | 20 | 0 | 52 |  |  | 0 | 405 | 0 | 620 | 0 | 185 |  |  |  |  | 0 | 26 | 0 | 54 | [463 empty] | 0 | 960 | 0 | 1055 | 0 | 312 |  |  |  |  | 0 | 17 | 0 | 58 |  |  | 0 | 790 | 0 | 875 | 0 | 260 |  |  |  |  | 0 | 20 | 0 | 63 |  |  | 0 | 790 | 0 | 875 | 0 | 260 |  |  |  |  | 0 | 22 | 0 | 66 | [258 empty] | 793 | 752 | 1000 | 1200 | 870 | 925 | 815 | 870 | 0 | 756 | [12 empty] | según caract requeridas |  | 830 | 860 | aceite | [6 empty] | 4137 | 34 CrMo 4 | 35 CrMo 4 |  | 708 A 37 | 4137
4140 | IRAM | amarillo- castaño-amarillo | acero aleado al cromo-molibdeno para temple de mediana templabilidad | palanquillas y barras para forja , barras en estado laminado, estirado, pelado, y/o tratado termicamente en rollos | piezas forjadas y/o mecanizadas que se usan en estado templado y revenido. | bulones de alta resistencia | 0.38 | 0.43 | 0.75 | 1 | 0.2 | 0.35 | 0 | 0.04 | 0 | 0.035 | 0.8 | 1.1 |  |  | 0.15 | 0.25 |  |  | 0.89 |  | 66 |  |  |  |  | 56 | [11 empty] | 11.2 | 12.4 | 13.6 | [92 empty] | 0 | 380 | 0 | 650 | 0 | 192 |  |  |  |  | 0 | 25 | [306 empty] | 0 | 680 | 0 | 1030 | 0 | 311 | 0 | 33 |  |  | 0 | 15 | [35 empty] | 0 | 670 | 0 | 1020 | 0 | 311 | 0 | 33 |  |  | 0 | 17 | [404 empty] | 793 | 749 | 1000 | 1200 | 870 | 925 | 815 | 870 | 0 | 755 | [12 empty] | según caract requeridas |  | 830 | 860 | aceite | 60,9mm | 106,6mm | 29mm | 67mm | 39mm | 85mm | 4140 | 42 CrMo 4 |  | 42 CD 4 | 708 A 42 | 4140 | 4140
4150 | IRAM |  | acero aleado al cromo-molibdeno de buena templabilidad. Libre de fragilidad de revenido |  | piezas forjadas y/o mecanizadas que se usan en estado templado y revenido para servicios de altas solicitaciones | engranajes, ejes, cigueñales, bulones, etc | 0.48 | 0.53 | 0.75 | 1 | 0.15 | 0.35 | 0 | 0.04 | 0 | 0.035 | 0.8 | 1.1 |  |  | 0.15 | 0.25 | [11 empty] | 50 | [88 empty] | 0 | 725 | 0 | 1070 | 0 | 311 |  |  |  |  | 0 | 13 | 0 | 33 |  |  | 0 | 330 | 0 | 690 | 0 | 197 |  |  |  |  | 0 | 22 | 0 | 43 | [511 empty] | 0 | 690 | 0 | 855 | 0 | 269 |  |  |  |  | 0 | 16 | 0 | 48 |  |  | 0 | 1710 | 2015 | 0 | 578 | [5 empty] | 0 | 10 | 0 | 34 |  |  | 0 | 1570 | 0 | 1690 | 0 | 495 |  |  |  |  | 0 | 10 | 0 | 39 |  |  | 0 | 1255 | 0 | 1350 | 0 | 401 |  |  |  |  | 0 | 12 | 0 | 44 | [18 empty] | 0 | 805 | 0 | 880 | 0 | 262 |  |  |  |  | 0 | 20 | 0 | 59 | [162 empty] | 787 | 752 | 1050 | 1250 | 815 | 900 | 800 | 830 | 760 | 780 | [12 empty] | según caract requeridas |  | 800 | 830 | aceite | [6 empty] | 4150 | 50 CrMo4 |  |  |  | 4150
4320 | IRAM |  | acero al niquel-cromo-molibdeno para cementacion con muy alta resiliencia y resistencia al choque |  | piezas cementadas de muy alta responsabilidad |  | 0.17 | 0.22 | 0.45 | 0.65 | 0.15 | 0.35 | 0 | 0.04 | 0 | 0.035 | 0.4 | 0.6 | 1.65 | 2 | 0.2 | 0.3 | [7 empty] | 58-60% | [9 empty] | 11.34 | 14.6 | [34 empty] | 0 | 710 | 0 | 825 | 0 | 231 |  |  |  |  | 0 | 17 | 0 | 50 | [17 empty] | 0 | 535 | 0 | 825 | 0 | 248 |  |  |  |  | 0 | 20 | 0 | 50 | [543 empty] | 0 | 640 | 0 | 750 | 0 | 215 |  |  |  |  | 0 | 19 | 0 | 54 | [82 empty] | 0 | 1100 | 0 | 1500 | 0 | 429 | 60 | 62 |  |  | 0 | 13 | 0 | 48 |  |  | 0 | 1100 | 0 | 1460 | 0 | 415 | 58 | 59 |  |  | 0 | 12 | 0 | 49 |  |  | 0 | 670 | 0 | 1045 | 0 | 302 | 0 | 62 |  |  | 0 | 29 | 0 | 49 |  |  | 0 | 650 | 0 | 1025 | 0 | 293 | 0 | 59 |  |  | 0 | 21 | 0 | 56 | [98 empty] | 807 | 734 | 1050 | 1230 | 885 | 900 | 815 | 855 | 600 | 675 | [6 empty] | 900 | 925 |  |  |  |  | 150 | 230 | 830 | 925 | aceite | [6 empty] | 4320 |  | 20 NiCrMo 7 |  |  | 4320
4340 | IRAM | Amarillo-anaranjado-amarillo | acero aleado al niquel-cromo-molibdeno de alta resistencia para temple de alta templabilidad | palanquillas para forja,barras en estado laminado, estirado, pelado y/o tratado termicamente y en rollos | piezas para aviones y automoviles sometidas a las mas grandes exigencias y a los mas altos esfuerzos estaticos y dinamicos, puesto que este acero posee muy alta resistencia y tenacidad. Tambien para piezas que presten servicios a temperaturas inferiores a 0° C | ejes, engranajes, cigüeñales, cojinetes, bulones, estampas, punzones, herramientas para trabjar en caliente, etc | 0.38 | 0.43 | 0.6 | 0.8 | 0.2 | 0.35 | 0 | 0.04 | 0 | 0.035 | 0.7 | 0.9 | 1.65 | 2 | 0.2 | 0.3 |  |  | 0.97 | [8 empty] | 50 |  |  | 45 |  |  |  |  | 11.3 | 14.6 | [79 empty] | 0 | 870 | 0 | 1300 | 0 | 388 | 0 | 42 |  |  | 0 | 12 | 0 | 35 |  |  | 0 | 460 | 0 | 740 | 0 | 217 |  |  |  |  | 0 | 20 | 0 | 48 | [320 empty] | 0 | 860 | 0 | 1300 | 0 | 388 | 0 | 42 |  |  | 0 | 10 | [435 empty] | 773 | 732 | 1000 | 1200 | 860 | 915 | 810 | 860 | [14 empty] | según caract requeridas |  | 815 | 840 | aceite | 100mm | 182,8mm | 60mm | 140mm | 75mm | 158mm | 4340 | 40 NiCrMo 73 | 40 NiCrMo 7 |  |  | 4340 | 4340
4815 | IRAM | Amarillo-gris claro-castaño-verde | acero aleado al niquel-molibdeno para cementacion | palanquillas para forja , barras en estado laminado, estirado, pelado y/o tratado termicamente y en rollos | piezas de grandes dimensiones de muy alta responsabilidad especialmente fatiga y otras piezas cementadas | rotulas de direccion, etc | 0.13 | 0.18 | 0.4 | 0.6 | 0.2 | 0.35 | 0 | 0.04 | 0 | 0.035 |  |  | 3.25 | 3.75 | 0.2 | 0.3 |  |  | 0.66 | [7 empty] | 55 | [14 empty] | 11.5 |  |  | 12.2 | [5 empty] | 13.1 |  |  | 0 | 440 | 0 | 650 | 0 | 210 |  |  |  |  | 0 | 20 | 0 | 32 | [49 empty] | 0 | 460 | 0 | 670 | 217 | [5 empty] | 0 | 24 | 0 | 50 | [687 empty] | 0 | 420 | 0 | 600 | 0 | 182 |  |  |  |  | 0 | 15 | 0 | 53 |  |  | 0 | 900 | 0 | 1100 | 0 | 331 | 0 | 36 |  |  | 0 | 15 | 0 | 53 | [66 empty] | 782 | 704 | 1000 | 1200 | 860 | 925 | [8 empty] | 0 | 740 a 610 por 8 horas | 900 | 930 |  |  |  |  | 150 | 200 | 800 | 830 | aceite | 40,9mm | 91,4mm | 15,2mm | 54mm | 22,8mm | 69mm | 4815 |  |  |  |  | 4815 | 4815
5115 | IRAM | Verde-castaño-castaño-verde | acero aleado al cromo para cementacion de baja templabilidad | palanquillas para forja , barras en estado laminado, estirado, pelado y/o tratado termicamente y en rollos | piezas cementadas de pequeñas y medianas dimensiones fabricadas por extrusion o mecanizado | engranajes, pernos de piston, etc | 0.13 | 0.18 | 0.7 | 0.9 | 0.2 | 0.35 | 0 | 0.04 | 0 | 0.035 | 0.7 | 0.9 | [6 empty] | 0.57 |  | 60-76 | [5 empty] | 50 | [14 empty] | 12 |  |  | 12.7 | 13.5 | [7 empty] | 0 | 390 | 0 | 510 | 0 | 143 |  |  |  |  | 0 | 32 | [51 empty] | 0 | 350 | 0 | 510 | 0 | 144 |  |  |  |  | 0 | 35 | 0 | 50 |  |  | 0 | 280 | 0 | 450 | 0 | 131 |  |  |  |  | 0 | 29 | 0 | 70 | [687 empty] | 0 | 730 | 0 | 900 | 0 | 269 | 0 | 28 |  |  | 0 | 16 | 0 | 43 | [66 empty] | 840 | 756 | 1000 | 1200 | 850 | 930 | 0 | 880 | [8 empty] | 870 | 930 |  |  | 810 | 840 | 150 | 200 |  |  | aceite | 42,6mm | 52,5mm | 16mm | 23mm | 24mm | 32mm | 5115 | 15 Cr 3 |  |  |  |  | 5115
5121 | IRAM | Verde-castaño-rojo oscuro-castaño | acero aleado al manganeso-cromo para cementacion de mediana templabilidad | palanquillas para forja , barras en estado laminado, estirado, pelado y/o tratado termicamente y en rollos | piezas cementadas de dimensiones pequeñas donde no se requiere alta templabilidad | engranajes, coronas, piñones de diferencial, ejes, arboles y otras piezas de tamaño mediano | 0.17 | 0.22 | 1.1 | 1.4 | 0.15 | 0.4 | 0 | 0.035 | 0 | 0.035 | 1 | 1.3 | [6 empty] | 0.75 | [12 empty] | 46 | [68 empty] | 0 | 400 | 0 | 680 | 0 | 207 |  |  |  |  | 0 | 20 |  |  |  |  | 0 | 400 | 0 | 680 | 0 | 207 |  |  |  |  | 0 | 23 | 0 | 45 | [18 empty] | 0 | 310 | 0 | 520 | 0 | 149 |  |  |  |  | 0 | 28 | 0 | 60 | [687 empty] | 0 | 730 | 0 | 980 | 0 | 302 | 0 | 32 |  |  | 0 | 14 | 0 | 45 | [50 empty] | 812 | 732 | 1000 | 1200 | 850 | 900 | 0 | 860 | [8 empty] | 870 | 900 |  |  |  |  | 150 | 200 | 810 | 870 | aceite | 65,5mm | 99,5mm | 32mm | 61mm | 43mm | 77mm |  | 20 MnCr 5 16 MnCr 5 |  | 20 MC 5
5130 | IRAM | Verde-castaño-anaranjado | acero aleado al cromo para temple de baja o mediana templabilidad | palanquillas para forja , barras en estado laminado, estirado, pelado y/o tratado termicamente y en rollos | piezas para temple y revenido | engranajes, de transmision, coronas, arboles, ejes puntas de ejes, etc | 0.28 | 0.33 | 0.7 | 0.9 | 2 | 0.35 | 0 | 0.04 | 0 | 0.035 | 0.8 | 1.1 | [6 empty] | 0.76 |  | 57-67% | [20 empty] | 12.2 |  |  | 13 | 13.5 | [7 empty] | 0 | 420 | 0 | 660 | 0 | 197 |  |  |  |  | 0 | 20 | 0 | 45 | [97 empty] | 0 | 300 | 0 | 550 | 0 | 179 |  |  |  |  | 0 | 25 | 0 | 57 | [50 empty] | 0 | 420 | 0 | 660 | 0 | 197 |  |  |  |  | 0 | 24 | 0 | 50 | [671 empty] | 810 | 743 | 900 | 1200 | 0 | 900 | 790 | 840 | [14 empty] | según caract requeridas |  | 830 | 860 | agua | 36 mm | 83,3mm | 12,5mm | 47mm | 19mm | 61,3mm | 5130 | 34 Cr 4 28 Cr 4 | 34 Cr 4 | 32 C 4 | 530 H 30 | 5130 | 5130
5132 | IRAM |  | acero aleado al cromo para temple al agua o aceite de baja o mediana templabilidad |  | piezas para temple y revenido | engranajes de transmision, coronas, arboles, ejes, puntas de ejes, etc | 0.3 | 0.35 | 0.6 | 0.8 | 0.15 | 0.3 | 0 | 0.04 | 0 | 0.035 | 0.75 | 1 | [12 empty] | 65 | [16 empty] | 12.2 |  |  | 13 | 13.5 | [54 empty] | 0 | 450 | 0 | 720 | 0 | 212 |  |  |  |  | 0 | 26 | 0 | 59 |  |  | 0 | 460 | 0 | 720 | 0 | 215 |  |  |  |  | 0 | 26 | 0 | 60 |  |  | 0 | 350 | 0 | 560 | 0 | 171 |  |  |  |  | 0 | 29 | 0 | 61 | [719 empty] | 0 | 800 | 0 | 930 | 0 | 276 |  |  |  |  | 0 | 20 | 0 | 60 |  |  | 0 | 600 | 0 | 765 | 0 | 223 |  |  |  |  | 0 | 23 | 0 | 66 | [18 empty] | 809 | 741 | 900 | 1200 | 890 | 940 | 815 | 870 |  |  |  |  | 590 | 650 | [8 empty] | según caract requeridas |  | 830 | 870 | Agua-aceite | [6 empty] | 5132 | 34 Cr 4 | 34 Cr 4 | 32 C 4 | 530 A 32 | 5132
5140 | IRAM | Verde-castaño-amarillo | acero aleado al cromo para temple de mediana templabilidad | palanquillas para forja,barras en estado laminado, estirado, pelado y/o tratado termicamente y en rollos | piezas para temple y revenido de dimensiones medianas | Engranajes , ejes, arboles, puntas de eje, palieres, etc | 0.38 | 0.43 | 0.7 | 0.9 | 0.2 | 0.35 | 0 | 0.04 | 0 | 0.035 | 0.7 | 0.9 | [6 empty] | 0.82 | [5 empty] | 50-70 | [17 empty] | 12.8 | 13.8 | [9 empty] | 0 | 520 | 0 | 770 | 0 | 229 | 0 | 20 |  |  | 0 | 20 | 0 | 50 | [49 empty] | 0 | 470 | 0 | 760 | 0 | 223 |  |  |  |  | 0 | 25 | 0 | 55 |  |  | 0 | 320 | 0 | 570 | 0 | 179 |  |  |  |  | 0 | 22 | 0 | 53 | [767 empty] | 782 | 743 | 900 | 1200 | 0 | 870 | 790 | 830 | [14 empty] | según caract requeridas |  | 815 | 850 | aceite | 55,8mm | 79,2mm | 23,5mm | 44mm | 33mm | 57mm | 5140 | 41 Cr 4 |  | 42 C 4 | 530 H 40 | 5140 | 5140
5160 | IRAM | Verde-castaño-azul | acero aleado al cromo para temple de alta dureza y mediana templabilidad | palanquillas para forja, barras en estado laminado, estirado, pelado y/o tratado termicamente y en rollos |  | Resortes, muelles, ballestas, resortes planos de cualquier espesor, barras de torsion, resortes de suspension de automoviles | 0.56 | 0.64 | 0.75 | 1 | 0.2 | 0.35 | 0 | 0.04 | 0 | 0.035 | 0.7 | 0.9 | [6 empty] | 1.05 | [5 empty] | 45 | [75 empty] | 0 | 680 | 0 | 1000 | 0 | 302 | 0 | 32 |  |  | 0 | 15 | 0 | 35 |  |  | 0 | 600 | 0 | 970 | 0 | 293 | 0 | 31 |  |  | 0 | 18 | 0 | 50 |  |  | 0 | 370 | 0 | 720 | 0 | 217 |  |  |  |  | 0 | 17 | 0 | 30 | [767 empty] | 765 | 708 | 900 | 1200 | 0 | 870 | 0 | 830 | [14 empty] | según caract requeridas |  | 815 | 840 | aceite | 69,8mm | 104,9mm | 37mm | 65mm | 47mm | 82mm | 5160 | 55 Cr 3 |  |  |  | 5160 | 5160
52100 | IRAM | Verde- rojo oscuro- castaño- negro | acero aleado al cromo de elevada templabilidad | palanquillas para forja, barras en estado laminado, estirado, pelado y/o tratado termicamente y en rollos |  | Rodamientos de alta calidad ( rodillos, bolillas, y/o pistas), inyectores para motores, herramientas (mechas, escariadores, terrajas y machos para roscar, etc), matrices, moldes para ceramica, rodillos para laminar flejes en frio, etc | 0.98 | 1.1 | 0.25 | 0.45 | 0.2 | 0.35 | 0 | 0.025 | 0 | 0.025 | 1.3 | 1.6 | [20 empty] | 40 | [20 empty] | 0 | 780 | 0 | 1080 | 0 | 325 | 0 | 35 |  |  | 0 | 20 | [195 empty] | 0 | 560 | 0 | 685 | 0 | 197 |  |  |  |  | 0 | 25 |  |  |  |  | 0 | 550 | 0 | 825 | 0 | 250 | 0 | 25 | [55 empty] | 0 | 1200 | 0 | 1300 | 0 | 415 | 0 | 44.5 |  |  | 0 | 9 | [562 empty] | 768 | 726 | 950 | 1200 | 860 | 890 | 780 | 830 | [14 empty] | según caract requeridas |  | 780 (agua) 815 (aceite) | 820 (agua) 870 (aceite) | aceite o agua | 66mm | 108,2mm | 33mm | 68mm | 43mm | 86mm | 52100 | 100 Cr 6 | 100 C 6 | 100 C 6 |  | 52100 | 52100
8615 | IRAM | Gris claro- azul- castaño- verde | acero aleado al cromo- niquel- molibdeno para cementacion de baja templabilidad | palanquillas para forja , barras en estado laminado, estirado, pelado y/o tratado termicamente y en rollos | Piezas cementadas de medio tamaño solicitadas a la fatiga | piñones y coronas de diferencial, engranajes de altas revoluciones, pernos de seguridad, etc | 0.13 | 0.18 | 0.7 | 0.9 | 0.2 | 0.35 | 0 | 0.04 | 0 | 0.035 | 0.4 | 0.6 | 0.4 | 0.7 | 0.15 | 0.25 |  |  | 0.58 |  | 60 | [15 empty] | 14.8 | [16 empty] | 0 | 320 | 0 | 600 | 0 | 170 |  |  |  |  | 0 | 25 | 0 | 45 | [49 empty] | 0 | 320 | 0 | 600 | 0 | 170 |  |  |  |  | 0 | 27 | 0 | 55 |  |  | 0 | 320 | 0 | 500 | 0 | 145 |  |  |  |  | 0 | 28 | 0 | 65 | [767 empty] | 842 | 735 | 900 | 1200 | 0 | 930 | 860 | 890 | [8 empty] | 900 | 930 |  |  |  |  | 150 | 200 | 840 | 870 | aceite | 30,5mm | 55,9mm | 0,5mm | 25,3mm | 14,3mm | 34,5mm | 8615 |  | 16 NiCrMo 2 | 15 NCD 2 |  | 8615 | 8615
8620 | IRAM | gris claro- azul- rojo oscuro | acero aleado al cromo- niquel- molibdeno para cementacion de mediana templabilidad | palanquillas para forja, barras en estado laminado, estirado, pelado y/o tratado termicamente y en rollos | Piezas cementadas de medio tamaño solicitadas a la fatiga | piñones y coronas de diferencial, engranajes de altas revoluciones, pernos de seguridad, etc | 0.18 | 0.23 | 0.7 | 0.9 | 0.2 | 0.35 | 0 | 0.04 | 0 | 0.035 | 0.4 | 0.6 | 0.4 | 0.7 | 0.15 | 0.25 |  |  | 0.63 |  | 60-66 | [32 empty] | 0 | 380 | 0 | 650 | 0 | 192 |  |  |  |  | 0 | 20 | 0 | 45 | [49 empty] | 0 | 360 | 0 | 630 | 0 | 183 |  |  |  |  | 0 | 26 | 0 | 56 | [130 empty] | 0 | 300 | 0 | 530 | 0 | 149 |  |  |  |  | 0 | 30 | 0 | 60 | [447 empty] | 0 | 580 | 0 | 850 | 0 | 255 | 0 | 25.4 |  |  | 0 | 19 | 0 | 52 | [162 empty] | 0 | 780 | 0 | 940 | 0 | 300 | 0 | 32 |  |  | 0 | 15 |  |  |  |  | 832 | 735 | 900 | 1200 | 870 | 930 | 860 | 890 | [8 empty] | 900 | 930 |  |  |  |  | 150 | 200 | 840 | 870 | aceite | 34,5mm | 63,5mm | 11,5mm | 31,5mm | 17,5mm | 42mm | 8620 | 21 NiCrMo 2 | 20 NiCrMo 2 | 20 NCD 2 | 805 H 20 | 8620 | 8620
8640 | IRAM | Gris claro- azul- amarillo | acero aleado al cromo- niquel- molibdeno para temple de mediana templabilidad | palanquillas para forja , barras en estado laminado, estirado, pelado y/o tratado termicamente y en rollos |  | bulones especiales de alta resistencia para esfuerzos estaticos y dinamicos, piezas de alta responsabilidad especialmente a la fatiga, hasta aproximadamente 100mm de espesor | 0.38 | 0.43 | 0.75 | 1 | 0.2 | 0.35 | 0 | 0.04 | 0 | 0.035 | 0.4 | 0.6 | 0.4 | 0.7 | 0.15 | 0.25 |  |  | 0.85 | [8 empty] | 55-66 | [13 empty] | 11.7 |  |  | 12.2 | 12.8 | [7 empty] | 0 | 600 | 0 | 850 | 0 | 255 | 0 | 25 |  |  | 0 | 16 | 0 | 42 | [49 empty] | 0 | 600 | 0 | 850 | 0 | 255 | 0 | 25 |  |  | 0 | 18 | 0 | 48 |  |  | 0 | 370 | 650 | 0 | 192 | [5 empty] | 0 | 27 | 0 | 50 | [130 empty] | 0 | 630 | 0 | 750 | 0 | 217 |  |  |  |  | 0 | 14 | 0 | 45 | [623 empty] | 776 | 737 | 900 | 1200 | 0 | 870 | 0 | 830 | [14 empty] | según caract requeridas |  | 830 | 860 | aceite | 53,3mm | 99mm | 22,5mm | 60mm | 32mm | 75mm | 8640 | 40 NiCrMo 22 |  | 40 NCD 2 | 945 A 40 | 8640 | 8640
9260 | IRAM | Blanco- rojo oscuro- azul | acero aleado al silicio- manganeso para temple de mediana templabilidad | palanquillas para forja, barras en estado laminado, estirado, pelado y/o tratado termicamente y en rollos |  | resortes de suspension, barras de torsion, muelles y ballestas para vehiculos, resortes, herramientas resistentes a fuertes golpes como por ejemplo, puntas de martillos neumaticos, cortafrios, cuchillas para tijeras pesadas, etc | 0.56 | 0.64 | 0.75 | 1 | 1.8 | 2.2 | 0 | 0.04 | 0 | 0.035 | [8 empty] | 0.99 | [5 empty] | 40 | [26 empty] | 14.6 |  | 0 | 630 | 0 | 1000 | 0 | 293 | 0 | 31 |  |  | 0 | 16 | 0 | 35 | [49 empty] | 0 | 690 | 0 | 1080 | 0 | 321 | 0 | 34 |  |  | 0 | 16 | 0 | 40 |  |  | 0 | 490 | 0 | 770 | 0 | 223 |  |  |  |  | 0 | 20 | 0 | 40 | [161 empty] | 0 | 1000 | 0 | 1100 | 0 | 341 | 0 | 22 |  |  | 0 | 14 | 0 | 56 |  |  | 0 | 750 | 0 | 870 | 0 | 262 | 0 | 26 |  |  | 0 | 18 | 0 | 65 | [576 empty] | 815 | 760 | 900 | 1200 | 870 | 900 | 0 | 840 | [14 empty] | según caract requeridas |  | 815 | 870 | aceite | 85mm | 129,5mm | 48mm | 84mm | 63mm | 102mm | 9260 | 60 Si 7 |  | 61 S 7 |  | 9260 | 9260
9840 | IRAM | Blanco-gris claro- amarillo | acero aleado al cromo-niquel-molibdeno | palanquillas para forja , barras en estado laminado, estirado, pelado y/o tratado termicamente y en rollos | Piezas de medianas dimensiones, de alta responsabilidad, especialmente a la fatiga, donde se exige alta resistencia y alta tenacidad |  | 0.38 | 0.43 | 0.7 | 0.9 | 0.2 | 0.35 | 0 | 0.04 | 0 | 0.04 | 0.7 | 0.9 | 0.85 | 1.15 | 0.2 | 0.3 |  |  | 0.93 |  | 51 | [95 empty] | 0 | 650 | 0 | 920 | 0 | 302 | 0 | 32 |  |  | 0 | 14 | 0 | 36 | [783 empty] | 775 | 735 | 1000 | 1300 | 840 | 870 | 800 | 830 | [14 empty] | según caract requeridas |  | 830 | 880 | aceite | 73,6mm | 134,6mm | 40mm | 83mm | 51mm | 98mm | 9840 | 36 CrNiMo 4 | 38 NiCrMo 4 | 40 NCD 3 |  | 9840 | 9840

## LISTAS DESPLEGABLES
clasificacion | formas suministro | medio de temple | Tratamientos
acero al carbono para conformacion en frio | palanquillas, barras, rollos laminados, productos estirados | agua | Laminado
acero al carbono para cementacion | perfiles, palanquillas, barras, rollos laminados, productos estirados | aceite | Normalizado
acero al carbono de media resistencia para cementacion | palanquillas, barras, rollos laminados, productos estirados, perfiles | agua aceite | Recocido
acero al carbono de media resistencia | palanquillas, barras, rollos laminados, productos terminados en frio, perfiles | salmuera | Normalizado(925°C al aire)
acero al carbono de alta resistencia |  |  | Pseudo sementado a 910°C(8hrs) mas recalentado a 787°C templado al agua y revendio a 177°C
acero al carbono de alta resistencia para temple |  |  | Laminado en caliente
acero de corte libre para cementacion |  |  | Estirado en frio(15% de reduccion)
acero de corte libre para temple
acero de corte libre de alta maquinabilidad
acero de corte libre para conformado en frio
acero al carbono de alto manganeso para cementacion
acero al carbono de alto manganeso de media resistencia para estructuras
acero al carbono de alto manganeso de media resistencia para elementos de maquinas templado y revenido
acero al carbono de alto manganeso de media resistencia para elementos de maquinas
acero aleado al cromo niquel para cementacion
acero aleado al cromo niquel para temple de baja dureza y para cementacion
acero aleado al cromo molibdeno para cementacion
acero aleado al cromo molibdeno para temple de mediana templabilidad y para nitruracion
acero aleado al molibdeno para temple de baja dureza y para cementacion

## 1008 IRAM
DIAGRAMA TTT
x | A | x | A+F | A+F+C
0.7754 | 729.103 | 0.94728 | 588.876 | 537.06
0.81099 | 732.394 | 1.12931 | 597.761 | 547.312
0.84657 | 735.686 | 1.3859 | 609.037 | 559.01
0.88215 | 738.978 | 1.6972 | 618.207 | 569.376
0.91803 | 742.266 | 2.1395 | 629.768 | 580.525
0.96764 | 745.373 | 2.776 | 639.89 | 592.807
1.01726 | 748.479 | 3.9041 | 653.26 | 608.338
1.06687 | 751.586 | 5.7103 | 666.817 | 624.662
1.11648 | 754.693 | 8.1802 | 676.453 | 638.228
1.1721 | 757.763 | 11.8642 | 685.704 | 650.959
1.2391 | 760.761 | 20.55 | 696.472 | 666.816
1.3061 | 763.759 | 42.855 | 706.17 | 680.658
1.3731 | 766.757 | 83.646 | 712.047 | 687
1.4401 | 769.756 | 168.73 | 715.91 | 693.335
1.5198 | 772.678 | 345.28 | 717.763 | 697.629
1.6138 | 775.514 | 873.84 | 718.927 | 701.497
1.7078 | 778.35 | 1894.4 | 719.626 | 702.517
1.8018 | 781.186
1.8958 | 784.021
2.0127 | 786.756
2.1461 | 789.419
2.2794 | 792.082
2.4128 | 794.745
2.5462 | 797.408
2.72 | 799.909
2.9172 | 802.315
3.1145 | 804.722
3.3117 | 807.128
3.5089 | 809.535
3.7556 | 811.849
4.0491 | 814.076
4.3426 | 816.304
4.636 | 818.531
4.9295 | 820.759
5.2229 | 822.986
5.6513 | 824.943
6.0879 | 826.884
6.5244 | 828.825
6.9609 | 830.765
7.467 | 832.72
8.0162 | 834.684
8.6121 | 836.486
9.3254 | 837.881
10.0387 | 839.277
10.9181 | 840.649
11.8502 | 842.013
12.782 | 843.378
13.714 | 844.742
14.906 | 845.956
16.356 | 847.019
17.807 | 848.083
19.257 | 849.146
20.707 | 850.209
22.157 | 851.272

## 1011 IRAM
DIAGRAMA TTT
x | A | x | A+F
0.49259 | 752.565 | 0.49584 | 473.548
0.86525 | 765.959 | 0.52821 | 476.21
1.20005 | 773.702 | 0.56058 | 478.871
1.6431 | 779.983 | 0.59327 | 481.58
3.0404 | 793.028 | 0.62799 | 484.59
6.324 | 807.442 | 0.6627 | 487.599
10.1733 | 815.105 | 0.69742 | 490.609
|  | 0.73214 | 493.618
|  | 0.76895 | 496.61
|  | 0.81705 | 499.508
|  | 0.86515 | 502.405
|  | 0.91325 | 505.302
|  | 0.96135 | 508.2
|  | 1.00945 | 511.097
|  | 1.0695 | 514.091
|  | 1.13047 | 517.093
|  | 1.19144 | 520.095
|  | 1.2524 | 523.097
|  | 1.3134 | 526.098
|  | 1.3833 | 529.063
|  | 1.4682 | 531.963
|  | 1.5532 | 534.864
|  | 1.6382 | 537.765
|  | 1.7232 | 540.665
|  | 1.816 | 543.604
|  | 1.9318 | 546.653
|  | 2.0477 | 549.703
|  | 2.1635 | 552.753
|  | 2.2794 | 555.802
|  | 2.3952 | 558.852
|  | 2.511 | 561.901
|  | 2.6269 | 564.951
|  | 2.7427 | 568.001
|  | 2.8585 | 571.05
|  | 3.0308 | 574.061
|  | 3.2125 | 577.066
|  | 3.3943 | 580.071
|  | 3.5761 | 583.076
|  | 3.7579 | 586.08
|  | 3.9396 | 589.085
|  | 4.1214 | 592.09
|  | 4.3517 | 595.019
|  | 4.6427 | 597.853
|  | 4.9338 | 600.687
|  | 5.2248 | 603.521
|  | 5.5158 | 606.355
|  | 5.8069 | 609.188
|  | 6.0979 | 612.022
|  | 6.4429 | 614.816
|  | 6.8952 | 617.531
|  | 7.3474 | 620.246
|  | 7.7996 | 622.961
|  | 8.2519 | 625.676
|  | 8.7041 | 628.391
|  | 9.1564 | 631.106
|  | 9.7591 | 633.675
|  | 10.4343 | 636.174
|  | 11.1096 | 638.673
|  | 11.7848 | 641.172
|  | 12.559 | 643.503
|  | 13.599 | 645.381
|  | 14.639 | 647.26
|  | 15.679 | 649.138
|  | 16.719 | 651.016
|  | 18.419 | 652.33
|  | 20.148 | 653.618
|  | 21.877 | 654.907
|  | 23.606 | 656.195
|  | 25.336 | 657.484
|  | 27.065 | 658.772
|  | 28.875 | 660.048
|  | 32.103 | 661.098
|  | 35.33 | 662.149
|  | 38.558 | 663.199
|  | 41.786 | 664.25
|  | 45.013 | 665.3
|  | 48.241 | 666.351
|  | 51.469 | 667.401
|  | 54.697 | 668.452
|  | 60.403 | 669.274
|  | 66.787 | 670.033
|  | 73.171 | 670.792
|  | 79.555 | 671.551
|  | 85.939 | 672.31
|  | 92.323 | 673.07
|  | 98.707 | 673.829
|  | 105.091 | 674.588
|  | 115.158 | 675.329
|  | 128.38 | 676.054
|  | 141.6 | 676.779
|  | 154.82 | 677.504
|  | 168.04 | 678.229
|  | 181.26 | 678.954
|  | 194.48 | 679.679
|  | 207.71 | 680.404
|  | 220.93 | 681.129
|  | 234.47 | 681.848
|  | 260.62 | 682.341
|  | 286.77 | 682.834
|  | 312.92 | 683.327
|  | 339.07 | 683.82
|  | 365.22 | 684.314
|  | 391.37 | 684.807
|  | 417.52 | 685.3
|  | 462.8 | 685.831
|  | 513.19 | 686.372
|  | 563.59 | 686.913
|  | 613.98 | 687.454
|  | 664.37 | 687.995
|  | 714.76 | 688.536
|  | 765.15 | 689.077
|  | 815.55 | 689.618
|  | 871.96 | 690.149
|  | 976.25 | 690.606
|  | 1080.53 | 691.062
|  | 1184.82 | 691.519
|  | 1289.1 | 691.975
|  | 1393.4 | 692.432
|  | 1497.7 | 692.888
|  | 1602 | 693.344
|  | 1706.3 | 693.801
|  | 1827.5 | 694.253
|  | 2052.2 | 694.68
|  | 2276.9 | 695.107
|  | 2501.6 | 695.534
|  | 2726.3 | 695.961
|  | 2950.9 | 696.388
|  | 3175.6 | 696.815
|  | 3400.3 | 697.241
|  | 3625 | 697.668
|  | 3849.7 | 698.095
|  | 4164.2 | 698.543
|  | 4564.1 | 699.011
|  | 4963.9 | 699.479
|  | 5363.8 | 699.947
|  | 5763.7 | 700.415
|  | 6312.3 | 700.76
|  | 6961 | 701.023
|  | 7609.8 | 701.286
|  | 8258.5 | 701.549
|  | 8907.2 | 701.811
|  | 9556 | 702.074
|  | 10205.7 | 702.337
|  | 11420 | 702.491
|  | 12634 | 702.644
|  | 13848 | 702.798
|  | 15063 | 702.952
|  | 16277 | 703.106
|  | 17491 | 703.26
|  | 18706 | 703.414
|  | 19920 | 703.568
|  | 22091 | 703.735
|  | 24851 | 703.911
|  | 27612 | 704.087
|  | 30373 | 704.262
|  | 33134 | 704.438
|  | 35895 | 704.614
|  | 38656 | 704.79
|  | 41416 | 704.966
|  | 44177 | 705.141
|  | 46938 | 705.317
|  | 49699 | 705.493
|  | 54005 | 705.612
|  | 60127 | 705.664
|  | 66250 | 705.716
|  | 72373 | 705.769
|  | 78496 | 705.821
|  | 84619 | 705.873
|  | 90741 | 705.925
|  | 96864 | 705.977
|  | 102987 | 706.029
|  | 115091 | 706.053
|  | 127280 | 706.077
|  | 139460 | 706.1
|  | 151650 | 706.124
|  | 163840 | 706.147
|  | 176020 | 706.171
|  | 188210 | 706.194
|  | 200400 | 706.218

## 1018 IRAM
DIAGRAMA TTT
x |  | x | A+F | x | A+F+C | x | F+C
0.49436 | 619.255 | 0.5831 | 584.664 | 5.4176 | 398.824 | 36.854 | 374.344
0.51999 | 622.547 | 0.88968 | 599.533 | 5.3019 | 402.561 | 35.561 | 377.756
0.54561 | 625.839 | 1.03494 | 604.694 | 5.1862 | 406.299 | 34.269 | 381.167
0.57124 | 629.131 | 1.4906 | 615.389 | 5.0705 | 410.037 | 32.977 | 384.579
0.59687 | 632.423 | 1.6891 | 618.34 | 4.9549 | 413.775 | 31.684 | 387.991
0.6225 | 635.715 | 2.4835 | 627.932 | 4.8382 | 417.508 | 30.392 | 391.402
0.64812 | 639.007 | 2.8984 | 631.635 | 4.7009 | 421.143 | 29.148 | 394.827
0.67617 | 642.314 | 5.6125 | 645.276 | 4.5929 | 424.859 | 28.118 | 398.308
0.70834 | 645.646 | 11.6388 | 657.453 | 4.5191 | 428.668 | 27.131 | 401.811
0.74051 | 648.979 | 31.829 | 671.887 | 4.4454 | 432.477 | 26.356 | 405.419
0.77268 | 652.311 | 81.506 | 683.921 | 4.3716 | 436.286 | 25.58 | 409.027
0.80485 | 655.643 | 136.09 | 689.748 | 4.2979 | 440.095 | 24.805 | 412.636
0.83909 | 658.955 | 154.89 | 691.379 | 4.2014 | 443.824 | 24.029 | 416.244
0.88385 | 662.165 | 260.29 | 696.356 | 4.1011 | 447.53 | 23.228 | 419.785
0.92861 | 665.375 | 303.76 | 697.53 | 4.0586 | 451.388 | 22.411 | 423.289
0.97337 | 668.586 | 450.98 | 701.847 | 4.0161 | 455.247 | 21.767 | 426.894
1.01813 | 671.796 | 516.25 | 703.205 | 3.9736 | 459.105 | 21.138 | 430.508
1.06289 | 675.006 | 678.25 | 705.797 | 3.9311 | 462.964 | 20.509 | 434.123
1.11999 | 678.189 |  |  | 3.8648 | 466.754 | 19.88 | 437.737
1.18237 | 681.361 |  |  | 3.7738 | 470.475 | 19.295 | 441.375
1.2447 | 684.533 |  |  | 3.7225 | 474.302 | 18.796 | 445.057
1.3071 | 687.706 |  |  | 3.6825 | 478.158 | 18.321 | 448.739
1.3695 | 690.878 |  |  | 3.6426 | 482.015 | 17.869 | 452.419
1.4319 | 694.05 |  |  | 3.6026 | 485.871 | 17.417 | 456.099
1.4943 | 697.222 |  |  | 3.5626 | 489.727 | 16.965 | 459.78
1.5661 | 700.365 |  |  | 3.5156 | 493.566 | 16.514 | 463.46
1.653 | 703.463 |  |  | 3.4799 | 497.424 | 16.062 | 467.14
1.7398 | 706.561 |  |  | 3.4553 | 501.301 | 15.671 | 470.858
1.8266 | 709.659 |  |  | 3.4306 | 505.179 | 15.389 | 474.645
1.9135 | 712.757 |  |  | 3.406 | 509.056 | 15.107 | 478.433
2.0241 | 715.718 |  |  | 3.3859 | 512.935 | 14.825 | 482.22
2.1386 | 718.656 |  |  | 3.4032 | 516.823 | 14.543 | 486.007
2.2532 | 721.594 |  |  | 3.4172 | 520.714 | 14.374 | 489.855
2.3914 | 724.437 |  |  | 3.4264 | 524.608 | 14.229 | 493.716
2.538 | 727.246 |  |  | 3.4357 | 528.501 | 14.083 | 497.577
2.6846 | 730.055 |  |  | 3.4449 | 532.395 | 14.052 | 501.464
2.8312 | 732.863 |  |  | 3.4542 | 536.288 | 14.06 | 505.358
3.0196 | 735.642 |  |  | 3.4898 | 540.147 | 14.136 | 509.243
3.2084 | 738.421 |  |  | 3.5398 | 543.988 | 14.25 | 513.122
3.3972 | 741.2 |  |  | 3.6009 | 547.809 | 14.363 | 517.001
3.5859 | 743.978 |  |  | 3.6624 | 551.629 | 14.723 | 520.723
3.8032 | 746.708 |  |  | 3.7239 | 555.449 | 15.113 | 524.426
4.0581 | 749.372 |  |  | 3.7855 | 559.269 | 15.503 | 528.129
4.3131 | 752.036 |  |  | 3.847 | 563.089 | 15.919 | 531.834
4.568 | 754.701 |  |  | 3.913 | 566.909 | 16.334 | 535.539
4.8381 | 757.336 |  |  | 3.979 | 570.729 | 17.045 | 538.895
5.1747 | 759.845 |  |  | 4.0451 | 574.549 | 17.86 | 542.128
5.5113 | 762.354 |  |  | 4.1785 | 578.076 | 18.676 | 545.36
5.8479 | 764.863 |  |  | 4.3973 | 581.233 | 19.551 | 548.678
6.2902 | 766.898 |  |  | 4.6161 | 584.39 | 20.428 | 552
6.7415 | 768.893 |  |  | 4.8348 | 587.547 | 21.305 | 555.321
7.2468 | 771.018 |  |  | 5.1108 | 590.544 | 22.492 | 558.327
7.7683 | 773.183 |  |  | 5.4205 | 593.446 | 23.867 | 561.14
8.2898 | 775.347 |  |  | 5.7302 | 596.348 | 25.243 | 563.953
8.9784 | 777.239 |  |  | 6.0398 | 599.25 | 26.701 | 566.718
9.6891 | 779.096 |  |  | 6.3482 | 602.19 | 28.61 | 569.22
10.3998 | 780.952 |  |  | 6.6454 | 605.465 | 30.519 | 571.722
11.1105 | 782.808 |  |  | 6.9948 | 608.567 | 32.429 | 574.224
11.9953 | 784.47 |  |  | 7.4654 | 611.27 | 34.478 | 576.642
12.963 | 786.039 |  |  | 7.9359 | 613.973 | 37.167 | 578.677
13.931 | 787.608 |  |  | 8.4065 | 616.676 | 39.856 | 580.712
15.076 | 789.1 |  |  | 8.8771 | 619.379 | 42.557 | 582.745
16.358 | 790.533 |  |  | 9.4174 | 622.096 | 46.024 | 584.603
17.64 | 791.967 |  |  | 9.9801 | 624.819 | 49.491 | 586.461
18.922 | 793.4 |  |  | 10.7199 | 627.319 | 52.958 | 588.32
20.534 | 794.77 |  |  | 11.4603 | 629.819 | 57.417 | 589.665
22.256 | 796.119 |  |  | 12.201 | 632.318 | 61.966 | 590.964
23.979 | 797.467 |  |  | 12.941 | 634.818 | 67.524 | 592.182
25.775 | 798.783 |  |  | 13.719 | 637.351 | 73.8 | 593.342
28.078 | 799.874 |  |  | 14.594 | 639.971 | 80.076 | 594.502
30.381 | 800.964 |  |  | 15.627 | 642.381 | 86.352 | 595.662
32.683 | 802.055 |  |  | 16.85 | 644.533 | 92.628 | 596.822
35.562 | 802.828 |  |  | 18.074 | 646.685 | 99.753 | 597.907
38.506 | 803.565 |  |  | 19.297 | 648.837 | 110.467 | 598.673
|  |  |  | 20.521 | 650.989 | 121.182 | 599.439
|  |  |  | 21.941 | 653.326 | 131.9 | 600.205
|  |  |  | 23.416 | 655.672 | 142.61 | 600.971
|  |  |  | 25.321 | 657.766 | 153.33 | 601.738
|  |  |  | 27.226 | 659.859 | 164.04 | 602.504
|  |  |  | 29.131 | 661.952 | 175 | 603.268
|  |  |  | 31.036 | 664.045 | 194.46 | 603.982
|  |  |  | 33.311 | 665.932 | 213.92 | 604.695
|  |  |  | 35.86 | 667.726 | 233.38 | 605.408
|  |  |  | 38.921 | 669.624 | 252.84 | 606.122
|  |  |  | 41.983 | 671.522 | 272.3 | 606.835
|  |  |  | 45.044 | 673.42 | 291.76 | 607.549
|  |  |  | 48.106 | 675.318 | 311.22 | 608.262
|  |  |  | 51.674 | 677.206 | 336.53 | 608.895
|  |  |  | 56.22 | 679.076 | 366.47 | 609.464
|  |  |  | 60.766 | 680.945 | 396.42 | 610.033
|  |  |  | 65.312 | 682.814 | 429.31 | 610.521
|  |  |  | 69.858 | 684.683 | 470.24 | 610.79
|  |  |  | 74.404 | 686.553 | 511.16 | 611.059
|  |  |  | 79.623 | 688.389 | 552.08 | 611.328
|  |  |  | 85.765 | 690.18 | 595.88 | 611.62
|  |  |  | 92.322 | 691.948 | 653.55 | 612.019
|  |  |  | 100.318 | 693.639 | 711.22 | 612.419
|  |  |  | 108.313 | 695.329 | 768.9 | 612.818
|  |  |  | 116.308 | 697.02 | 826.57 | 613.218
|  |  |  | 124.3 | 698.711 | 905.03 | 613.655
|  |  |  | 133.67 | 700.553 | 986.78 | 614.098
|  |  |  | 143.48 | 702.428 | 1068.53 | 614.541
|  |  |  | 156.64 | 703.919 | 1150.28 | 614.984
|  |  |  | 169.8 | 705.411 | 1261.7 | 615.399
|  |  |  | 182.95 | 706.902 | 1390.6 | 615.799
|  |  |  | 196.11 | 708.393 | 1519.5 | 616.198
|  |  |  | 210.67 | 709.823 | 1648.4 | 616.597
|  |  |  | 228.22 | 711.121 | 1777.3 | 616.997
|  |  |  | 245.76 | 712.419 | 1906.2 | 617.396
|  |  |  | 267.25 | 713.874 | 2035.1 | 617.795
|  |  |  | 288.96 | 715.337 | 2239.1 | 618.232
|  |  |  | 310.66 | 716.8 | 2445.6 | 618.671
|  |  |  | 334.63 | 718.15 | 2652.1 | 619.109
|  |  |  | 361.79 | 719.341 | 2858.7 | 619.548
|  |  |  | 394.2 | 720.638 | 3065.2 | 619.986
|  |  |  | 428.23 | 721.967 | 3378.6 | 620.695
|  |  |  | 462.27 | 723.295 | 3694.6 | 621.411
|  |  |  | 496.31 | 724.624 | 4010.5 | 622.127
|  |  |  | 534.21 | 725.952 | 4326.5 | 622.843
|  |  |  | 577.7 | 727.278 | 4642.5 | 623.559
|  |  |  | 625.64 | 728.584 | 5023.7 | 624.293
|  |  |  | 681.27 | 729.857 | 5540.2 | 625.061
|  |  |  | 736.9 | 731.129 | 6056.6 | 625.83
|  |  |  | 792.53 | 732.401 | 6573.1 | 626.598
|  |  |  | 851.74 | 733.757 | 7089.6 | 627.367
|  |  |  | 919.2 | 735.304 | 7606 | 628.136
|  |  |  | 996.47 | 736.635 | 8122.5 | 628.904
|  |  |  | 1081.65 | 737.79 | 8933.5 | 629.729
|  |  |  | 1166.84 | 738.946 | 9796.5 | 630.563
[6 empty] | 10659.5 | 631.397
[6 empty] | 11522.5 | 632.231
[6 empty] | 12386 | 633.066
[6 empty] | 13249 | 633.9
[6 empty] | 14402 | 634.85
[6 empty] | 15830 | 635.909
[6 empty] | 17258 | 636.968
[6 empty] | 18686 | 638.027
[6 empty] | 20114 | 639.086
[6 empty] | 21542 | 640.146
[6 empty] | 22971 | 641.205
[6 empty] | 25151 | 642.29
[6 empty] | 27398 | 643.376
[6 empty] | 29645 | 644.463
[6 empty] | 31893 | 645.55
[6 empty] | 34140 | 646.637
[6 empty] | 37617 | 647.634
[6 empty] | 41201 | 648.623
[6 empty] | 44786 | 649.612
[6 empty] | 48371 | 650.601
[6 empty] | 51955 | 651.589
[6 empty] | 55540 | 652.578
[6 empty] | 59921 | 653.692
[6 empty] | 65164 | 654.94
[6 empty] | 70408 | 656.188
[6 empty] | 75652 | 657.437

## 1030 IRAM
Prop Mecanicas en funcion de temperaturas de revenido
x | Rm |  | x | Z |  |  | x | A | x | Rp 0.2 | x | HB Sup | x | HB Nucleo
200.27 | 838.601 |  | 200.696 | 553.778 |  |  | 201.176 | 344.279 | 200.168 | 629.385 | 204.048 | 831.007 | 201.462 | 492.494
206.737 | 837.275 |  | 207.186 | 555.108 |  |  | 207.823 | 344.749 | 206.715 | 628.367 | 207.495 | 826.211 | 207.99 | 491.399
213.203 | 835.949 |  | 213.329 | 557.185 |  |  | 214.47 | 345.22 | 213.262 | 627.348 | 210.941 | 821.416 | 214.519 | 490.304
219.67 | 834.622 |  | 219.138 | 559.986 |  |  | 221.118 | 345.69 | 219.809 | 626.33 | 214.177 | 816.517 | 221.048 | 489.209
225.939 | 832.778 |  | 225.088 | 562.548 |  |  | 227.765 | 346.16 | 226.356 | 625.311 | 217.313 | 811.571 | 227.577 | 488.114
232.136 | 830.744 |  | 231.184 | 564.866 |  |  | 234.407 | 346.676 | 232.901 | 624.285 | 220.449 | 806.624 | 234.116 | 487.063
238.333 | 828.71 |  | 237.28 | 567.185 |  |  | 241.043 | 347.258 | 239.381 | 623.007 | 223.9 | 801.832 | 240.664 | 486.049
244.53 | 826.676 |  | 243.336 | 569.571 |  |  | 247.679 | 347.84 | 245.861 | 621.729 | 227.377 | 797.052 | 247.212 | 485.035
250.728 | 824.642 |  | 249.237 | 572.228 |  |  | 254.312 | 348.445 | 252.342 | 620.451 | 230.854 | 792.272 | 253.76 | 484.021
256.925 | 822.608 |  | 255.139 | 574.885 |  |  | 260.912 | 349.279 | 258.822 | 619.172 | 234.432 | 787.547 | 260.308 | 483.007
263.061 | 820.45 |  | 261.032 | 577.555 |  |  | 267.512 | 350.113 | 265.303 | 617.894 | 238.075 | 782.857 | 266.856 | 481.993
269.167 | 818.232 |  | 266.921 | 580.231 |  |  | 274.113 | 350.947 | 271.783 | 616.616 | 241.718 | 778.166 | 273.427 | 481.091
275.274 | 816.013 |  | 272.81 | 582.908 |  |  | 280.713 | 351.78 | 278.258 | 615.319 | 245.551 | 773.588 | 280 | 480.192
281.38 | 813.795 |  | 278.699 | 585.585 |  |  | 287.311 | 352.626 | 284.717 | 613.968 | 249.48 | 769.067 | 286.572 | 479.293
287.486 | 811.576 |  | 284.491 | 588.393 |  |  | 293.902 | 353.516 | 291.175 | 612.616 | 253.41 | 764.545 | 293.145 | 478.394
293.592 | 809.357 |  | 289.948 | 591.662 |  |  | 300.493 | 354.406 | 297.634 | 611.264 | 257.497 | 760.135 | 299.717 | 477.495
299.699 | 807.139 |  | 295.405 | 594.931 |  |  | 307.083 | 355.295 | 304.093 | 609.912 | 262.04 | 756.045 | 306.289 | 476.595
305.651 | 804.656 |  | 300.863 | 598.199 |  |  | 313.674 | 356.185 | 310.552 | 608.561 | 266.426 | 751.841 | 312.849 | 475.636
311.478 | 801.961 |  | 306.32 | 601.468 |  |  | 320.264 | 357.074 | 317.011 | 607.209 | 270.515 | 747.422 | 319.403 | 474.651
317.306 | 799.265 |  | 311.799 | 604.709 |  |  | 326.863 | 357.917 | 323.354 | 605.575 | 274.604 | 743.004 | 325.958 | 473.666
323.134 | 796.57 |  | 317.421 | 607.771 |  |  | 333.471 | 358.701 | 329.452 | 603.341 | 278.692 | 738.585 | 332.512 | 472.681
328.961 | 793.875 |  | 323.043 | 610.832 |  |  | 340.08 | 359.484 | 335.551 | 601.107 | 282.781 | 734.166 | 339.066 | 471.696
334.789 | 791.18 |  | 328.705 | 613.838 |  |  | 346.689 | 360.267 | 341.649 | 598.873 | 287.38 | 730.127 | 345.621 | 470.711
340.617 | 788.484 |  | 334.472 | 616.7 |  |  | 353.297 | 361.05 | 347.747 | 596.639 | 292.064 | 726.153 | 352.175 | 469.726
346.444 | 785.789 |  | 340.239 | 619.562 |  |  | 359.855 | 362.098 | 353.809 | 594.338 | 296.749 | 722.179 | 358.73 | 468.741
352.235 | 783.039 |  | 346.005 | 622.424 |  |  | 366.405 | 363.189 | 359.842 | 591.982 | 301.394 | 718.173 | 365.232 | 467.558
357.982 | 780.224 |  | 351.789 | 625.26 |  |  | 372.955 | 364.281 | 365.875 | 589.626 | 305.954 | 714.097 | 371.685 | 466.186
363.729 | 777.409 |  | 357.606 | 628.047 |  |  | 379.505 | 365.372 | 371.907 | 587.27 | 310.514 | 710.02 | 378.137 | 464.814
369.476 | 774.594 |  | 363.424 | 630.834 |  |  | 386.044 | 366.502 | 377.94 | 584.914 | 315.075 | 705.944 | 384.59 | 463.442
375.223 | 771.779 |  | 369.254 | 633.599 |  |  | 392.499 | 367.951 | 383.972 | 582.558 | 319.635 | 701.868 | 391.042 | 462.07
380.97 | 768.964 |  | 375.384 | 635.852 |  |  | 398.954 | 369.4 | 390.005 | 580.202 | 323.737 | 697.458 | 397.485 | 460.667
386.717 | 766.149 |  | 381.513 | 638.105 |  |  | 405.408 | 370.849 | 396.038 | 577.846 | 327.838 | 693.047 | 403.848 | 459.031
392.412 | 763.264 |  | 387.643 | 640.357 |  |  | 411.863 | 372.298 | 402.068 | 575.486 | 331.938 | 688.636 | 410.211 | 457.395
397.954 | 760.171 |  | 393.773 | 642.61 |  |  | 418.386 | 373.489 | 408.037 | 573.018 | 336.039 | 684.225 | 416.575 | 455.758
403.496 | 757.079 |  | 399.887 | 644.894 |  |  | 424.941 | 374.558 | 414.006 | 570.55 | 340.326 | 679.943 | 422.938 | 454.122
409.038 | 753.987 |  | 405.962 | 647.25 |  |  | 431.496 | 375.627 | 419.975 | 568.083 | 344.633 | 675.675 | 429.313 | 452.52
414.579 | 750.894 |  | 412.038 | 649.606 |  |  | 438.05 | 376.695 | 425.944 | 565.615 | 348.94 | 671.407 | 435.709 | 450.974
420.121 | 747.802 |  | 418.114 | 651.963 |  |  | 444.605 | 377.764 | 431.913 | 563.147 | 353.247 | 667.139 | 442.105 | 449.429
425.663 | 744.71 |  | 424.203 | 654.291 |  |  | 451.16 | 378.833 | 437.881 | 560.68 | 357.209 | 662.64 | 448.501 | 447.884
431.196 | 741.606 |  | 430.472 | 656.247 |  |  | 457.681 | 380.035 | 443.85 | 558.212 | 361.121 | 658.107 | 454.897 | 446.338
436.714 | 738.484 |  | 436.74 | 658.203 |  |  | 464.167 | 381.377 | 449.819 | 555.744 | 365.033 | 653.575 | 461.293 | 444.793
442.233 | 735.362 |  | 443.009 | 660.159 |  |  | 470.654 | 382.72 | 455.6 | 552.981 | 368.945 | 649.043 | 467.663 | 443.179
447.752 | 732.241 |  | 449.278 | 662.115 |  |  | 477.14 | 384.062 | 461.362 | 550.188 | 372.73 | 644.434 | 473.935 | 441.313
453.27 | 729.119 |  | 455.561 | 664.037 |  |  | 483.626 | 385.405 | 467.124 | 547.395 | 376.512 | 639.824 | 480.207 | 439.447
458.789 | 725.998 |  | 461.871 | 665.893 |  |  | 490.112 | 386.747 | 472.886 | 544.601 | 380.294 | 635.213 | 486.479 | 437.581
464.308 | 722.876 |  | 468.182 | 667.748 |  |  | 496.598 | 388.09 | 478.649 | 541.808 | 384.077 | 630.603 | 492.751 | 435.715
469.826 | 719.755 |  | 474.493 | 669.603 |  |  | 503.084 | 389.432 | 484.411 | 539.015 | 387.859 | 625.992 | 499.023 | 433.849
475.312 | 716.592 |  | 480.804 | 671.458 |  |  | 509.534 | 390.894 | 490.173 | 536.222 | 391.267 | 621.18 | 505.296 | 431.983
480.777 | 713.405 |  | 487.114 | 673.313 |  |  | 515.948 | 392.47 | 495.935 | 533.429 | 394.612 | 616.332 | 511.568 | 430.117
486.243 | 710.217 |  | 493.476 | 675.037 |  |  | 522.362 | 394.046 | 501.697 | 530.636 | 397.956 | 611.485 | 517.84 | 428.251
491.708 | 707.03 |  | 499.852 | 676.72 |  |  | 528.776 | 395.622 | 507.428 | 527.798 | 401.301 | 606.638 | 524.022 | 426.186
497.173 | 703.843 |  | 506.229 | 678.404 |  |  | 535.19 | 397.197 | 513.128 | 524.917 | 403.887 | 601.47 | 530.188 | 424.087
502.44 | 700.432 |  | 512.605 | 680.087 |  |  | 541.605 | 398.773 | 518.829 | 522.036 | 406.425 | 596.281 | 536.354 | 421.988
507.604 | 696.906 |  | 518.982 | 681.771 |  |  | 548.019 | 400.349 | 524.53 | 519.156 | 408.964 | 591.093 | 542.52 | 419.889
512.768 | 693.38 |  | 525.339 | 683.507 |  |  | 554.317 | 402.224 | 530.23 | 516.275 | 411.503 | 585.905 | 548.687 | 417.79
517.933 | 689.855 |  | 531.687 | 685.266 |  |  | 560.572 | 404.213 | 535.931 | 513.394 | 414.374 | 580.857 | 554.853 | 415.691
523.097 | 686.329 |  | 538.036 | 687.025 |  |  | 566.826 | 406.202 | 541.631 | 510.513 | 417.697 | 575.999 | 561.019 | 413.592
528.262 | 682.804 |  | 544.384 | 688.785 |  |  | 573.081 | 408.191 | 547.332 | 507.632 | 421.021 | 571.142 | 567.185 | 411.493
533.426 | 679.278 |  | 550.733 | 690.544 |  |  | 579.335 | 410.18 | 552.937 | 504.629 | 424.344 | 566.284 | 573.332 | 409.356
538.59 | 675.752 |  | 557.11 | 692.216 |  |  | 585.589 | 412.169 | 558.348 | 501.377 | 427.668 | 561.426 | 579.386 | 407.039
543.74 | 672.212 |  | 563.591 | 693.578 |  |  | 591.844 | 414.158 | 563.759 | 498.124 | 430.991 | 556.569 | 585.44 | 404.721
548.847 | 668.627 |  | 570.071 | 694.94 |  |  | 598.098 | 416.147 | 569.17 | 494.871 | 434.732 | 551.97 | 591.494 | 402.404
553.953 | 665.042 |  | 576.552 | 696.303 |  |  | 604.353 | 418.136 | 574.581 | 491.619 | 439.216 | 547.835 | 597.547 | 400.087
559.06 | 661.456 |  | 583.032 | 697.665 |  |  | 610.646 | 420.032 | 579.992 | 488.366 | 443.701 | 543.699 | 603.601 | 397.769
564.166 | 657.871 |  | 589.513 | 699.027 |  |  | 616.977 | 421.835 | 585.403 | 485.114 | 448.185 | 539.564 | 609.637 | 395.419
569.272 | 654.286 |  | 595.994 | 700.389 |  |  | 623.308 | 423.638 | 590.814 | 481.861 | 452.67 | 535.428 | 615.657 | 393.041
574.379 | 650.701 |  | 602.475 | 701.748 |  |  | 629.64 | 425.442 | 596.224 | 478.608 | 457.478 | 531.573 | 621.677 | 390.662
579.485 | 647.116 |  | 608.962 | 703.088 |  |  | 635.971 | 427.245 | 601.635 | 475.356 | 462.49 | 527.894 | 627.698 | 388.284
584.592 | 643.531 |  | 615.449 | 704.429 |  |  | 642.303 | 429.049 | 607.046 | 472.103 | 467.503 | 524.216 | 633.718 | 385.906
589.698 | 639.946 |  | 621.935 | 705.77 |  |  | 648.634 | 430.852 | 612.437 | 468.828 | 472.515 | 520.538 | 639.738 | 383.528
594.804 | 636.36 |  | 628.422 | 707.11 |  |  | 654.849 | 432.902 | 617.658 | 465.362 | 477.528 | 516.86 | 645.753 | 381.141
599.911 | 632.775 |  | 634.909 | 708.451 |  |  | 660.883 | 435.335 | 622.878 | 461.895 | 482.801 | 513.468 | 651.684 | 378.609
604.819 | 629 |  | 641.395 | 709.791 |  |  | 666.916 | 437.768 | 628.098 | 458.429 | 488.315 | 510.341 | 657.614 | 376.077
609.681 | 625.181 |  | 647.969 | 710.761 |  |  | 672.95 | 440.2 | 633.319 | 454.962 | 493.829 | 507.213 | 663.545 | 373.544
614.542 | 621.361 |  | 654.553 | 711.685 |  |  | 678.984 | 442.633 | 638.539 | 451.496 | 499.342 | 504.085 | 669.475 | 371.012
619.403 | 617.541 |  | 661.138 | 712.609 |  |  | 685.251 | 444.574 | 643.76 | 448.03 | 504.921 | 501.043 | 675.406 | 368.48
624.265 | 613.721 |  | 667.722 | 713.532 |  |  | 691.581 | 446.381 | 648.98 | 444.563 | 510.577 | 498.1 | 681.336 | 365.948
629.126 | 609.901 |  | 674.306 | 714.456 |  |  | 697.911 | 448.187 | 654.201 | 441.097 | 516.233 | 495.158 | 687.267 | 363.416
633.988 | 606.082 |  | 680.868 | 715.484 |  |  |  |  | 659.385 | 437.592 | 521.889 | 492.215 | 693.197 | 360.884
638.849 | 602.262 |  | 687.405 | 716.633 |  |  |  |  | 664.471 | 433.987 | 527.545 | 489.273 | 699.128 | 358.352
643.71 | 598.442 |  | 693.941 | 717.782 |  |  |  |  | 669.558 | 430.383 | 533.201 | 486.33
648.366 | 594.444 |  | 700.478 | 718.931 |  |  |  |  | 674.645 | 426.778 | 538.851 | 483.379
653.008 | 590.434 | [7 empty] | 679.732 | 423.173 | 544.492 | 480.416
657.649 | 586.424 | [7 empty] | 684.818 | 419.568 | 550.133 | 477.453
662.291 | 582.414 | [7 empty] | 689.905 | 415.963 | 555.773 | 474.49
666.932 | 578.404 | [7 empty] | 694.992 | 412.358 | 561.414 | 471.527
671.574 | 574.394 | [7 empty] | 700.079 | 408.753 | 567.055 | 468.564
676.215 | 570.384 | [9 empty] | 572.696 | 465.601
680.857 | 566.374 | [9 empty] | 578.336 | 462.638
685.498 | 562.364 | [9 empty] | 583.84 | 459.504
690.14 | 558.354 | [9 empty] | 589.209 | 456.202
694.781 | 554.344 | [9 empty] | 594.577 | 452.901
699.423 | 550.334 | [9 empty] | 599.946 | 449.599
[11 empty] | 605.315 | 446.297
[11 empty] | 610.684 | 442.995
[11 empty] | 616.052 | 439.694
[11 empty] | 621.403 | 436.371
[11 empty] | 626.646 | 432.929
[11 empty] | 631.889 | 429.487
[11 empty] | 637.132 | 426.045
[11 empty] | 642.375 | 422.603
[11 empty] | 647.618 | 419.161
[11 empty] | 652.861 | 415.719
[11 empty] | 658.055 | 412.226
[11 empty] | 663.072 | 408.553
[11 empty] | 668.089 | 404.879
[11 empty] | 673.106 | 401.205
[11 empty] | 678.123 | 397.531
[11 empty] | 682.871 | 393.611
[11 empty] | 687.609 | 389.682
[11 empty] | 692.347 | 385.754
[11 empty] | 697.086 | 381.826
Diagrama TTT
x | A | x | A+F |  | x | d
0.51889 | 589.186 | 0.51709 | 549.2 |  | 130290 | 207.653
0.55424 | 592.021 | 0.55243 | 552.163 |  | 122000 | 208.243
0.58959 | 594.856 | 0.58776 | 555.126 |  | 113717 | 208.833
0.62493 | 597.691 | 0.62309 | 558.089 |  | 105432 | 209.424
0.66349 | 600.499 | 0.65842 | 561.052 |  | 97147 | 210.014
0.70619 | 603.272 | 0.69375 | 564.015 |  | 88863 | 210.604
0.75362 | 606.023 | 0.73571 | 566.934 |  | 80578 | 211.194
0.80678 | 608.747 | 0.78121 | 569.829 |  | 72742 | 211.809
0.85993 | 611.471 | 0.8285 | 572.71 |  | 67404 | 212.562
0.91308 | 614.195 | 0.88723 | 575.496 |  | 62067 | 213.314
0.96658 | 616.924 | 0.94597 | 578.282 |  | 56729 | 214.067
1.02902 | 619.774 | 1.0047 | 581.068 |  | 52797 | 214.709
1.09146 | 622.625 | 1.06344 | 583.854 |  | 49064 | 215.336
1.17124 | 625.417 | 1.13302 | 586.522 |  | 45331 | 215.963
1.2528 | 628.202 | 1.2102 | 589.108 |  | 41598 | 216.59
1.3344 | 630.988 | 1.2919 | 591.739 |  | 37865 | 217.217
1.4159 | 633.773 | 1.3867 | 594.493 |  | 34420 | 217.757
1.4975 | 636.559 | 1.4815 | 597.247 |  | 31772 | 218.055
1.5851 | 639.324 | 1.5762 | 600.001 |  | 29123 | 218.353
1.6955 | 642.012 | 1.671 | 602.755 |  | 26962 | 218.89
1.806 | 644.7 | 1.7657 | 605.509 |  | 25157 | 219.601
1.9192 | 647.38 | 1.8911 | 607.889 |  | 23351 | 220.312
2.0767 | 649.927 | 2.0276 | 610.134 |  | 21546 | 221.023
2.2341 | 652.473 | 2.18 | 612.588 |  | 19741 | 221.734
2.3916 | 655.02 | 2.3381 | 615.117 |  | 17936 | 222.445
2.5491 | 657.566 | 2.4963 | 617.646 |  | 16245 | 223.193
2.7066 | 660.113 | 2.6544 | 620.175 |  | 15016 | 224.088
2.8641 | 662.659 | 2.8285 | 622.803 |  | 13787 | 224.983
3.0828 | 665.158 | 3.0119 | 625.489 |  | 12855 | 225.873
3.3251 | 667.639 | 3.2596 | 627.897 |  | 12009 | 226.763
3.5675 | 670.12 | 3.517 | 630.263 |  | 11163.9 | 227.653
3.8098 | 672.601 | 3.7745 | 632.63 |  | 10318.5 | 228.542
4.0522 | 675.082 | 4.0319 | 634.996 |  | 9473 | 229.432
4.2945 | 677.563 | 4.2893 | 637.362 |  | 8627.5 | 230.322
4.656 | 679.946 | 4.5759 | 639.689 |  | 7782.1 | 231.211
5.0854 | 682.272 | 4.9975 | 641.833 |  | 7161 | 232.124
5.5147 | 684.599 | 5.419 | 643.977 |  | 6594.8 | 233.042
5.944 | 686.926 | 5.8406 | 646.121 |  | 6092.9 | 233.982
6.3734 | 689.253 | 6.2621 | 648.265 |  | 5708.4 | 234.96
6.8027 | 691.58 | 6.6837 | 650.409 |  | 5324 | 235.938
7.232 | 693.907 | 7.1052 | 652.553 |  | 4939.6 | 236.916
7.6614 | 696.234 | 7.6265 | 654.536 |  | 4555.1 | 237.893
8.0907 | 698.561 | 8.3923 | 656.124 |  | 4170.7 | 238.871
8.667 | 700.77 | 9.158 | 657.711 |  | 3786.2 | 239.849
9.4627 | 702.804 | 9.9238 | 659.298 |  | 3417.6 | 240.816
10.2583 | 704.837 | 10.6895 | 660.886 |  | 3164.3 | 241.705
11.054 | 706.871 | 11.4553 | 662.473 |  | 2910.9 | 242.593
11.8497 | 708.905 | 12.221 | 664.061 |  | 2682.1 | 243.529
12.645 | 710.938 | 13.29 | 665.505 |  | 2503.2 | 244.561
13.441 | 712.972 | 14.718 | 666.778 |  | 2324.3 | 245.593
14.445 | 714.965 | 16.146 | 668.051 |  | 2145.4 | 246.626
15.551 | 716.939 | 17.574 | 669.325 |  | 1966.5 | 247.658
|  | 19.002 | 670.598 |  | 1787.7 | 248.691
|  | 20.43 | 671.871 |  | 1643.9 | 249.807
|  | 21.858 | 673.145 |  | 1517.3 | 250.964
|  | 23.286 | 674.418 |  | 1400.1 | 252.145
|  | 25.394 | 675.574 |  | 1312.4 | 253.399
|  | 28.159 | 676.618 |  | 1224.7 | 254.653
|  | 30.924 | 677.661 |  | 1136.98 | 255.907
|  | 33.689 | 678.705 |  | 1049.27 | 257.161
|  | 36.454 | 679.748 |  | 961.57 | 258.415
|  | 39.219 | 680.792 |  | 873.86 | 259.669
|  | 41.984 | 681.835 |  | 798.24 | 260.673
|  | 44.749 | 682.879 |  | 737.84 | 261.36
|  | 49.466 | 683.685 |  | 677.45 | 262.048
|  | 55.32 | 684.352 |  | 623.99 | 262.934
|  | 61.174 | 685.02 |  | 585.48 | 264.248
|  | 67.029 | 685.687 |  | 546.97 | 265.561
|  | 72.883 | 686.355 |  | 508.46 | 266.874
|  | 78.738 | 687.022 |  | 469.95 | 268.188
|  | 84.592 | 687.69 |  | 431.44 | 269.501
|  | 90.446 | 688.357 |  | 392.94 | 270.814
|  | 96.301 | 689.025 |  | 355.75 | 272.15
|  | 102.704 | 689.672 |  | 330.55 | 273.689
|  | 114.441 | 690.127 |  | 305.35 | 275.227
|  | 126.18 | 690.582 |  | 282.95 | 276.851
|  | 137.91 | 691.036 |  | 263.41 | 278.563
|  | 149.65 | 691.491 |  | 243.87 | 280.275
|  | 161.39 | 691.945 |  | 224.33 | 281.987
|  | 173.12 | 692.4 |  | 209.91 | 283.647
|  | 184.86 | 692.854 |  | 195.51 | 285.307
|  | 211.83 | 693.183 |  | 181.11 | 286.968
|  | 239.86 | 693.502 |  | 166.71 | 288.628
|  | 267.89 | 693.822 |  | 153.45 | 290.337
|  | 295.92 | 694.142 |  | 143.5 | 292.188
|  | 323.96 | 694.461 |  | 133.55 | 294.038
|  | 351.99 | 694.781 |  | 123.6 | 295.889
|  | 380.02 | 695.101 |  | 113.649 | 297.739
|  | 408.05 | 695.421 |  | 106.726 | 299.904
|  | 436.08 | 695.74 |  | 99.957 | 302.084
|  | 464.11 | 696.06 |  | 93.188 | 304.264
|  | 492.15 | 696.38 |  | 86.419 | 306.444
|  | 520.18 | 696.699 |  | 80.028 | 308.686
|  | 565.25 | 696.924 |  | 75.57 | 311.239
|  | 656.16 | 696.893 |  | 71.112 | 313.792
|  | 747.07 | 696.862 |  | 66.654 | 316.345
|  | 837.97 | 696.83 |  | 62.196 | 318.898
|  | 928.88 | 696.799 |  | 57.902 | 321.469
|  | 1019.79 | 696.768 |  | 54.679 | 324.16
|  | 1110.7 | 696.737 |  | 51.456 | 326.85
|  | 1201.6 | 696.706 |  | 48.233 | 329.541
|  | 1292.5 | 696.674 |  | 45.219 | 332.244
|  | 1383.4 | 696.643 |  | 42.77 | 334.984
|  | 1474.3 | 696.612 |  | 40.321 | 337.724
|  | 1565.2 | 696.581 |  | 37.873 | 340.464
|  | 1656.1 | 696.55 |  | 35.424 | 343.204
|  | 1747.1 | 696.518 |  | 33.342 | 345.946
|  | 1838 | 696.487 |  | 31.422 | 348.688
|  | 2265.8 | 696.521 |  | 29.502 | 351.431
|  | 2994.3 | 696.614 |  | 27.762 | 354.226
|  | 3722.9 | 696.707 |  | 26.296 | 357.103
|  | 4451.5 | 696.799 |  | 24.83 | 359.979
|  | 5180 | 696.892 |  | 23.363 | 362.856
|  | 5908.6 | 696.985 |  | 21.963 | 365.746
|  | 6637.2 | 697.077 |  | 20.877 | 368.705
|  | 7365.7 | 697.17 |  | 19.791 | 371.664
|  | 8094.3 | 697.263 |  | 18.704 | 374.623
|  | 8822.9 | 697.355 |  | 17.618 | 377.582
|  | 9551.4 | 697.448 |  | 16.537 | 380.543
|  | 10280 | 697.54 |  | 15.718 | 383.588
|  | 11008.6 | 697.633 |  | 14.899 | 386.634
|  | 11737.1 | 697.726 |  | 14.08 | 389.68
|  | 12466 | 697.818 |  | 13.349 | 392.761
|  | 13194 | 697.911 |  | 12.728 | 395.885
|  | 13923 | 698.004 |  | 12.108 | 399.01
|  | 14651 | 698.096 |  | 11.488 | 402.135
|  | 15380 | 698.189 |  | 10.8679 | 405.259
|  | 16109 | 698.282 |  | 10.2477 | 408.384
|  | 16837 | 698.374 |  | 9.7395 | 411.447
|  | 17566 | 698.467 |  | 9.2443 | 414.503
|  | 18294 | 698.56 |  | 8.7492 | 417.56
|  | 19023 | 698.652 |  | 8.2541 | 420.616
|  | 19751 | 698.745 |  | 7.8962 | 423.885
|  | 20480 | 698.837 |  | 7.57 | 427.203
|  | 21209 | 698.93 |  | 7.2438 | 430.52
|  | 21937 | 699.023 |  | 6.9176 | 433.838
|  | 22666 | 699.115 |  | 6.5914 | 437.156
|  | 23394 | 699.208 |  | 6.2653 | 440.474
|  | 26820 | 699.285 |  | 5.9391 | 443.792
|  | 32279 | 699.351 |  | 5.6844 | 447.187
|  | 37739 | 699.417 |  | 5.4584 | 450.614
|  | 43199 | 699.483 |  | 5.2325 | 454.04
|  | 48659 | 699.549 |  | 5.0066 | 457.467
|  | 54119 | 699.614 |  | 4.7807 | 460.893
|  | 59579 | 699.68 |  | 4.5676 | 464.343
|  | 65038 | 699.746 |  | 4.4121 | 467.894
|  | 70498 | 699.812 |  | 4.2566 | 471.445
|  | 75958 | 699.878 |  | 4.101 | 474.996
|  | 81418 | 699.944 |  | 3.9455 | 478.547
|  | 86878 | 700.009 |  | 3.79 | 482.099
|  | 92338 | 700.075 |  | 3.6345 | 485.65
|  | 97798 | 700.141 |  | 3.4789 | 489.201
|  | 103257 | 700.207 |  | 3.3657 | 492.866
|  | 108717 | 700.273 |  | 3.2615 | 496.556
|  | 114177 | 700.339 |  | 3.1573 | 500.246
|  | 119640 | 700.404 |  | 3.0531 | 503.935
|  | 125100 | 700.47 |  | 2.9489 | 507.625
|  | 130560 | 700.536 |  | 2.8615 | 511.379
|  | 136020 | 700.602 |  | 2.7903 | 515.195
[5 empty] | 2.719 | 519.011
[5 empty] | 2.6478 | 522.827
[5 empty] | 2.5788 | 526.651
[5 empty] | 2.5728 | 530.677
[5 empty] | 2.5668 | 534.704
[5 empty] | 2.5609 | 538.731
[5 empty] | 2.5746 | 542.746
[5 empty] | 2.6005 | 546.755
[5 empty] | 2.6264 | 550.764
[5 empty] | 2.6522 | 554.773
[5 empty] | 2.7284 | 558.561
[5 empty] | 2.8319 | 562.229
[5 empty] | 2.9354 | 565.897
[5 empty] | 3.0389 | 569.565
[5 empty] | 3.1757 | 573.074
[5 empty] | 3.3277 | 576.51
[5 empty] | 3.4796 | 579.946
[5 empty] | 3.6316 | 583.383
[5 empty] | 3.8539 | 586.402
[5 empty] | 4.0954 | 589.308
[5 empty] | 4.3369 | 592.213
[5 empty] | 4.6208 | 595.021
[5 empty] | 4.9674 | 597.686
[5 empty] | 5.314 | 600.351
[5 empty] | 5.6606 | 603.015
[5 empty] | 6.0073 | 605.68
[5 empty] | 6.3539 | 608.345
[5 empty] | 6.9045 | 610.604
[5 empty] | 7.5046 | 612.764
[5 empty] | 8.1046 | 614.925
[5 empty] | 8.7046 | 617.086
[5 empty] | 9.3047 | 619.246
[5 empty] | 9.9047 | 621.407
[5 empty] | 10.5048 | 623.568
[5 empty] | 11.4662 | 625.427
[5 empty] | 12.477 | 627.244
[5 empty] | 13.488 | 629.061
[5 empty] | 14.5 | 630.879
[5 empty] | 15.511 | 632.696
[5 empty] | 16.564 | 634.5
[5 empty] | 18.137 | 636.133
[5 empty] | 19.71 | 637.766
[5 empty] | 21.283 | 639.399
[5 empty] | 22.856 | 641.032
[5 empty] | 24.429 | 642.665
[5 empty] | 27.114 | 643.958
[5 empty] | 29.861 | 645.232
[5 empty] | 32.608 | 646.506
[5 empty] | 35.355 | 647.781
[5 empty] | 38.101 | 649.055
[5 empty] | 40.848 | 650.329
[5 empty] | 43.595 | 651.603
[5 empty] | 46.665 | 652.844
[5 empty] | 51.15 | 653.937
[5 empty] | 55.635 | 655.03
[5 empty] | 60.12 | 656.124
[5 empty] | 64.606 | 657.217
[5 empty] | 71.062 | 658.059
[5 empty] | 77.723 | 658.874
[5 empty] | 84.383 | 659.69
[5 empty] | 91.044 | 660.506
[5 empty] | 97.84 | 661.317
[5 empty] | 108.956 | 661.99
[5 empty] | 120.07 | 662.663
[5 empty] | 131.19 | 663.336
[5 empty] | 142.31 | 664.009
[5 empty] | 153.42 | 664.682
[5 empty] | 164.54 | 665.355
[5 empty] | 175.66 | 666.028
[5 empty] | 193 | 666.703
[5 empty] | 210.64 | 667.379
[5 empty] | 228.29 | 668.055
[5 empty] | 245.93 | 668.731
[5 empty] | 269.37 | 669.231
[5 empty] | 294.7 | 669.674
[5 empty] | 320.04 | 670.117
[5 empty] | 345.38 | 670.56
[5 empty] | 376.66 | 671.052
[5 empty] | 413.79 | 671.591
[5 empty] | 450.91 | 672.129
[5 empty] | 488.04 | 672.668
[5 empty] | 525.16 | 673.207
[5 empty] | 577 | 673.582
[5 empty] | 636.98 | 673.865
[5 empty] | 696.97 | 674.149
[5 empty] | 756.96 | 674.432
[5 empty] | 816.94 | 674.716
[5 empty] | 876.93 | 675
[5 empty] | 957.8 | 675.29
[5 empty] | 1075.7 | 675.591
[5 empty] | 1193.6 | 675.893
[5 empty] | 1311.5 | 676.195
[5 empty] | 1429.4 | 676.496
[5 empty] | 1547.3 | 676.798
[5 empty] | 1665.2 | 677.099
[5 empty] | 1783.1 | 677.401
[5 empty] | 1901 | 677.703
[5 empty] | 2018.9 | 678.004
[5 empty] | 2268.3 | 678.28
[5 empty] | 2521.3 | 678.556
[5 empty] | 2774.3 | 678.831
[5 empty] | 3027.3 | 679.106
[5 empty] | 3280.4 | 679.382
[5 empty] | 3533.4 | 679.657
[5 empty] | 3786.4 | 679.932
[5 empty] | 4039.4 | 680.208
[5 empty] | 4384.4 | 680.486
[5 empty] | 5082.6 | 680.776
[5 empty] | 5780.7 | 681.067
[5 empty] | 6478.9 | 681.357
[5 empty] | 7177.1 | 681.648
[5 empty] | 7875.3 | 681.938
[5 empty] | 8573.4 | 682.229
[5 empty] | 9271.6 | 682.519
[5 empty] | 9969.8 | 682.81
[5 empty] | 10668 | 683.1
[5 empty] | 11366.1 | 683.391
[5 empty] | 12064 | 683.681
[5 empty] | 12762 | 683.971
[5 empty] | 13461 | 684.262
[5 empty] | 14159 | 684.552
[5 empty] | 15454 | 684.857
[5 empty] | 16871 | 685.164
[5 empty] | 18289 | 685.471
[5 empty] | 19778 | 685.769
[5 empty] | 21990 | 685.981
[5 empty] | 24201 | 686.193
[5 empty] | 26412 | 686.405
[5 empty] | 28623 | 686.617
[5 empty] | 30834 | 686.829
[5 empty] | 33045 | 687.041
[5 empty] | 35795 | 687.351
[5 empty] | 39010 | 687.745
[5 empty] | 42225 | 688.139
[5 empty] | 46791 | 688.178
[5 empty] | 51497 | 688.181
[5 empty] | 56202 | 688.184
[5 empty] | 60908 | 688.187
[5 empty] | 65614 | 688.189
[5 empty] | 70319 | 688.192
[5 empty] | 76588 | 688.246
[5 empty] | 83214 | 688.311
[5 empty] | 91669 | 688.326
[5 empty] | 101385 | 688.306
[5 empty] | 111102 | 688.287
[5 empty] | 120820 | 688.267
[5 empty] | 130540 | 688.247
[5 empty] | 140250 | 688.228

## 1035 IRAM
Propiedades mecanicas en funcion de la temperatura de revenido con aceite como medio de enfriamiento | [9 empty] | Diagrama TTT
x | Rm | x | Z | x | Rp 0.2 | x | HB | x | A | x | A | x | A+F | x | A+F+C | x | Ms
319.678 | 742.227 | 319.026 | 586.308 | 321.347 | 530.596 | 318.034 | 428.598 | 320.585 | 309.767 | 0.94777 | 497.345 | 2.4308 | 375.034 | 66.293 | 359.963 | 0.49416 | 358.581
325.448 | 740.091 | 325.12 | 587.574 | 327.482 | 529.483 | 324.146 | 427.391 | 326.393 | 311.816 | 0.96918 | 501.264 | 2.2678 | 377.097 | 62.619 | 362.861 | 3.9787 | 359.724
331.219 | 737.956 | 331.214 | 588.84 | 333.618 | 528.37 | 330.258 | 426.184 | 332.201 | 313.864 | 0.99059 | 505.183 | 2.1049 | 379.161 | 59.073 | 365.765 | 17.638 | 359.934
336.989 | 735.821 | 337.308 | 590.106 | 339.753 | 527.258 | 336.37 | 424.978 | 338.009 | 315.913 | 1.01554 | 509.075 | 1.9749 | 381.687 | 55.798 | 368.682 | 86.537 | 359.929
342.76 | 733.686 | 343.402 | 591.372 | 345.882 | 526.124 | 342.482 | 423.771 | 343.817 | 317.962 | 1.0406 | 512.966 | 1.8477 | 384.246 | 52.597 | 371.556 | 287.77 | 360.58
348.531 | 731.55 | 349.496 | 592.639 | 351.895 | 524.582 | 348.583 | 422.527 | 349.625 | 320.011 | 1.06565 | 516.857 | 1.7339 | 386.831 | 49.598 | 374.313 | 3576.4 | 361.605
354.301 | 729.415 | 355.59 | 593.905 | 357.907 | 523.04 | 354.634 | 421.104 | 355.433 | 322.059 | 1.09257 | 520.74 | 1.6402 | 389.804 | 46.599 | 377.071 | 38625 | 361.166
360.033 | 727.203 | 361.684 | 595.171 | 363.906 | 521.459 | 360.685 | 419.68 | 361.241 | 324.108 | 1.12093 | 524.617 | 1.5593 | 393.023 | 43.893 | 379.915 | 119226 | 360.892
365.711 | 724.887 | 367.743 | 596.558 | 369.876 | 519.795 | 366.735 | 418.257 | 367.049 | 326.157 | 1.14929 | 528.494 | 1.4954 | 396.498 | 41.513 | 382.853 | 1018660 | 360.993
371.39 | 722.572 | 373.795 | 597.972 | 375.846 | 518.131 | 372.786 | 416.834 | 372.857 | 328.205 | 1.17865 | 532.366 | 1.4401 | 400.101 | 39.132 | 385.791
377.069 | 720.256 | 379.846 | 599.386 | 381.817 | 516.467 | 378.837 | 415.41 | 378.693 | 330.189 | 1.2099 | 536.229 | 1.3846 | 403.634 | 36.893 | 388.602
382.748 | 717.941 | 385.897 | 600.8 | 387.784 | 514.796 | 384.888 | 413.987 | 384.563 | 332.1 | 1.2414 | 540.106 | 1.3292 | 407.147 | 34.733 | 391.341
388.427 | 715.625 | 391.948 | 602.214 | 393.626 | 512.817 | 390.938 | 412.563 | 390.432 | 334.01 | 1.2728 | 543.991 | 1.2792 | 410.734 | 32.573 | 394.081
394.106 | 713.31 | 397.999 | 603.628 | 399.469 | 510.838 | 396.989 | 411.14 | 396.302 | 335.921 | 1.3043 | 547.877 | 1.2494 | 414.597 | 30.982 | 397.23
399.785 | 710.994 | 403.966 | 605.29 | 405.312 | 508.858 | 403.045 | 409.733 | 402.171 | 337.832 | 1.3376 | 551.746 | 1.2196 | 418.461 | 29.506 | 400.463
405.437 | 708.629 | 409.915 | 607.003 | 411.155 | 506.879 | 409.117 | 408.38 | 408.04 | 339.742 | 1.381 | 555.53 | 1.19452 | 422.366 | 28.03 | 403.695
411.042 | 706.181 | 415.864 | 608.716 | 416.998 | 504.9 | 415.189 | 407.027 | 413.91 | 341.653 | 1.4243 | 559.314 | 1.17464 | 426.317 | 26.625 | 406.927
416.648 | 703.733 | 421.813 | 610.429 | 422.841 | 502.92 | 421.261 | 405.675 | 419.779 | 343.563 | 1.4677 | 563.098 | 1.15475 | 430.269 | 25.354 | 410.16
422.253 | 701.284 | 427.762 | 612.141 | 428.684 | 500.941 | 427.333 | 404.322 | 425.649 | 345.474 | 1.5186 | 566.841 | 1.13111 | 434.173 | 24.082 | 413.392
427.859 | 698.836 | 433.711 | 613.854 | 434.527 | 498.962 | 433.405 | 402.97 | 431.518 | 347.385 | 1.5696 | 570.583 | 1.10531 | 438.051 | 23.149 | 416.897
433.464 | 696.387 | 439.66 | 615.566 | 440.255 | 496.747 | 439.477 | 401.617 | 437.49 | 349.034 | 1.6223 | 574.325 | 1.09759 | 442.061 | 22.252 | 420.431
439.07 | 693.939 | 445.613 | 617.269 | 445.935 | 494.435 | 445.549 | 400.265 | 443.469 | 350.666 | 1.6792 | 578.065 | 1.09369 | 446.1 | 21.355 | 423.964
444.675 | 691.491 | 451.566 | 618.971 | 451.616 | 492.123 | 451.621 | 398.912 | 449.447 | 352.298 | 1.7361 | 581.804 | 1.09023 | 450.139 | 20.618 | 427.623
450.274 | 689.03 | 457.519 | 620.674 | 457.297 | 489.811 | 457.692 | 397.56 | 455.426 | 353.93 | 1.793 | 585.544 | 1.08807 | 454.18 | 20.141 | 431.489
455.867 | 686.561 | 463.472 | 622.376 | 462.978 | 487.5 | 463.764 | 396.207 | 461.405 | 355.563 | 1.8596 | 589.227 | 1.09301 | 458.222 | 19.664 | 435.354
461.461 | 684.092 | 469.424 | 624.079 | 468.659 | 485.188 | 469.83 | 394.835 | 467.383 | 357.195 | 1.9318 | 592.876 | 1.09795 | 462.264 | 19.248 | 439.248
467.054 | 681.623 | 475.377 | 625.781 | 474.34 | 482.876 | 475.877 | 393.396 | 473.362 | 358.827 | 2.004 | 596.525 | 1.10488 | 466.301 | 19.095 | 443.269
472.648 | 679.154 | 481.305 | 627.548 | 480.021 | 480.564 | 481.923 | 391.958 | 479.343 | 360.452 | 2.0803 | 600.191 | 1.11193 | 470.339 | 18.943 | 447.29
478.242 | 676.685 | 487.185 | 629.432 | 485.701 | 478.252 | 487.969 | 390.519 | 485.328 | 362.068 | 2.1596 | 603.87 | 1.11897 | 474.376 | 18.8 | 451.312
483.835 | 674.216 | 493.066 | 631.316 | 491.256 | 475.72 | 494.015 | 389.081 | 491.312 | 363.683 | 2.2388 | 607.548 | 1.13753 | 478.355 | 18.876 | 455.355
489.429 | 671.747 | 498.946 | 633.201 | 496.767 | 473.114 | 500.061 | 387.643 | 497.297 | 365.299 | 2.3181 | 611.227 | 1.15636 | 482.333 | 18.951 | 459.397
495.023 | 669.278 | 504.827 | 635.085 | 502.278 | 470.507 | 506.107 | 386.204 | 503.282 | 366.915 | 2.4104 | 614.842 | 1.17936 | 486.282 | 19.027 | 463.44
500.606 | 666.791 | 510.707 | 636.969 | 507.79 | 467.9 | 512.153 | 384.766 | 509.266 | 368.53 | 2.5093 | 618.425 | 1.203 | 490.226 | 19.103 | 467.483
506.153 | 664.244 | 516.519 | 639.01 | 513.301 | 465.294 | 518.199 | 383.327 | 515.251 | 370.146 | 2.6199 | 621.941 | 1.229 | 494.152 | 19.387 | 471.475
511.701 | 661.696 | 522.325 | 641.063 | 518.813 | 462.687 | 524.246 | 381.889 | 521.235 | 371.761 | 2.7448 | 625.378 | 1.2594 | 498.045 | 19.686 | 475.465
517.249 | 659.149 | 528.13 | 643.117 | 524.324 | 460.081 | 530.292 | 380.451 | 527.22 | 373.377 | 2.8697 | 628.814 | 1.2897 | 501.938 | 19.984 | 479.454
522.796 | 656.602 | 533.936 | 645.17 | 529.816 | 457.443 | 536.338 | 379.012 | 533.224 | 374.936 | 3.0019 | 632.269 | 1.3116 | 505.905 | 20.282 | 483.444
528.344 | 654.055 | 539.742 | 647.223 | 535.245 | 454.709 | 542.409 | 377.659 | 539.23 | 376.491 | 3.1385 | 635.737 | 1.2594 | 508.09 | 20.694 | 487.391
533.891 | 651.507 | 545.423 | 649.522 | 540.675 | 451.974 | 548.484 | 376.314 | 545.235 | 378.046 | 3.2918 | 639.115 | 1.18852 | 505.304 | 21.114 | 491.335
539.439 | 648.96 | 551.058 | 651.911 | 546.104 | 449.239 | 554.558 | 374.97 | 551.241 | 379.601 | 3.4687 | 642.366 | 1.2518 | 508.394 | 21.533 | 495.279
545.023 | 646.476 | 556.692 | 654.301 | 551.534 | 446.504 | 560.632 | 373.625 | 557.247 | 381.156 | 3.6456 | 645.617 | 1.3183 | 511.641 | 21.987 | 499.208
550.625 | 644.022 | 562.327 | 656.69 | 556.963 | 443.77 | 566.707 | 372.281 | 563.252 | 382.71 | 3.8587 | 648.766 | 1.3849 | 514.889 | 22.604 | 503.064
556.228 | 641.568 | 567.968 | 659.068 | 562.393 | 441.035 | 572.781 | 370.937 | 569.258 | 384.265 | 4.0838 | 651.881 | 1.447 | 518.345 | 23.221 | 506.92
561.83 | 639.114 | 573.61 | 661.444 | 567.822 | 438.3 | 578.855 | 369.592 | 575.264 | 385.82 | 4.3089 | 654.996 | 1.5062 | 521.935 | 23.839 | 510.776
567.432 | 636.659 | 579.252 | 663.82 | 573.252 | 435.566 | 584.93 | 368.248 | 581.264 | 387.39 | 4.534 | 658.111 | 1.5687 | 525.502 | 24.466 | 514.629
573.034 | 634.205 | 584.894 | 666.196 | 578.559 | 432.654 | 591.004 | 366.903 | 587.228 | 389.062 | 4.8175 | 661.126 | 1.6404 | 529.003 | 25.206 | 518.458
578.637 | 631.751 | 590.536 | 668.572 | 583.85 | 429.719 | 597.078 | 365.559 | 593.193 | 390.734 | 5.1035 | 664.138 | 1.712 | 532.504 | 25.946 | 522.288
584.239 | 629.297 | 596.178 | 670.948 | 589.141 | 426.784 | 603.153 | 364.215 | 599.157 | 392.406 | 5.3894 | 667.15 | 1.7884 | 535.99 | 26.686 | 526.117
589.841 | 626.843 | 601.82 | 673.324 | 594.431 | 423.849 | 609.221 | 362.85 | 605.121 | 394.078 | 5.7383 | 670.012 | 1.8729 | 539.449 | 27.425 | 529.947
595.431 | 624.367 | 607.392 | 675.821 | 599.722 | 420.914 | 615.278 | 361.445 | 611.085 | 395.751 | 6.1058 | 672.829 | 1.9574 | 542.908 | 28.232 | 533.762
601.002 | 621.859 | 612.913 | 678.404 | 605.013 | 417.979 | 621.334 | 360.04 | 617.049 | 397.423 | 6.4734 | 675.647 | 2.0488 | 546.324 | 29.114 | 537.561
606.573 | 619.351 | 618.435 | 680.987 | 610.304 | 415.044 | 627.391 | 358.636 | 623.013 | 399.095 | 6.9317 | 678.286 | 2.1554 | 549.645 | 29.997 | 541.361
612.144 | 616.843 | 623.956 | 683.569 | 615.595 | 412.109 | 633.447 | 357.231 | 628.975 | 400.775 | 7.4049 | 680.896 | 2.262 | 552.966 | 30.895 | 545.158
617.715 | 614.335 | 629.478 | 686.152 | 620.886 | 409.174 | 639.504 | 355.827 | 634.928 | 402.477 | 7.8782 | 683.507 | 2.3809 | 556.216 | 31.945 | 548.928
623.285 | 611.827 | 634.862 | 688.939 | 626.104 | 406.144 | 645.56 | 354.422 | 640.88 | 404.18 | 8.4174 | 686.153 | 2.5142 | 559.382 | 32.996 | 552.698
628.856 | 609.319 | 640.12 | 691.911 | 631.233 | 402.997 | 651.617 | 353.017 | 646.833 | 405.882 | 8.9789 | 688.811 | 2.6476 | 562.548 | 34.046 | 556.468
634.427 | 606.811 | 645.378 | 694.884 | 636.361 | 399.85 | 657.673 | 351.613 | 652.786 | 407.585 | 9.5746 | 691.386 | 2.8042 | 565.676 | 35.097 | 560.238
639.998 | 604.304 | 650.637 | 697.856 | 641.49 | 396.703 | 663.73 | 350.208 | 658.739 | 409.287 | 10.3317 | 693.568 | 2.9644 | 568.798 | 36.334 | 563.959
645.498 | 601.679 | 655.895 | 700.829 | 646.619 | 393.556 | 669.786 | 348.803 | 664.692 | 410.99 | 11.0888 | 695.749 | 3.1245 | 571.92 | 37.676 | 567.652
650.99 | 599.042 | 661.235 | 703.685 | 651.642 | 390.284 | 675.843 | 347.399 | 670.645 | 412.692 | 11.8819 | 697.937 | 3.3075 | 574.974 | 39.018 | 571.345
656.482 | 596.404 | 666.646 | 706.441 | 656.599 | 386.933 | 681.899 | 345.994 | 676.598 | 414.395 | 12.83 | 700.153 | 3.5145 | 577.956 | 40.435 | 575.025
661.974 | 593.766 | 672.057 | 709.197 | 661.556 | 383.582 | 687.956 | 344.59 | 682.55 | 416.097 | 13.777 | 702.368 | 3.7214 | 580.938 | 42.078 | 578.667
667.466 | 591.129 | 677.467 | 711.953 | 666.512 | 380.231 |  |  |  |  | 14.725 | 704.584 | 3.9283 | 583.921 | 43.72 | 582.309
672.958 | 588.491 | 682.409 | 715.296 | 671.543 | 376.971 |  |  |  |  | 15.88 | 706.759 | 4.1904 | 586.741 | 45.362 | 585.951
678.45 | 585.853 | 687.233 | 718.785 | 676.807 | 373.999 |  |  |  |  | 17.107 | 708.921 | 4.4595 | 589.54 | 47.058 | 589.582
683.942 | 583.216 |  |  | 682.07 | 371.026 |  |  |  |  | 18.333 | 711.082 | 4.7286 | 592.339 | 49.298 | 593.112
|  |  |  | 687.333 | 368.054 |  |  |  |  | 19.671 | 713.188 | 5.0516 | 595.112 | 51.538 | 596.642
[10 empty] | 21.288 | 715.156 | 5.3845 | 597.881 | 53.778 | 600.171
[10 empty] | 22.904 | 717.123 | 5.7173 | 600.649 | 56.018 | 603.701
[10 empty] | 24.559 | 719.077 | 6.0784 | 603.439 | 58.259 | 607.231
[10 empty] | 26.656 | 720.871 | 6.4851 | 606.264 | 60.858 | 610.715
[10 empty] | 28.753 | 722.664 | 6.8918 | 609.09 | 63.842 | 614.152
[10 empty] | 30.867 | 724.458 | 7.2985 | 611.916 | 66.827 | 617.588
[10 empty] | 33.524 | 726.241 | 7.8495 | 614.441 | 69.811 | 621.025
[10 empty] | 36.181 | 728.025 | 8.4402 | 616.883 | 73.174 | 624.381
[10 empty] | 38.838 | 729.808 | 9.0308 | 619.326 | 77.269 | 627.581
[10 empty] | 42.365 | 731.454 | 9.6214 | 621.769 | 81.364 | 630.782
[10 empty] | 45.965 | 733.087 | 10.2464 | 624.22 | 86.017 | 633.825
[10 empty] | 49.566 | 734.721 | 10.9996 | 626.707 | 91.727 | 636.569
[10 empty] | 53.166 | 736.354 | 11.7528 | 629.193 | 97.436 | 639.313
[10 empty] | 57.76 | 737.746 | 12.568 | 631.64 | 105.487 | 641.429
[10 empty] | 62.784 | 739.032 | 13.569 | 633.964 | 113.64 | 643.517
[10 empty] | 67.808 | 740.319 | 14.57 | 636.289 | 121.79 | 645.606
Propiedades mecanicas en funcion de la temperatura de revenido con agua como medio de enfriamiento | [9 empty] | 73.444 | 741.629 | 15.571 | 638.614 | 131.62 | 647.503
x | Rm | x | Rp 0.2 | x | Z | x | A | x | HB | 80.351 | 742.991 | 16.594 | 640.924 | 144.04 | 649.104
322.908 | 828.651 | 319.186 | 621.286 | 318.372 | 503.466 | 318.595 | 274.025 | 322.028 | 469.869 | 87.258 | 744.352 | 18.07 | 642.933 | 156.47 | 650.705
328.449 | 826.025 | 325.033 | 619.172 | 323.715 | 506.497 | 323.973 | 277.009 | 327.803 | 467.622 | 94.164 | 745.714 | 19.546 | 644.941 | 168.89 | 652.305
333.989 | 823.399 | 330.88 | 617.059 | 329.058 | 509.527 | 329.352 | 279.994 | 333.578 | 465.375 | 101.071 | 747.076 | 21.022 | 646.949 | 181.31 | 653.906
339.53 | 820.773 | 336.727 | 614.945 | 334.401 | 512.558 | 334.731 | 282.978 | 339.353 | 463.128 | 109.634 | 748.394 | 22.499 | 648.958 | 193.74 | 655.507
345.071 | 818.147 | 342.534 | 612.76 | 339.394 | 515.989 | 340.109 | 285.962 | 345.127 | 460.881 | 118.997 | 749.692 | 24.072 | 650.932 | 212.54 | 656.55
350.611 | 815.521 | 348.277 | 610.457 | 344.38 | 519.428 | 345.488 | 288.946 | 350.96 | 458.743 | 128.36 | 750.99 | 26.353 | 652.661 | 232.89 | 657.457
356.152 | 812.895 | 354.02 | 608.154 | 349.366 | 522.868 | 350.867 | 291.931 | 356.836 | 456.686 | 139.53 | 752.126 | 28.633 | 654.39 | 253.24 | 658.364
361.692 | 810.269 | 359.763 | 605.851 | 354.352 | 526.307 | 356.396 | 294.709 | 362.712 | 454.629 |  |  | 30.914 | 656.119 | 273.6 | 659.272
367.209 | 807.607 | 365.506 | 603.548 | 359.338 | 529.747 | 361.934 | 297.474 | 368.588 | 452.572 |  |  | 33.194 | 657.848 | 293.95 | 660.179
372.679 | 804.88 | 371.248 | 601.242 | 364.324 | 533.186 | 367.473 | 300.239 | 374.464 | 450.514 |  |  | 35.475 | 659.577 | 319.88 | 661.121
378.149 | 802.152 | 376.968 | 598.902 | 369.275 | 536.662 | 373.012 | 303.003 | 380.34 | 448.457 |  |  | 38.417 | 661.2 | 351.03 | 662.096
383.619 | 799.425 | 382.689 | 596.561 | 374.205 | 540.159 | 378.551 | 305.768 | 386.215 | 446.399 |  |  | 41.754 | 662.76 | 382.18 | 663.071
389.09 | 796.697 | 388.41 | 594.22 | 379.135 | 543.655 | 384.089 | 308.533 | 392.088 | 444.335 |  |  | 45.09 | 664.319 | 413.34 | 664.046
394.56 | 793.97 | 394.131 | 591.879 | 384.066 | 547.152 | 389.698 | 311.193 | 397.961 | 442.272 |  |  | 48.427 | 665.879 | 444.49 | 665.021
400.03 | 791.242 | 399.852 | 589.539 | 389.129 | 550.5 | 395.32 | 313.834 | 403.834 | 440.209 |  |  | 52.663 | 667.348 | 482.15 | 665.96
405.399 | 788.378 | 405.573 | 587.198 | 394.416 | 553.601 | 400.941 | 316.476 | 409.706 | 438.146 |  |  | 57.232 | 668.784 | 530.14 | 666.843
410.727 | 785.461 | 411.294 | 584.857 | 399.702 | 556.702 | 406.562 | 319.117 | 415.579 | 436.083 |  |  | 61.8 | 670.22 | 578.14 | 667.726
416.056 | 782.543 | 417.015 | 582.516 | 404.988 | 559.803 | 412.183 | 321.758 | 421.458 | 434.03 |  |  | 66.368 | 671.656 | 626.14 | 668.61
421.384 | 779.625 | 422.719 | 580.148 | 410.274 | 562.904 | 417.805 | 324.4 | 427.36 | 432.027 |  |  | 72.626 | 672.965 | 674.14 | 669.493
426.712 | 776.707 | 428.279 | 577.551 | 415.561 | 566.005 | 423.426 | 327.041 | 433.263 | 430.024 |  |  | 78.907 | 674.273 | 727.99 | 670.367
432.041 | 773.789 | 433.839 | 574.954 | 420.847 | 569.106 | 429.047 | 329.683 | 439.166 | 428.02 |  |  | 85.188 | 675.581 | 808.04 | 671.203
437.369 | 770.872 | 439.4 | 572.357 | 426.133 | 572.207 | 434.667 | 332.326 | 445.069 | 426.017 |  |  | 91.665 | 676.877 | 888.1 | 672.039
442.698 | 767.954 | 444.936 | 569.725 | 431.479 | 575.228 | 440.286 | 334.971 | 450.971 | 424.014 |  |  | 100.667 | 678.025 | 968.16 | 672.874
448.026 | 765.036 | 450.42 | 567.017 | 437.007 | 578.01 | 445.905 | 337.615 | 456.874 | 422.01 |  |  | 109.669 | 679.172 | 1048.21 | 673.71
453.355 | 762.118 | 455.904 | 564.31 | 442.534 | 580.791 | 451.525 | 340.26 | 462.777 | 420.007 |  |  | 118.67 | 680.32 | 1128.27 | 674.546
458.683 | 759.2 | 461.388 | 561.602 | 448.061 | 583.573 | 457.144 | 342.904 | 468.681 | 418.006 |  |  | 127.67 | 681.468 | 1208.3 | 675.381
463.904 | 756.151 | 466.872 | 558.894 | 453.588 | 586.354 | 462.763 | 345.549 | 474.641 | 416.125 |  |  | 138.32 | 682.473 | 1303.8 | 676.176
469.071 | 753.035 | 472.357 | 556.186 | 459.115 | 589.135 | 468.383 | 348.193 | 480.602 | 414.243 |  |  | 150.96 | 683.304 | 1444.6 | 676.85
474.237 | 749.919 | 477.584 | 553.147 | 464.643 | 591.917 | 474.132 | 350.624 | 486.562 | 412.362 |  |  | 163.61 | 684.135 | 1585.4 | 677.525
479.404 | 746.803 | 482.761 | 550.043 | 470.17 | 594.698 | 479.906 | 353.014 | 492.523 | 410.48 |  |  | 177.16 | 684.998 | 1726.3 | 678.199
484.571 | 743.687 | 487.938 | 546.939 | 475.697 | 597.48 | 485.68 | 355.403 | 498.484 | 408.599 |  |  | 194.35 | 685.986 | 1867.1 | 678.873
489.738 | 740.571 | 493.155 | 543.884 | 481.2 | 600.295 | 491.455 | 357.792 | 504.444 | 406.717 |  |  | 211.54 | 686.973 | 2007.9 | 679.547
494.904 | 737.455 | 498.42 | 540.887 | 486.654 | 603.179 | 497.385 | 359.882 | 510.405 | 404.835 |  |  | 228.73 | 687.961 | 2148.7 | 680.222
500.071 | 734.34 | 503.686 | 537.89 | 492.107 | 606.064 | 503.325 | 361.955 | 516.365 | 402.954 |  |  | 245.92 | 688.948 | 2359.8 | 680.831
505.238 | 731.224 | 508.952 | 534.893 | 497.561 | 608.949 | 509.264 | 364.027 | 522.332 | 401.086 |  |  | 270.88 | 689.64 | 2593 | 681.42
510.404 | 728.108 | 514.217 | 531.896 | 503.014 | 611.833 | 515.175 | 366.155 | 528.328 | 399.284 |  |  | 297.1 | 690.285 | 2826.3 | 682.009
515.571 | 724.992 | 519.388 | 528.786 | 508.468 | 614.718 | 520.976 | 368.498 | 534.324 | 397.482 |  |  | 323.32 | 690.929 | 3059.5 | 682.599
520.738 | 721.876 | 524.504 | 525.612 | 513.922 | 617.602 | 526.777 | 370.84 | 540.32 | 395.68 |  |  | 349.53 | 691.574 | 3292.7 | 683.188
525.904 | 718.76 | 529.619 | 522.437 | 519.375 | 620.487 | 532.577 | 373.183 | 546.316 | 393.878 |  |  | 375.75 | 692.218 | 3553 | 683.752
531.071 | 715.644 | 534.735 | 519.263 | 524.844 | 623.35 | 538.393 | 375.495 | 552.313 | 392.076 |  |  | 411.67 | 692.828 | 3922.4 | 684.217
536.238 | 712.528 | 539.851 | 516.088 | 530.322 | 626.201 | 544.365 | 377.499 | 558.309 | 390.274 |  |  | 456.76 | 693.406 | 4291.7 | 684.682
541.212 | 709.199 | 544.914 | 512.856 | 535.801 | 629.051 | 550.336 | 379.503 | 564.305 | 388.472 |  |  | 501.84 | 693.984 | 4661.1 | 685.147
546.182 | 705.865 | 549.922 | 509.562 | 541.279 | 631.901 | 556.307 | 381.508 | 570.301 | 386.67 |  |  | 546.92 | 694.562 | 5030.4 | 685.612
551.152 | 702.531 | 554.93 | 506.268 | 546.758 | 634.752 | 562.285 | 383.498 | 576.297 | 384.868 |  |  | 592 | 695.141 | 5399.8 | 686.077
556.123 | 699.197 | 559.938 | 502.974 | 552.263 | 637.564 | 568.302 | 385.398 | 582.293 | 383.066 |  |  | 637.08 | 695.719 | 6031.4 | 686.401
561.093 | 695.864 | 564.936 | 499.67 | 557.771 | 640.373 | 574.32 | 387.297 | 588.29 | 381.265 |  |  | 682.16 | 696.297 | 6696.4 | 686.708
566.063 | 692.53 | 569.868 | 496.296 | 563.279 | 643.182 | 580.338 | 389.197 | 594.292 | 379.476 |  |  | 732.87 | 696.854 | 7361.5 | 687.015
571.034 | 689.196 | 574.799 | 492.922 | 568.787 | 645.991 | 586.356 | 391.097 | 600.294 | 377.687 |  |  | 813.06 | 697.304 | 8026.6 | 687.321
576.004 | 685.862 | 579.731 | 489.548 | 574.295 | 648.8 | 592.373 | 392.996 | 606.296 | 375.899 |  |  | 893.25 | 697.754 | 8691.7 | 687.628
580.974 | 682.528 | 584.663 | 486.174 | 579.803 | 651.609 | 598.402 | 394.869 | 612.298 | 374.11 |  |  | 973.44 | 698.204 | 9356.8 | 687.935
585.945 | 679.195 | 589.595 | 482.8 | 585.389 | 654.304 | 604.469 | 396.648 | 618.299 | 372.321 |  |  | 1053.63 | 698.654 | 10021.9 | 688.241
590.915 | 675.861 | 594.506 | 479.405 | 590.977 | 656.996 | 610.537 | 398.428 | 624.301 | 370.533 |  |  | 1133.82 | 699.104 | 10687 | 688.548
595.842 | 672.483 | 599.321 | 475.913 | 596.565 | 659.688 | 616.604 | 400.207 | 630.303 | 368.744 |  |  | 1214 | 699.554 | 11704.9 | 688.809
600.649 | 668.984 | 604.135 | 472.421 | 602.153 | 662.381 | 622.671 | 401.986 | 636.305 | 366.955 |  |  | 1337.7 | 699.844 | 12947 | 689.041
605.457 | 665.485 | 608.95 | 468.929 | 607.74 | 665.073 | 628.739 | 403.766 | 642.307 | 365.167 |  |  | 1472.1 | 700.095 | 14190 | 689.273
610.264 | 661.986 | 613.764 | 465.437 | 613.366 | 667.706 | 634.806 | 405.545 | 648.377 | 363.543 |  |  | 1606.5 | 700.346 | 15432 | 689.504
615.072 | 658.488 | 618.579 | 461.945 | 619.018 | 670.3 | 640.876 | 407.316 | 654.449 | 361.924 |  |  | 1740.8 | 700.596 | 16675 | 689.736
619.879 | 654.989 | 622.84 | 457.977 | 624.671 | 672.893 | 647.04 | 408.83 | 660.521 | 360.305 |  |  | 1875.2 | 700.847 | 17917 | 689.968
624.687 | 651.49 | 627.084 | 453.993 | 630.323 | 675.486 | 653.204 | 410.343 | 666.593 | 358.686 |  |  | 2009.6 | 701.098 | 19159 | 690.2
629.494 | 647.991 | 631.328 | 450.009 | 635.975 | 678.08 | 659.367 | 411.856 | 672.664 | 357.067 |  |  | 2252.7 | 701.455 | 21363 | 690.345
634.302 | 644.492 | 635.573 | 446.026 | 641.627 | 680.673 | 665.531 | 413.37 | 678.736 | 355.448 |  |  | 2499.8 | 701.817 | 23619 | 690.485
639.109 | 640.994 | 639.817 | 442.042 | 647.378 | 683.102 | 671.714 | 414.819 | 684.808 | 353.829 |  |  | 2746.9 | 702.178 | 25874 | 690.625
643.917 | 637.495 | 644.061 | 438.058 | 653.13 | 685.53 | 677.965 | 416.033 | 690.88 | 352.211 |  |  | 2994.1 | 702.539 | 28130 | 690.765
648.724 | 633.996 | 648.305 | 434.075 | 658.882 | 687.959 | 684.216 | 417.247 | 696.952 | 350.592 |  |  | 3241.2 | 702.901 | 30385 | 690.906
653.532 | 630.497 | 652.282 | 429.901 | 664.634 | 690.388 | 690.468 | 418.461 |  |  |  |  | 3488.3 | 703.262 | 32641 | 691.046
658.32 | 626.98 | 656.205 | 425.688 | 670.386 | 692.817 | 696.719 | 419.675 |  |  |  |  | 3735.5 | 703.623 | 34896 | 691.186
663.063 | 623.42 | 660.129 | 421.476 | 676.137 | 695.245 | [6 empty] | 3982.6 | 703.985 | 38349 | 691.33
667.807 | 619.859 | 664.052 | 417.264 | 681.994 | 697.472 | [6 empty] | 4326.6 | 704.166 | 42620 | 691.476
672.55 | 616.299 | 667.851 | 412.972 | 687.961 | 699.485 | [6 empty] | 4740.4 | 704.216 | 46891 | 691.623
677.293 | 612.738 | 671.515 | 408.596 | 693.929 | 701.498 | [6 empty] | 5154.1 | 704.267 | 51163 | 691.769
682.036 | 609.178 | 675.18 | 404.219 | 699.896 | 703.511 | [6 empty] | 5567.9 | 704.318 | 55434 | 691.915
686.779 | 605.617 | 678.844 | 399.842 | [8 empty] | 6057.9 | 704.541 | 59705 | 692.062
691.522 | 602.057 | 682.508 | 395.466 | [8 empty] | 6639.4 | 704.972 | 63976 | 692.208
|  | 686.173 | 391.089 | [8 empty] | 7220.8 | 705.402 | 68248 | 692.355
|  | 689.74 | 386.657 | [8 empty] | 7802.2 | 705.833 | 75531 | 692.491
|  | 693.156 | 382.138 | [8 empty] | 8510.2 | 706.149 | 83194 | 692.625
|  | 696.572 | 377.619 | [8 empty] | 9396.7 | 706.304 | 90857 | 692.759
[12 empty] | 10283.3 | 706.46 | 98520 | 692.894
[12 empty] | 11169.8 | 706.615 | 106184 | 693.028
[12 empty] | 12056 | 706.771 | 113847 | 693.163
[12 empty] | 12943 | 706.926 | 123300 | 693.25
[12 empty] | 14232 | 707.078
[12 empty] | 15714 | 707.227
[12 empty] | 17196 | 707.377
[12 empty] | 18677 | 707.526
[12 empty] | 20159 | 707.675
[12 empty] | 21640 | 707.825
[12 empty] | 23404 | 707.953
[12 empty] | 25754 | 708.037
[12 empty] | 28105 | 708.122
[12 empty] | 30455 | 708.206
[12 empty] | 32805 | 708.29

## 1038 IRAM
Propiedades mecanicas en funcion de temperaturas de revenido con aceite como medio de enfriamiento | [11 empty] | Diagrama TTT | [7 empty] | Bandas de Templabilidad
x | Rm | x | Z | x | Rp 0.2 | x | HB | x | A |  |  | x | A | x | A+F+C | x | F+C | x | Ms | x | Arriba | x | Abajo
200.01 | 783.218 | 202.808 | 581.631 | 199.852 | 611.492 | 204.684 | 505.451 | 200.149 | 286.345 |  |  | 0.94272 | 551.893 | 0.94212 | 502.425 | 10.5002 | 363.534 | 0.46011 | 361.071 | 0.9817 | 57.7467 | 1.0004 | 48.7702
206.471 | 782.903 | 209.155 | 582.747 | 206.288 | 612.129 | 211.124 | 504.927 | 206.119 | 288.498 |  |  | 0.97783 | 555.739 | 0.99627 | 505.782 | 9.6952 | 364.406 | 1.3043 | 361.063 | 1.3635 | 57.5768 | 1.0291 | 48.3938
212.932 | 782.588 | 215.178 | 584.579 | 212.724 | 612.766 | 217.565 | 504.402 | 212.088 | 290.651 |  |  | 1.01293 | 559.585 | 1.05042 | 509.138 | 8.8902 | 365.278 | 2.2736 | 361.782 | 1.733 | 57.3878 | 1.0577 | 48.0174
219.393 | 782.272 | 220.761 | 587.382 | 219.178 | 613.229 | 224.005 | 503.878 | 218.058 | 292.804 |  |  | 1.04803 | 563.43 | 1.10457 | 512.495 | 8.1947 | 366.677 | 19.206 | 363.216 | 2.093 | 57.1844 | 1.108 | 47.6431
225.854 | 781.957 | 226.344 | 590.184 | 225.641 | 613.588 | 230.35 | 502.837 | 224.027 | 294.958 |  |  | 1.08314 | 567.276 | 1.1587 | 515.851 | 7.5934 | 368.528 | 71.725 | 363.15 | 2.405 | 56.927 | 1.1706 | 47.27
232.316 | 781.648 | 231.927 | 592.987 | 232.105 | 613.948 | 236.686 | 501.753 | 229.995 | 297.116 |  |  | 1.11824 | 571.121 | 1.2205 | 519.155 | 6.992 | 370.38 | 270.79 | 363.917 | 2.6949 | 56.6509 | 1.2332 | 46.8969
238.778 | 781.353 | 237.885 | 595.073 | 238.571 | 614.253 | 243.023 | 500.668 | 235.962 | 299.274 |  |  | 1.1533 | 574.967 | 1.2826 | 522.592 | 6.5602 | 373.032 | 716.09 | 363.611 | 2.9717 | 56.3637 | 1.2846 | 46.5225
245.241 | 781.058 | 244.074 | 596.717 | 245.046 | 614.293 | 249.377 | 499.661 | 241.929 | 301.432 |  |  | 1.1984 | 578.693 | 1.3415 | 526.217 | 6.1353 | 375.717 | 1169.6 | 363.196 | 3.2292 | 56.0634 | 1.3354 | 46.148
251.704 | 780.763 | 250.263 | 598.362 | 251.52 | 614.332 | 255.758 | 498.773 | 247.896 | 303.59 |  |  | 1.2478 | 582.369 | 1.4004 | 529.842 | 5.7403 | 378.527 | 1469 | 363.983 | 3.4764 | 55.756 | 1.3861 | 45.7735
258.166 | 780.467 | 256.451 | 600.007 | 257.995 | 614.372 | 262.139 | 497.884 | 253.941 | 305.586 |  |  | 1.3028 | 586.065 | 1.4593 | 533.468 | 5.4325 | 381.703 | 4611.3 | 363.223 | 3.7095 | 55.4406 | 1.4331 | 45.3986
264.629 | 780.172 | 262.64 | 601.651 | 264.47 | 614.412 | 268.52 | 496.995 | 259.994 | 307.562 |  |  | 1.3579 | 589.76 | 1.5234 | 537.019 | 5.1247 | 384.878 | 21913 | 363.108 | 3.9234 | 55.1143 | 1.4793 | 45.0236
271.081 | 779.756 | 268.894 | 603.023 | 270.906 | 613.853 | 274.9 | 496.106 | 266.048 | 309.538 |  |  | 1.413 | 593.456 | 1.6063 | 540.307 | 4.9039 | 388.448 | 117340 | 363.802 | 4.1373 | 54.7881 | 1.5255 | 44.6486
277.531 | 779.319 | 275.336 | 603.612 | 277.341 | 613.291 | 281.269 | 495.164 | 272.102 | 311.514 |  |  | 1.468 | 597.152 | 1.692 | 543.703 | 4.6942 | 392.068 | 503490 | 362.769 | 4.3147 | 54.4454 | 1.5717 | 44.2736
283.981 | 778.882 | 281.778 | 604.202 | 283.75 | 612.6 | 287.572 | 493.954 | 278.156 | 313.49 |  |  | 1.5256 | 600.833 | 1.7778 | 547.101 | 4.5162 | 395.806 | 1039600 | 362.931 | 4.4828 | 54.099 | 1.6202 | 43.8988
290.432 | 778.445 | 288.22 | 604.792 | 290.048 | 611.368 | 293.876 | 492.744 | 284.264 | 315.339 |  |  | 1.5916 | 604.466 | 1.8605 | 550.627 | 4.3743 | 399.679 |  |  | 4.6406 | 53.7487 | 1.6689 | 43.5241
296.882 | 778.008 | 294.676 | 605.061 | 296.345 | 610.136 | 300.179 | 491.534 | 290.373 | 317.189 |  |  | 1.672 | 607.99 | 1.9406 | 554.255 | 4.2324 | 403.553 |  |  | 4.7984 | 53.3983 | 1.7176 | 43.1493
303.332 | 777.571 | 301.148 | 604.953 | 302.642 | 608.903 | 306.483 | 490.323 | 296.481 | 319.039 |  |  | 1.7524 | 611.515 | 2.0448 | 557.581 | 4.113 | 407.497 |  |  | 4.9471 | 53.0451 | 1.7662 | 42.7746
309.782 | 777.135 | 307.621 | 604.845 | 308.94 | 607.671 | 312.786 | 489.113 | 302.59 | 320.888 |  |  | 1.8328 | 615.04 | 2.1601 | 560.939 | 4.026 | 411.543 |  |  | 5.0757 | 52.6856 | 1.8201 | 42.4004
316.232 | 776.698 | 314.093 | 604.737 | 315.273 | 606.579 | 319.09 | 487.903 | 308.704 | 322.725 |  |  | 1.9088 | 618.644 | 2.2755 | 564.297 | 3.9487 | 415.612 |  |  | 5.1952 | 52.3238 | 1.8784 | 42.0268
322.666 | 776.144 | 320.539 | 604.333 | 321.628 | 605.572 | 325.393 | 486.692 | 314.903 | 324.341 |  |  | 1.9732 | 622.49 | 2.3908 | 567.655 | 3.8876 | 419.719 |  |  | 5.2977 | 51.9578 | 1.9368 | 41.6532
329.073 | 775.394 | 326.96 | 603.675 | 327.984 | 604.566 | 331.653 | 485.343 | 321.102 | 325.958 |  |  | 2.0946 | 625.736 | 2.5188 | 570.959 | 3.8465 | 423.844 |  |  | 5.4064 | 51.5932 | 1.9952 | 41.2795
335.48 | 774.644 | 333.382 | 603.016 | 334.339 | 603.559 | 337.852 | 483.803 | 327.301 | 327.574 |  |  | 2.216 | 628.983 | 2.6711 | 574.159 | 3.8537 | 428.015 |  |  | 5.524 | 51.2307 | 2.0511 | 40.9056
341.887 | 773.895 | 339.804 | 602.358 | 340.694 | 602.553 | 344.052 | 482.264 | 333.5 | 329.19 |  |  | 2.3374 | 632.23 | 2.8235 | 577.359 | 3.861 | 432.187 |  |  | 5.6387 | 50.8675 | 2.1051 | 40.5315
348.294 | 773.145 | 346.226 | 601.699 | 346.657 | 600.467 | 350.251 | 480.725 | 339.699 | 330.806 |  |  | 2.4588 | 635.477 | 2.9759 | 580.559 | 3.855 | 436.358 |  |  | 5.7515 | 50.5038 | 2.1591 | 40.1573
354.701 | 772.395 | 352.648 | 601.04 | 352.61 | 598.353 | 356.451 | 479.186 | 345.898 | 332.422 |  |  | 2.5966 | 638.727 | 3.1471 | 583.788 | 3.8485 | 440.53 |  |  | 5.8592 | 50.139 | 2.2132 | 39.7832
361.108 | 771.645 | 359.07 | 600.382 | 358.563 | 596.239 | 362.65 | 477.647 | 352.097 | 334.039 |  |  | 2.7562 | 641.981 | 3.3329 | 587.04 | 3.9032 | 444.615 |  |  | 5.9604 | 49.7727 | 2.2672 | 39.409
367.515 | 770.896 | 365.491 | 599.723 | 364.434 | 593.972 | 368.85 | 476.107 | 358.279 | 335.699 |  |  | 2.9157 | 645.235 | 3.5187 | 590.292 | 3.9869 | 448.659 |  |  | 6.0616 | 49.4063 | 2.3225 | 39.035
373.922 | 770.146 | 371.904 | 599.009 | 370.277 | 591.652 | 375.049 | 474.568 | 364.376 | 337.574 |  |  | 3.0752 | 648.488 | 3.7045 | 593.543 | 4.0717 | 452.7 |  |  | 6.1428 | 49.0362 | 2.3879 | 38.6623
380.223 | 768.929 | 378.306 | 598.23 | 376.119 | 589.332 | 381.249 | 473.029 | 370.474 | 339.449 |  |  | 3.2347 | 651.742 | 3.9075 | 596.741 | 4.1692 | 456.719 |  |  | 6.2174 | 48.6649 | 2.4532 | 38.2896
386.519 | 767.69 | 384.708 | 597.451 | 381.962 | 587.012 | 387.448 | 471.49 | 376.572 | 341.324 |  |  | 3.3942 | 654.996 | 4.1616 | 599.781 | 4.2666 | 460.738 |  |  | 6.2919 | 48.2935 | 2.5186 | 37.9169
392.814 | 766.452 | 391.109 | 596.672 | 387.805 | 584.692 | 393.647 | 469.951 | 382.67 | 343.2 |  |  | 3.6273 | 658.009 | 4.4157 | 602.82 | 4.364 | 464.756 |  |  | 6.3552 | 47.9206 | 2.5839 | 37.5441
399.11 | 765.213 | 397.538 | 596.275 | 393.55 | 582.208 | 399.847 | 468.411 | 388.768 | 345.075 |  |  | 3.867 | 660.999 | 4.6699 | 605.86 | 4.4941 | 468.694 |  |  | 6.4183 | 47.5475 | 2.6478 | 37.1712
405.406 | 763.975 | 404.009 | 596.499 | 399.291 | 579.715 | 406.046 | 466.872 | 394.865 | 346.95 |  |  | 4.1067 | 663.99 | 4.9763 | 608.856 | 4.6269 | 472.625 |  |  | 6.4855 | 47.1751 | 2.7117 | 36.7983
411.701 | 762.736 | 410.48 | 596.723 | 405.032 | 577.223 | 412.237 | 465.311 | 400.963 | 348.826 |  |  | 4.3463 | 666.98 | 5.3118 | 611.828 | 4.7596 | 476.557 |  |  | 6.5544 | 46.8029 | 2.7756 | 36.4254
417.897 | 761.206 | 416.951 | 596.948 | 410.773 | 574.731 | 418.342 | 463.527 | 407.261 | 350.069 |  |  | 4.586 | 669.971 | 5.6473 | 614.801 | 4.9203 | 480.4 |  |  | 6.621 | 46.4304 | 2.8395 | 36.0525
424.024 | 759.477 | 423.4 | 597.294 | 415.879 | 571.402 | 424.447 | 461.742 | 413.632 | 351.086 |  |  | 4.9296 | 672.795 | 5.9828 | 617.773 | 5.122 | 484.115 |  |  | 6.6694 | 46.0556 | 2.9159 | 35.6815
430.151 | 757.747 | 429.632 | 598.814 | 420.976 | 568.062 | 430.551 | 459.958 | 420.002 | 352.103 |  |  | 5.2762 | 675.613 | 6.3183 | 620.745 | 5.3237 | 487.83 |  |  | 6.7178 | 45.6808 | 2.9991 | 35.3116
436.278 | 756.017 | 435.865 | 600.333 | 426.073 | 564.723 | 436.656 | 458.173 | 426.373 | 353.119 |  |  | 5.6229 | 678.432 | 6.7603 | 623.655 | 5.5475 | 491.504 |  |  | 6.7652 | 45.306 | 3.0823 | 34.9418
442.405 | 754.288 | 442.097 | 601.853 | 431.171 | 561.384 | 442.76 | 456.389 | 432.743 | 354.136 |  |  | 5.9695 | 681.251 | 7.2178 | 626.556 | 5.7993 | 495.128 |  |  | 6.8018 | 44.9301 | 3.1655 | 34.5719
448.529 | 752.551 | 448.33 | 603.372 | 436.268 | 558.044 | 448.865 | 454.604 | 439.113 | 355.153 |  |  | 6.3161 | 684.07 | 7.6754 | 629.457 | 6.051 | 498.752 |  |  | 6.8382 | 44.5543 | 3.2425 | 34.2009
454.504 | 750.481 | 454.562 | 604.892 | 441.365 | 554.705 | 454.97 | 452.82 | 445.484 | 356.17 |  |  | 6.7757 | 686.884 | 8.1329 | 632.357 | 6.3028 | 502.376 |  |  | 6.8692 | 44.178 | 3.316 | 33.8294
460.479 | 748.412 | 460.795 | 606.411 | 446.411 | 551.313 | 461.074 | 451.035 | 451.837 | 357.26 |  |  | 7.2527 | 689.696 | 8.6667 | 635.153 | 6.6062 | 505.914 |  |  | 6.9002 | 43.8018 | 3.3895 | 33.4579
466.454 | 746.342 | 467.023 | 607.94 | 451.24 | 547.701 | 467.179 | 449.251 | 458.176 | 358.413 |  |  | 7.7297 | 692.508 | 9.3582 | 637.732 | 6.9207 | 509.433 |  |  | 6.9295 | 43.4254 | 3.463 | 33.0864
472.429 | 744.272 | 473.083 | 609.903 | 456.068 | 544.089 | 473.283 | 447.466 | 464.515 | 359.566 |  |  | 8.2067 | 695.32 | 10.0496 | 640.311 | 7.2401 | 512.942 |  |  | 6.9507 | 43.0486 | 3.5458 | 32.7165
478.219 | 741.87 | 479.142 | 611.867 | 460.897 | 540.477 | 479.367 | 445.635 | 470.854 | 360.718 |  |  | 8.6923 | 698.123 | 10.7411 | 642.89 | 7.6547 | 516.263 |  |  | 6.972 | 42.6718 | 3.6358 | 32.3479
483.954 | 739.367 | 485.202 | 613.83 | 465.726 | 536.865 | 485.399 | 443.685 | 477.193 | 361.871 |  |  | 9.4632 | 700.593 | 11.4325 | 645.469 | 8.0692 | 519.583 |  |  | 6.9932 | 42.295 | 3.7259 | 31.9793
489.688 | 736.865 | 491.261 | 615.794 | 470.859 | 533.569 | 491.431 | 441.735 | 483.532 | 363.023 |  |  | 10.2341 | 703.063 | 12.146 | 648.022 | 8.4837 | 522.903 |  |  | 7.0035 | 41.9178 | 3.816 | 31.6106
495.423 | 734.362 | 497.32 | 617.757 | 476.04 | 530.323 | 497.463 | 439.785 | 489.871 | 364.176 |  |  | 11.005 | 705.532 | 13.221 | 650.148 | 8.9498 | 526.202 |  |  | 7.0133 | 41.5406 | 3.906 | 31.242
501.128 | 731.813 | 503.38 | 619.72 | 481.222 | 527.077 | 503.495 | 437.835 | 496.189 | 365.388 |  |  | 11.776 | 708.002 | 14.297 | 652.274 | 9.4505 | 529.487 |  |  | 7.0223 | 41.1634 | 3.9961 | 30.8734
506.786 | 729.19 | 509.314 | 621.934 | 486.404 | 523.831 | 509.527 | 435.885 | 502.26 | 367.325 |  |  | 12.547 | 710.472 | 15.372 | 654.399 | 9.9513 | 532.772 |  |  | 7.0312 | 40.7862 | 4.0942 | 30.5064
512.444 | 726.566 | 515.176 | 624.29 | 491.586 | 520.585 | 515.559 | 433.935 | 508.331 | 369.262 |  |  | 13.318 | 712.942 | 16.447 | 656.525 | 10.5072 | 536.049 |  |  | 7.0351 | 40.4089 | 4.1937 | 30.1397
518.102 | 723.943 | 521.038 | 626.647 | 496.767 | 517.339 | 521.591 | 431.985 | 514.402 | 371.2 |  |  | 14.249 | 715.365 | 17.784 | 658.508 | 11.1051 | 539.321 |  |  | 7.0365 | 40.0315 | 4.2932 | 29.773
523.76 | 721.32 | 526.901 | 629.003 | 501.949 | 514.093 | 527.623 | 430.035 | 520.473 | 373.137 |  |  | 15.46 | 717.703 | 19.431 | 660.32 | 11.703 | 542.593 |  |  | 7.0382 | 39.6542 | 4.3928 | 29.4063
529.387 | 718.653 | 532.763 | 631.36 | 507.256 | 510.999 | 533.655 | 428.085 | 526.544 | 375.074 |  |  | 16.671 | 720.042 | 21.079 | 662.132 | 12.342 | 545.827 |  |  | 7.0443 | 39.2769 | 4.4923 | 29.0396
534.905 | 715.826 | 538.391 | 634.093 | 512.672 | 508.037 | 539.687 | 426.135 | 532.616 | 377.011 |  |  | 17.882 | 722.38 | 22.726 | 663.944 | 13.121 | 548.93 |  |  | 7.0503 | 38.8996 | 4.5956 | 28.6738
540.423 | 713 | 543.986 | 636.877 | 518.088 | 505.074 | 545.719 | 424.185 | 538.618 | 379.086 |  |  | 19.093 | 724.719 | 24.374 | 665.756 | 13.901 | 552.033 |  |  | 7.0564 | 38.5224 | 4.7067 | 28.3097
545.94 | 710.173 | 549.582 | 639.662 | 523.504 | 502.112 | 551.751 | 422.235 | 544.484 | 381.435 |  |  | 20.304 | 727.058 | 26.199 | 667.518 | 14.681 | 555.137 |  |  | 7.0614 | 38.1451 | 4.8177 | 27.9456
551.458 | 707.347 | 555.177 | 642.446 | 528.92 | 499.15 | 557.783 | 420.285 | 550.351 | 383.785 |  |  | 22.072 | 729.282 | 28.967 | 669.012 | 15.613 | 558.204 |  |  | 7.0634 | 37.7677 | 4.9287 | 27.5815
556.824 | 704.327 | 560.773 | 645.23 | 534.345 | 496.199 | 563.744 | 418.192 | 556.217 | 386.134 |  |  | 23.87 | 731.5 | 31.734 | 670.507 | 16.598 | 561.259 |  |  | 7.0653 | 37.3904 | 5.0385 | 27.2171
562.074 | 701.16 | 566.369 | 648.015 | 539.822 | 493.317 | 569.683 | 416.05 | 562.083 | 388.484 |  |  | 25.669 | 733.717 | 34.502 | 672.001 | 17.583 | 564.314 |  |  | 7.0673 | 37.0131 | 5.1442 | 26.8518
567.324 | 697.993 | 571.934 | 650.843 | 545.298 | 490.434 | 575.622 | 413.909 | 567.902 | 390.913 |  |  | 27.467 | 735.935 | 37.27 | 673.495 | 18.568 | 567.369 |  |  | 7.078 | 36.6359 | 5.2591 | 26.4899
572.574 | 694.826 | 577.492 | 653.68 | 550.775 | 487.551 | 581.561 | 411.768 | 573.59 | 393.558 |  |  | 29.339 | 738.13 | 40.037 | 674.989 | 19.853 | 570.355 |  |  | 7.0892 | 36.2587 | 5.483 | 26.1689
577.802 | 691.635 | 583.051 | 656.516 | 556.251 | 484.669 | 587.5 | 409.626 | 579.279 | 396.204 |  |  | 32.312 | 739.988 | 42.805 | 676.484 | 21.176 | 573.332 |  |  | 7.1003 | 35.8816 | 5.6226 | 25.813
582.752 | 688.142 | 588.61 | 659.353 | 561.728 | 481.786 | 593.439 | 407.485 | 584.967 | 398.849 |  |  | 35.285 | 741.846 | 46.447 | 677.837 | 22.499 | 576.309 |  |  | 7.1246 | 35.5052 | 5.7702 | 25.4594
587.703 | 684.65 | 594.169 | 662.19 | 567.204 | 478.904 | 599.377 | 405.344 | 590.656 | 401.495 |  |  | 38.257 | 743.703 | 51.058 | 679.035 | 23.822 | 579.286 |  |  | 7.1722 | 35.1304 | 5.9276 | 25.109
592.654 | 681.157 | 599.728 | 665.027 | 572.681 | 476.021 | 605.316 | 403.202 | 596.344 | 404.14 |  |  | 41.23 | 745.561 | 55.668 | 680.232 | 25.145 | 582.263 |  |  | 7.2197 | 34.7555 | 6.1039 | 24.7656
597.605 | 677.665 | 605.287 | 667.863 | 578.179 | 473.169 | 611.255 | 401.061 | 602.033 | 406.786 |  |  | 44.203 | 747.419 | 60.278 | 681.43 | 27.068 | 584.992 |  |  | 7.3054 | 34.3863 | 6.282 | 24.423
602.556 | 674.172 | 610.845 | 670.7 | 583.732 | 470.391 | 617.194 | 398.92 | 607.721 | 409.431 |  |  | 47.175 | 749.276 | 64.889 | 682.627 | 29.06 | 587.693 |  |  | 7.3974 | 34.0181 | 6.4676 | 24.0835
607.5 | 670.673 | 616.404 | 673.537 | 589.284 | 467.614 | 623.133 | 396.779 | 613.715 | 411.524 |  |  |  |  | 70.272 | 683.818 | 31.051 | 590.393 |  |  | 7.4894 | 33.6498 | 6.6934 | 23.7641
612.43 | 667.16 | 621.865 | 676.508 | 594.837 | 464.836 | 629.071 | 394.637 | 619.747 | 413.548 |  |  |  |  | 78.287 | 684.985 | 33.043 | 593.094 |  |  | 7.5959 | 33.2847 | 6.8671 | 23.4211
617.361 | 663.647 | 627.319 | 679.486 | 600.39 | 462.059 | 635.01 | 392.496 | 625.779 | 415.572 |  |  |  |  | 86.301 | 686.152 | 35.034 | 595.794 |  |  | 7.7033 | 32.9197 | 7.1073 | 23.1095
622.291 | 660.135 | 632.774 | 682.465 | 605.942 | 459.281 | 640.949 | 390.355 | 631.811 | 417.596 |  |  |  |  | 94.315 | 687.319 | 37.639 | 598.35 |  |  | 7.8106 | 32.5548 | 7.3398 | 22.7933
627.222 | 656.622 | 638.228 | 685.443 | 611.495 | 456.503 | 646.888 | 388.213 | 638.102 | 418.771 |  |  |  |  | 102.329 | 688.486 | 40.515 | 600.842 |  |  | 7.9202 | 32.1905 | 7.5506 | 22.4655
632.152 | 653.109 | 643.683 | 688.422 | 617.138 | 453.865 | 652.827 | 386.072 | 644.52 | 419.537 |  |  |  |  | 110.343 | 689.653 | 43.391 | 603.333 |  |  | 8.0871 | 31.8435 | 7.7928 | 22.1552
637.006 | 649.524 | 649.137 | 691.4 | 622.928 | 451.454 | 658.758 | 383.917 | 650.937 | 420.302 |  |  |  |  | 118.36 | 690.82 | 46.267 | 605.825 |  |  | 8.254 | 31.4965 | 8.0703 | 21.8696
641.621 | 645.719 | 654.684 | 694.254 | 628.718 | 449.044 | 664.683 | 381.747 | 657.355 | 421.067 |  |  |  |  | 126.37 | 691.986 | 50.088 | 608.135 |  |  | 8.4209 | 31.1495 | 8.3551 | 21.5888
646.236 | 641.913 | 660.236 | 697.1 | 634.509 | 446.633 | 670.607 | 379.578 | 663.772 | 421.833 |  |  |  |  | 137.6 | 692.994 | 54.863 | 610.263 |  |  | 8.6024 | 30.8084 | 8.6312 | 21.3015
650.851 | 638.107 | 665.788 | 699.947 | 640.299 | 444.223 | 676.531 | 377.408 | 670.19 | 422.598 |  |  |  |  | 152.5 | 693.818 | 59.639 | 612.39 |  |  | 8.7883 | 30.469 | 8.9261 | 21.0287
655.475 | 634.309 | 671.34 | 702.793 | 646.09 | 441.812 | 682.455 | 375.239 | 676.597 | 423.405 |  |  |  |  | 167.4 | 694.643 | 64.414 | 614.517 |  |  | 8.9742 | 30.1296 | 9.2386 | 20.7721
660.144 | 630.551 | 676.892 | 705.64 | 651.88 | 439.402 | 688.38 | 373.07 | 682.852 | 424.857 |  |  |  |  | 182.29 | 695.468 | 69.189 | 616.645 |  |  | 9.1921 | 29.8055 | 9.568 | 20.5322
664.813 | 626.792 | 682.487 | 708.424 | 657.67 | 436.991 | 694.304 | 370.9 | 689.106 | 426.308 |  |  |  |  | 197.19 | 696.293 | 73.965 | 618.772 |  |  | 9.411 | 29.4818 | 9.9054 | 20.301
669.627 | 623.167 | 688.117 | 711.158 | 663.461 | 434.581 | 700.228 | 368.731 | 695.361 | 427.759 |  |  |  |  | 212.09 | 697.117 | 78.74 | 620.899 |  |  | 9.6413 | 29.1644 | 10.1827 | 20.0143
674.464 | 619.563 | 693.746 | 713.893 | 669.251 | 432.17 |  |  | 701.306 | 429.769 |  |  |  |  | 226.99 | 697.942 | 83.516 | 623.027 |  |  | 9.8764 | 28.8497
679.302 | 615.96 | 699.376 | 716.627 | 675.042 | 429.76 |  |  | 706.608 | 432.939 |  |  |  |  | 254.5 | 698.691 | 91.643 | 624.864 |  |  | 10.13 | 28.5471
684.376 | 612.602 | 705.006 | 719.362 | 680.98 | 427.62 |  |  | 711.909 | 436.11 |  |  |  |  | 283.69 | 699.431 | 99.935 | 626.687 |  |  | 10.4008 | 28.2555
689.556 | 609.355 | 710.635 | 722.097 | 686.946 | 425.533 |  |  | 717.211 | 439.28 |  |  |  |  | 312.88 | 700.17 | 108.226 | 628.51 |  |  | 10.6716 | 27.9639
694.737 | 606.107 | 716.265 | 724.831 | 692.911 | 423.445 |  |  | 722.513 | 442.45 |  |  |  |  | 342.07 | 700.91 | 116.52 | 630.333 |  |  | 10.9781 | 27.7019
700.142 | 603.149 | 721.895 | 727.566 | 698.877 | 421.357 |  |  | 727.814 | 445.621 |  |  |  |  | 371.26 | 701.649 | 124.81 | 632.156 |  |  | 11.2913 | 27.4455
705.764 | 600.473 | 727.525 | 730.3 | 704.843 | 419.269 | [8 empty] | 400.45 | 702.388 | 133.38 | 633.965 |  |  | 11.6059 | 27.1904
711.386 | 597.796 |  |  | 710.809 | 417.181 | [8 empty] | 429.64 | 703.128 | 146.46 | 635.545 |  |  | 11.9226 | 26.9373
|  |  |  | 716.775 | 415.093 | [8 empty] | 458.83 | 703.867 | 159.55 | 637.126 |  |  | 12.2393 | 26.6842
|  |  |  | 722.741 | 413.006 | [8 empty] | 488.71 | 704.605 | 172.63 | 638.706 |  |  | 12.5945 | 26.4742
|  |  |  | 728.706 | 410.918 | [8 empty] | 538.53 | 705.307 | 185.71 | 640.287 |  |  | 12.9496 | 26.2643
[14 empty] | 588.35 | 706.008 | 199.52 | 641.859 |  |  | 13.3074 | 26.0579
[14 empty] | 638.17 | 706.71 | 221.65 | 643.333 |  |  | 13.6654 | 25.8518
[14 empty] | 687.99 | 707.411 | 243.77 | 644.807 |  |  | 14.0439 | 25.6782
[16 empty] | 265.9 | 646.281 |  |  | 14.4331 | 25.5218
[16 empty] | 288.02 | 647.755 |  |  | 14.8224 | 25.3654
[16 empty] | 310.15 | 649.229 |  |  | 15.2283 | 25.2478
[16 empty] | 332.27 | 650.703 |  |  | 15.638 | 25.1388
[16 empty] | 354.4 | 652.177 |  |  | 16.0484 | 25.0317
[16 empty] | 388.52 | 653.488 |  |  | 16.4594 | 24.9266
[16 empty] | 432.74 | 654.663 |  |  | 16.8705 | 24.8215
[16 empty] | 476.97 | 655.837 |  |  | 17.2794 | 24.7105
[16 empty] | 521.19 | 657.012 |  |  | 17.688 | 24.5982
[16 empty] | 565.41 | 658.186 |  |  | 18.0966 | 24.486
[16 empty] | 609.63 | 659.361 |  |  | 18.5064 | 24.3774
[16 empty] | 653.86 | 660.536 |  |  | 18.9163 | 24.269
[16 empty] | 698.08 | 661.71 |  |  | 19.3264 | 24.1611
[16 empty] | 742.3 | 662.885 |  |  | 19.7374 | 24.0558
Propiedades mecanicas en funcion de temperaturas de revenido con agua como medio de enfriamiento | [15 empty] | 832.46 | 663.842 |  |  | 20.1484 | 23.9506
x | Rm | x | HB sup | x | Rp 0.2 | x | HB nucleo | x | A | x | Z |  |  |  |  | 922.73 | 664.798 |  |  | 20.5593 | 23.8453
193.664 | 895.816 | 200.751 | 872.212 | 203.976 | 658.095 | 197.391 | 518.301 | 196.448 | 294.731 | 197.697 | 523.784 |  |  |  |  | 1013 | 665.755 |  |  | 20.9703 | 23.7401
200.753 | 896.678 | 206.138 | 868.315 | 211.115 | 657.774 | 204.516 | 517.831 | 203.362 | 296.328 | 202.92 | 527.923 |  |  |  |  | 1103.27 | 666.711 |  |  | 21.3516 | 23.571
207.842 | 897.54 | 211.525 | 864.418 | 218.254 | 657.454 | 211.641 | 517.36 | 210.275 | 297.926 | 208.144 | 532.061 |  |  |  |  | 1193.5 | 667.668 |  |  | 21.7294 | 23.3942
214.931 | 898.401 | 216.912 | 860.521 | 225.392 | 657.133 | 218.734 | 516.699 | 216.894 | 300.223 | 213.368 | 536.2 |  |  |  |  | 1283.8 | 668.624 |  |  | 22.1129 | 23.2272
222.059 | 898.803 | 222.299 | 856.624 | 232.526 | 656.753 | 225.754 | 515.61 | 223.433 | 302.708 | 218.591 | 540.339 |  |  |  |  | 1374.1 | 669.581 |  |  | 22.4978 | 23.0627
229.212 | 898.893 | 227.686 | 852.727 | 239.649 | 656.264 | 232.775 | 514.521 | 229.98 | 305.178 | 224.118 | 544.159 |  |  |  |  | 1464.4 | 670.537 |  |  | 22.8809 | 22.8951
236.365 | 898.982 | 232.734 | 848.527 | 246.772 | 655.774 | 239.795 | 513.431 | 236.594 | 307.515 | 230.082 | 547.518 |  |  |  |  | 1611.9 | 671.419 |  |  | 23.2638 | 22.7272
243.518 | 899.072 | 237.752 | 844.298 | 253.895 | 655.285 | 246.81 | 512.315 | 243.216 | 309.839 | 236.045 | 550.878 |  |  |  |  | 1770.8 | 672.285 |  |  | 23.6468 | 22.5592
250.611 | 898.48 | 242.769 | 840.069 | 261.018 | 654.796 | 253.821 | 511.189 | 249.909 | 312.011 | 242.009 | 554.238 |  |  |  |  | 1929.8 | 673.152 |  |  | 24.0065 | 22.3556
257.682 | 897.631 | 247.786 | 835.841 | 268.141 | 654.306 | 260.833 | 510.063 | 256.602 | 314.183 | 247.973 | 557.598 |  |  |  |  | 2088.7 | 674.019 |  |  | 24.3652 | 22.1504
264.752 | 896.782 | 252.804 | 831.612 | 275.264 | 653.817 | 267.845 | 508.937 | 263.294 | 316.355 | 254.081 | 560.761 |  |  |  |  | 2247.6 | 674.885 |  |  | 24.7238 | 21.9451
271.823 | 895.933 | 257.821 | 827.384 | 282.348 | 653.076 | 274.856 | 507.81 | 269.987 | 318.528 | 260.315 | 563.754 |  |  |  |  | 2452.9 | 675.7 |  |  | 25.0675 | 21.7214
278.802 | 894.726 | 262.666 | 823.02 | 289.405 | 652.155 | 281.868 | 506.684 | 276.706 | 320.64 | 266.548 | 566.746 |  |  |  |  | 2707.5 | 676.46 |  |  | 25.4044 | 21.4894
285.701 | 893.202 | 267.354 | 818.534 | 296.462 | 651.234 | 288.88 | 505.558 | 283.493 | 322.591 | 272.782 | 569.739 |  |  |  |  | 2962.1 | 677.22 |  |  | 25.7413 | 21.2574
292.601 | 891.678 | 272.043 | 814.049 | 303.518 | 650.313 | 295.876 | 504.37 | 290.279 | 324.542 | 279.093 | 572.608 |  |  |  |  | 3216.6 | 677.979 |  |  | 26.0742 | 21.021
299.5 | 890.155 | 276.732 | 809.563 | 310.575 | 649.392 | 302.842 | 503.068 | 297.066 | 326.493 | 285.523 | 575.289 |  |  |  |  | 3471.2 | 678.739 |  |  | 26.4002 | 20.7772
306.399 | 888.631 | 281.42 | 805.077 | 317.632 | 648.47 | 309.808 | 501.765 | 303.853 | 328.444 | 291.953 | 577.971 |  |  |  |  | 3725.8 | 679.499 |  |  | 26.7263 | 20.5335
313.259 | 887.001 | 286.109 | 800.591 | 324.666 | 647.447 | 316.774 | 500.463 | 310.636 | 330.405 | 298.382 | 580.652 |  |  |  |  | 4086.2 | 679.866 |  |  | 26.9897 | 20.2434
320.009 | 885.076 | 290.798 | 796.105 | 331.682 | 646.337 | 323.74 | 499.16 | 317.374 | 332.474 | 304.814 | 583.328 |  |  |  |  | 4457.5 | 680.193
326.76 | 883.15 | 295.443 | 791.588 | 338.697 | 645.227 | 330.706 | 497.857 | 324.112 | 334.543 | 311.417 | 585.691 |  |  |  |  | 4828.9 | 680.52
333.51 | 881.225 | 300.031 | 787.03 | 345.713 | 644.117 | 337.672 | 496.555 | 330.85 | 336.612 | 318.019 | 588.053
340.261 | 879.3 | 304.619 | 782.471 | 352.729 | 643.007 | 344.638 | 495.252 | 337.589 | 338.682 | 324.622 | 590.415
347.011 | 877.375 | 309.206 | 777.912 | 359.744 | 641.897 | 351.604 | 493.95 | 344.327 | 340.751 | 331.224 | 592.778
353.484 | 874.892 | 313.794 | 773.353 | 366.76 | 640.787 | 358.57 | 492.647 | 351.065 | 342.82 | 337.826 | 595.14
359.913 | 872.319 | 318.382 | 768.795 | 373.775 | 639.677 | 365.536 | 491.345 | 357.917 | 344.596 | 344.429 | 597.503
366.342 | 869.746 | 322.856 | 764.157 | 380.757 | 638.434 | 372.452 | 489.874 | 364.781 | 346.342 | 351.157 | 599.585
372.771 | 867.172 | 327.326 | 759.517 | 387.725 | 637.139 | 379.352 | 488.355 | 371.645 | 348.088 | 357.936 | 601.557
379.199 | 864.599 | 331.796 | 754.877 | 394.693 | 635.843 | 386.253 | 486.835 | 378.508 | 349.833 | 364.715 | 603.528
385.628 | 862.026 | 336.267 | 750.236 | 401.661 | 634.548 | 393.154 | 485.315 | 385.372 | 351.579 | 371.493 | 605.5
392.057 | 859.453 | 340.676 | 745.556 | 408.629 | 633.253 | 400.054 | 483.795 | 392.25 | 353.278 | 378.272 | 607.472
398.333 | 856.635 | 344.98 | 740.806 | 415.597 | 631.957 | 406.955 | 482.275 | 399.263 | 354.519 | 385.053 | 609.436
404.57 | 853.754 | 349.285 | 736.057 | 422.544 | 630.59 | 413.855 | 480.755 | 406.276 | 355.759 | 391.843 | 611.381
410.807 | 850.873 | 353.589 | 731.307 | 429.459 | 629.114 | 420.798 | 479.372 | 413.289 | 357 | 398.632 | 613.327
417.044 | 847.992 | 357.893 | 726.558 | 436.374 | 627.639 | 427.744 | 478 | 420.302 | 358.241 | 405.421 | 615.272
423.281 | 845.111 | 362.198 | 721.808 | 443.288 | 626.163 | 434.691 | 476.629 | 427.338 | 359.374 | 412.21 | 617.218
429.425 | 842.094 | 366.476 | 717.043 | 450.014 | 624.26 | 441.637 | 475.257 | 434.401 | 360.383 | 418.994 | 619.174
435.54 | 839.037 | 370.312 | 712.018 | 456.449 | 621.697 | 448.583 | 473.885 | 441.464 | 361.392 | 425.74 | 621.226
441.655 | 835.981 | 374.148 | 706.992 | 462.883 | 619.134 | 455.53 | 472.513 | 448.527 | 362.401 | 432.485 | 623.278
447.771 | 832.924 | 377.985 | 701.967 | 469.318 | 616.571 | 462.476 | 471.141 | 455.605 | 363.331 | 439.238 | 625.313
453.772 | 829.721 | 381.821 | 696.942 | 475.752 | 614.008 | 469.422 | 469.769 | 462.684 | 364.251 | 445.995 | 627.336
459.608 | 826.306 | 385.658 | 691.917 | 482.187 | 611.445 | 476.35 | 468.339 | 469.763 | 365.171 | 452.753 | 629.359
465.445 | 822.89 | 389.494 | 686.892 | 488.621 | 608.881 | 483.215 | 466.714 | 476.842 | 366.091 | 459.51 | 631.383
471.281 | 819.475 | 393.331 | 681.867 | 495.075 | 606.352 | 490.08 | 465.089 | 483.922 | 367.012 | 466.268 | 633.406
477.117 | 816.06 | 397.148 | 676.831 | 501.534 | 603.831 | 496.945 | 463.464 | 490.984 | 368.02 | 473.025 | 635.429
482.953 | 812.645 | 400.956 | 671.791 | 507.992 | 601.309 | 503.81 | 461.838 | 498.022 | 369.15 | 479.783 | 637.452
488.77 | 809.207 | 404.764 | 666.75 | 513.979 | 598.127 | 510.675 | 460.213 | 505.06 | 370.279 | 486.273 | 640.026
494.486 | 805.652 | 408.572 | 661.71 | 519.729 | 594.611 | 517.54 | 458.588 | 512.099 | 371.409 | 492.757 | 642.612
500.201 | 802.097 | 412.38 | 656.669 | 525.48 | 591.095 | 524.405 | 456.963 | 519.137 | 372.539 | 499.241 | 645.198
505.916 | 798.542 | 416.17 | 651.62 | 531.23 | 587.58 | 531.27 | 455.337 | 526.166 | 373.708 | 505.62 | 647.963
511.631 | 794.987 | 419.901 | 646.538 | 536.98 | 584.064 | 538.136 | 453.712 | 533.187 | 374.916 | 511.985 | 650.752
517.347 | 791.432 | 423.631 | 641.457 | 542.73 | 580.549 | 545.001 | 452.087 | 540.208 | 376.125 | 518.351 | 653.54
523.001 | 787.812 | 427.362 | 636.376 | 548.463 | 577.016 | 551.877 | 450.494 | 547.228 | 377.333 | 524.716 | 656.328
528.542 | 784.069 | 431.092 | 631.294 | 553.818 | 573.088 | 558.76 | 448.921 | 554.231 | 378.594 | 531.144 | 659.012
534.084 | 780.327 | 435.021 | 626.321 | 559.173 | 569.16 | 565.643 | 447.347 | 560.956 | 380.695 | 537.583 | 661.677
539.625 | 776.584 | 438.985 | 621.366 | 564.528 | 565.233 | 572.525 | 445.774 | 567.681 | 382.796 | 544.022 | 664.342
545.166 | 772.842 | 442.949 | 616.411 | 569.883 | 561.305 | 579.408 | 444.2 | 574.405 | 384.896 | 550.462 | 667.006
550.592 | 768.986 | 446.913 | 611.457 | 575.238 | 557.378 | 586.291 | 442.627 | 581.13 | 386.997 | 556.948 | 669.585
555.894 | 765.008 | 450.877 | 606.502 | 580.577 | 553.435 | 593.174 | 441.053 | 587.854 | 389.097 | 563.504 | 672.039
561.196 | 761.031 | 454.841 | 601.548 | 585.862 | 549.442 | 599.993 | 439.322 | 594.546 | 391.27 | 570.06 | 674.492
566.499 | 757.054 | 458.805 | 596.593 | 591.148 | 545.449 | 606.645 | 437.175 | 601.195 | 393.538 | 576.616 | 676.945
571.801 | 753.077 | 462.769 | 591.638 | 596.433 | 541.456 | 613.297 | 435.027 | 607.843 | 395.806 | 583.172 | 679.398
577.103 | 749.099 | 466.722 | 586.678 | 601.719 | 537.463 | 619.949 | 432.88 | 614.491 | 398.074 | 589.728 | 681.852
582.406 | 745.122 | 470.647 | 581.702 | 607.004 | 533.47 | 626.601 | 430.733 | 621.14 | 400.342 | 596.284 | 684.305
587.708 | 741.145 | 474.573 | 576.725 | 612.289 | 529.477 | 633.252 | 428.585 | 627.767 | 402.652 | 602.84 | 686.756
592.396 | 736.666 | 478.499 | 571.749 | 617.575 | 525.484 | 639.904 | 426.438 | 634.265 | 405.213 | 609.415 | 689.174
597.002 | 732.12 | 482.724 | 566.956 | 622.586 | 521.259 | 646.556 | 424.291 | 640.763 | 407.773 | 615.989 | 691.592
601.609 | 727.575 | 487.14 | 562.28 | 627.419 | 516.882 | 653.1 | 421.933 | 647.249 | 410.354 | 622.563 | 694.01
606.215 | 723.03 | 491.557 | 557.603 | 632.252 | 512.505 | 659.567 | 419.428 | 653.539 | 413.261 | 629.263 | 696.147
610.821 | 718.484 | 495.974 | 552.927 | 637.084 | 508.128 | 666.035 | 416.923 | 659.83 | 416.168 | 636.073 | 698.04
615.428 | 713.939 | 500.41 | 548.264 | 641.917 | 503.751 | 672.502 | 414.418 | 666.12 | 419.075 | 642.882 | 699.934
620.046 | 709.402 | 504.872 | 543.619 | 646.75 | 499.374 | 678.97 | 411.913 | 672.41 | 421.983 | 649.707 | 701.78
624.738 | 704.918 | 509.335 | 538.973 | 651.583 | 494.997 | 685.437 | 409.408 | 678.541 | 425.104 | 656.679 | 703.179
629.43 | 700.435 | 513.797 | 534.327 | 656.416 | 490.62 | 691.871 | 406.847 | 684.391 | 428.602 | 663.652 | 704.578
634.067 | 695.914 | 518.259 | 529.681 | 661.052 | 486.099 | 698.106 | 403.964 | 690.241 | 432.1 | 670.624 | 705.977
638.274 | 691.104 | 522.721 | 525.036 | 665.574 | 481.495 | 704.342 | 401.08 | 696.092 | 435.598 | 677.596 | 707.376
642.481 | 686.293 | 527.189 | 520.394 | 670.097 | 476.89 | 710.577 | 398.196 | 701.969 | 439.064 | 684.592 | 708.683
646.689 | 681.483 | 531.66 | 515.754 | 674.62 | 472.286 | 716.812 | 395.312 | 707.865 | 442.508 | 691.609 | 709.907
650.896 | 676.672 | 536.131 | 511.114 | 679.143 | 467.682 |  |  | 713.761 | 445.951 | 698.626 | 711.13
654.952 | 671.77 | 540.602 | 506.475 | 683.538 | 462.992 |  |  | 719.157 | 449.884 | 705.643 | 712.353
659.002 | 666.866 | 545.073 | 501.835 | 687.899 | 458.279 |  |  | 724.108 | 454.251 | 712.732 | 713.189
663.053 | 661.961 | 549.544 | 497.195 | 692.261 | 453.567 |  |  | 729.059 | 458.619 | 719.84 | 713.926
667.103 | 657.056 | 554.077 | 492.598 | 696.623 | 448.854 |  |  |  |  | 726.947 | 714.664
671.154 | 652.151 | 558.639 | 488.022 | 700.984 | 444.142
675.204 | 647.246 | 563.202 | 483.445 | 705.345 | 439.429
679.255 | 642.341 | 567.764 | 478.868 | 709.683 | 434.701
683.305 | 637.437 | 572.326 | 474.292 | 714.022 | 429.973
687.337 | 632.521 | 576.889 | 469.715 | 718.36 | 425.245
691.213 | 627.518 | 581.451 | 465.138 | 722.698 | 420.517
695.089 | 622.514 | 586.074 | 460.606 | 727.036 | 415.79
698.965 | 617.51 | 590.833 | 456.173
702.841 | 612.507 | 595.592 | 451.74
706.717 | 607.503 | 600.352 | 447.306
710.593 | 602.499 | 605.111 | 442.873
714.468 | 597.496 | 609.846 | 438.422
717.976 | 592.306 | 614.449 | 433.874
721.382 | 587.065 | 619.052 | 429.326
724.787 | 581.825 | 623.655 | 424.779
728.193 | 576.584 | 628.258 | 420.231
|  | 632.862 | 415.683
|  | 637.487 | 411.152
|  | 642.208 | 406.69
|  | 646.929 | 402.228
|  | 651.65 | 397.766
|  | 656.371 | 393.304
|  | 661.092 | 388.842
|  | 665.863 | 384.418
|  | 670.637 | 379.996
|  | 675.411 | 375.574
|  | 680.185 | 371.152
|  | 684.959 | 366.73
|  | 689.733 | 362.308
|  | 694.507 | 357.885
|  | 699.326 | 353.498
|  | 704.199 | 349.153
|  | 709.072 | 344.807
|  | 713.945 | 340.461
|  | 718.817 | 336.116

## 1045 IRAM
Propiedades mecanicas en funcion de temperaturas de revenido | [9 empty] | Diagramas TTT | [7 empty] | Bandas de Templabilidad
x | Rm | x | Rp 0.2 | x | Z | x | HB | x | A | x | A | x | A+F | x | A+F+C | x | Ms | x | Arriba | x | Abajo
302.822 | 990.505 | 312.352 | 680.182 | 319.238 | 463.191 | 315.751 | 546.632 | 309.319 | 285.164 | 0.63423 | 500.557 | 0.69312 | 501.068 | 26.551 | 303.116 | 0.49718 | 302.074 | 0.9549 | 63.7604 | 1.0106 | 59.923
309.8 | 989.739 | 319.166 | 678.71 | 326.023 | 464.873 | 322.405 | 544.703 | 315.937 | 287.247 | 0.63927 | 506.317 | 0.734 | 506.106 | 23.932 | 305.873 | 0.56267 | 302.176 | 1.2825 | 63.5683 | 1.2016 | 59.6268
316.67 | 988.366 | 325.825 | 676.777 | 332.778 | 466.634 | 328.537 | 541.904 | 322.633 | 289.149 | 0.64432 | 512.077 | 0.77533 | 511.207 | 21.635 | 308.946 | 0.65672 | 302.244 | 1.5032 | 63.2792 | 1.3111 | 59.2924
323.476 | 986.825 | 332.444 | 674.783 | 339.491 | 468.465 | 334.975 | 539.533 | 329.374 | 290.948 | 0.64937 | 517.837 | 0.82905 | 515.97 | 19.627 | 312.224 | 0.80116 | 302.252 | 1.7057 | 62.9802 | 1.4107 | 58.9557
330.065 | 984.756 | 339.278 | 673.34 | 345.947 | 470.861 | 341.542 | 537.41 | 335.936 | 293.146 | 0.65334 | 523.601 | 0.881 | 520.926 | 17.82 | 315.628 | 0.9456 | 302.261 | 1.8776 | 62.6685 | 1.5317 | 58.6272
336.631 | 982.632 | 345.572 | 670.751 | 352.799 | 472.297 | 347.985 | 535.048 | 342.633 | 295.037 | 0.65622 | 529.37 | 0.9355 | 525.897 | 16.301 | 319.459 | 1.09 | 302.269 | 2.0157 | 62.3427 | 1.7001 | 58.3164
343.294 | 980.706 | 351.981 | 668.348 | 359.684 | 473.676 | 354.595 | 533.012 | 349.401 | 296.768 | 0.66605 | 535.076 | 0.9997 | 530.65 | 14.843 | 323.05 | 1.2345 | 302.277 | 2.1753 | 62.0242 | 1.7339 | 57.9707
349.97 | 978.821 | 358.441 | 666.023 | 366.526 | 475.2 | 361.11 | 530.781 | 355.989 | 298.877 | 0.68358 | 540.712 | 1.072 | 535.3 | 13.508 | 326.692 | 1.3789 | 302.286 | 2.3897 | 61.7319 | 1.9087 | 57.6588
356.307 | 976.277 | 364.614 | 663.251 | 373.295 | 476.908 | 367.532 | 528.381 | 362.424 | 301.31 | 0.7011 | 546.348 | 1.153 | 539.864 | 12.328 | 330.409 | 1.5233 | 302.294 | 2.5647 | 61.4212 | 1.9964 | 57.3194
362.531 | 973.561 | 371.145 | 661.166 | 379.941 | 478.93 | 373.907 | 525.9 | 369.323 | 302.648 | 0.71863 | 551.984 | 1.2351 | 544.556 | 11.269 | 334.184 | 1.6678 | 302.302 | 2.7171 | 61.0999 | 2.0279 | 56.9726
368.606 | 970.63 | 377.527 | 658.743 | 386.617 | 480.882 | 380.494 | 523.815 | 375.99 | 304.538 | 0.73737 | 557.619 | 1.3313 | 549.044 | 10.256 | 337.755 | 1.8122 | 302.311 | 2.851 | 60.7727 | 2.0817 | 56.6282
374.657 | 967.675 | 383.44 | 655.601 | 393.328 | 482.752 | 386.296 | 520.609 | 382.438 | 306.951 | 0.7622 | 563.163 | 1.4371 | 553.45 | 9.436 | 341.91 | 1.9567 | 302.319 | 2.9811 | 60.4443 | 2.1806 | 56.2912
380.616 | 964.592 | 389.845 | 653.193 | 399.71 | 485.276 | 392.725 | 518.335 | 388.917 | 309.293 | 0.79271 | 568.624 | 1.5474 | 557.956 | 8.669 | 345.951 | 2.1011 | 302.327 | 3.1398 | 60.1254 | 2.2542 | 55.9492
386.566 | 961.5 | 396.292 | 650.837 | 406.144 | 487.713 | 399.137 | 515.94 | 395.735 | 310.886 | 0.82321 | 574.085 | 1.679 | 562.161 | 7.9928 | 350.211 | 2.6381 | 302.333 | 3.2932 | 59.8046 | 2.3377 | 55.609
392.259 | 958.105 | 402.721 | 648.448 | 412.707 | 489.906 | 405.266 | 513.086 | 402.497 | 312.626 | 0.8558 | 579.515 | 1.8233 | 566.327 | 7.3521 | 354.319 | 3.2673 | 302.337 | 3.4378 | 59.4806 | 2.4481 | 55.2748
397.723 | 954.488 | 408.434 | 645.072 | 419.291 | 492.059 | 411.4 | 510.24 | 409.211 | 314.492 | 0.8964 | 584.827 | 1.9678 | 570.72 | 6.8089 | 358.75 | 3.8965 | 302.342 | 3.5557 | 59.1486 | 2.5145 | 54.9318
402.928 | 950.623 | 414.346 | 641.93 | 425.908 | 494.143 | 417.724 | 507.675 | 415.925 | 316.358 | 0.9511 | 589.912 | 2.1217 | 575.181 | 6.332 | 363.343 | 4.5257 | 302.347 | 3.6676 | 58.8147 | 2.568 | 54.5868
408.942 | 947.633 | 420.325 | 638.873 | 432.28 | 496.602 | 423.989 | 505.017 | 422.66 | 318.173 | 1.0098 | 594.933 | 2.3002 | 579.488 | 5.8987 | 367.962 | 5.1549 | 302.351 | 3.811 | 58.4914 | 2.6355 | 54.2438
414.192 | 943.8 | 426.246 | 635.843 | 438.218 | 499.72 | 430.189 | 502.264 | 429.226 | 320.339 | 1.0686 | 599.954 | 2.4897 | 583.751 | 5.4894 | 372.606 | 5.7841 | 302.356 | 3.9684 | 58.1728 | 2.7054 | 53.9011
419.488 | 940.011 | 432.381 | 633.08 | 444.985 | 501.456 | 436.633 | 500.188 | 435.805 | 322.471 | 1.1208 | 605.137 | 2.6989 | 587.993 | 5.1957 | 377.717 | 6.4133 | 302.361 | 4.0801 | 57.8389 | 2.8285 | 53.5718
424.918 | 936.34 | 438.352 | 630.011 | 451.723 | 503.251 | 442.845 | 497.582 | 442.573 | 324.202 | 1.1587 | 610.673 | 2.9387 | 592.039 | 4.9493 | 383.011 | 7.0425 | 302.365 | 4.2066 | 57.5091 | 2.8934 | 53.2307
430.209 | 932.544 | 444.198 | 626.788 | 458.243 | 505.531 | 448.904 | 494.627 | 449.314 | 326 | 1.2376 | 615.505 | 3.2101 | 595.942 | 4.7716 | 388.511 | 7.6717 | 302.37 | 4.3394 | 57.1812 | 2.9335 | 52.8843
435.545 | 928.799 | 450.054 | 623.576 | 464.698 | 507.926 | 455.28 | 492.169 | 456.049 | 327.814 | 1.3207 | 620.279 | 3.5044 | 599.766 | 4.6095 | 394.044 | 8.3009 | 302.374 | 4.4673 | 56.8519 | 2.9798 | 52.5388
440.572 | 924.793 | 455.74 | 620.172 | 471.053 | 510.496 | 461.757 | 489.866 | 462.864 | 329.415 | 1.4048 | 625.204 | 3.8482 | 603.439 | 4.435 | 399.502 | 8.93 | 302.379 | 4.5865 | 56.52 | 3.0781 | 52.2017
446.322 | 921.47 | 461.768 | 617.2 | 477.045 | 513.591 | 467.917 | 487.055 | 469.679 | 331.016 | 1.502 | 629.98 | 4.2046 | 607.186 | 4.2666 | 404.949 | 9.559 | 302.384 | 4.6891 | 56.1843 | 3.1587 | 51.8611
450.96 | 917.167 | 467.483 | 613.825 | 483.5 | 515.988 | 474.12 | 484.309 | 476.5 | 332.6 | 1.6034 | 634.802 | 4.5762 | 611.214 | 4.149 | 410.562 | 10.189 | 302.388 | 4.766 | 55.8428 | 3.2281 | 51.5183
456.276 | 913.394 | 473.163 | 610.413 | 489.842 | 518.571 | 480.498 | 481.833 | 483.358 | 334.077 | 1.7357 | 639.124 | 4.9866 | 615.217 | 4.0262 | 416.143 | 13.453 | 302.388 | 4.8561 | 55.504 | 3.2502 | 51.1709
461.577 | 909.611 | 478.786 | 606.939 | 496.111 | 521.277 | 486.549 | 478.905 | 490.005 | 336.089 | 1.8754 | 643.476 | 5.4795 | 618.717 | 4.0044 | 421.912 | 21.398 | 302.379 | 4.9469 | 55.1653 | 3.3149 | 50.8284
466.866 | 905.818 | 484.52 | 603.586 | 502.046 | 524.407 | 492.325 | 475.608 | 496.708 | 337.955 | 2.0206 | 647.986 | 6.0062 | 622.535 | 3.954 | 427.65 | 29.343 | 302.37 | 5.0153 | 54.8224 | 3.424 | 50.4938
471.382 | 901.444 | 490.688 | 600.874 | 508.322 | 527.068 | 498.33 | 472.584 | 503.584 | 339.371 | 2.1811 | 652.441 | 6.5526 | 626.356 | 3.9057 | 433.38 | 37.287 | 302.361 | 5.137 | 54.4928 | 3.4285 | 50.1474
476.334 | 897.374 | 496.194 | 597.283 | 514.617 | 529.726 | 504.158 | 469.34 | 510.476 | 340.734 | 2.348 | 656.924 | 7.1632 | 630.138 | 3.9298 | 439.145 | 45.232 | 302.352 | 5.2224 | 54.1544 | 3.4602 | 49.8026
481.433 | 893.421 | 501.324 | 593.347 | 520.771 | 532.602 | 509.906 | 466.002 | 517.071 | 342.784 | 2.5254 | 661.455 | 7.9222 | 633.234 | 3.9156 | 444.901 | 53.177 | 302.343 | 5.2873 | 53.811 | 3.5392 | 49.4616
486.176 | 889.17 | 507.316 | 590.304 | 526.842 | 535.584 | 516.055 | 463.224 | 523.48 | 345.264 | 2.7447 | 665.548 | 8.707 | 636.828 | 3.9012 | 450.629 | 61.122 | 302.335 | 5.4118 | 53.4815 | 3.569 | 49.1143
490.764 | 884.811 | 513.323 | 587.281 | 533.258 | 538.048 | 522.187 | 460.412 | 530.384 | 346.548 | 2.9821 | 669.768 | 9.546 | 640.482 | 3.996 | 456.28 | 69.067 | 302.326 | 5.5461 | 53.1541 | 3.5967 | 48.7671
495.294 | 880.411 | 518.692 | 583.58 | 539.319 | 541.053 | 527.736 | 456.864 | 537.258 | 347.942 | 3.2434 | 673.837 | 10.455 | 644.122 | 4.0908 | 461.937 | 77.012 | 302.317 | 5.6774 | 52.8258 | 3.6025 | 48.4191
499.93 | 876.088 | 523.901 | 579.704 | 545.418 | 544.006 | 533.247 | 453.274 | 544.007 | 349.722 | 3.537 | 677.706 | 11.571 | 647.362 | 4.161 | 467.646 | 84.96 | 302.308 | 5.7796 | 52.4895 | 3.6576 | 48.0747
504.717 | 871.873 | 529.365 | 576.073 | 551.618 | 546.816 | 538.936 | 449.871 | 550.787 | 351.423 | 3.8763 | 681.544 | 12.742 | 650.561 | 4.2471 | 473.321 | 92.9 | 302.299 | 5.8418 | 52.1467 | 3.7241 | 47.732
508.802 | 867.219 | 534.977 | 572.588 | 557.497 | 549.977 | 545.024 | 446.974 | 557.567 | 353.121 | 4.2119 | 685.563 | 14.06 | 653.8 | 4.3984 | 478.835 | 100.85 | 302.29 | 5.8882 | 51.8013 | 3.7383 | 47.384
513.68 | 863.083 | 540.642 | 569.165 | 563.317 | 553.226 | 551.193 | 444.175 | 564.431 | 354.573 | 4.5382 | 690.043 | 15.555 | 656.834 | 4.5657 | 484.307 | 108.79 | 302.281 | 5.9732 | 51.4613 | 3.7606 | 47.0363
518.474 | 858.871 | 545.987 | 565.414 | 569.397 | 556.205 | 557.254 | 441.224 | 571.195 | 356.299 | 5.0255 | 692.996 | 17.238 | 659.82 | 4.8032 | 489.517 | 116.74 | 302.272 | 6.0581 | 51.1213 | 3.8164 | 46.6923
523.344 | 854.719 | 551.456 | 561.815 | 575.12 | 559.62 | 563.352 | 438.324 | 577.901 | 358.184 | 5.5452 | 696.177 | 19.119 | 662.721 | 5.0236 | 494.848 | 124.68 | 302.263 | 6.1273 | 50.7789 | 3.8509 | 46.3458
527.974 | 850.385 | 556.391 | 557.71 | 580.932 | 562.931 | 569.303 | 435.231 | 584.717 | 359.753 | 6.0565 | 700.043 | 21.208 | 665.52 | 5.2376 | 500.25 | 132.63 | 302.254 | 6.1754 | 50.4333 | 3.8684 | 45.9979
532.431 | 845.935 | 561.654 | 553.91 | 586.986 | 565.937 | 575.333 | 432.3 | 591.63 | 361.043 | 6.5722 | 704.144 | 23.527 | 668.22 | 5.4735 | 505.601 | 140.57 | 302.246 | 6.2235 | 50.0877 | 3.8807 | 45.6504
537.063 | 841.606 | 567.269 | 550.43 | 593.059 | 568.916 | 581.511 | 429.731 | 598.268 | 363.071 | 7.1729 | 708.063 | 26.123 | 670.953 | 5.7952 | 510.679 | 148.52 | 302.237 | 6.2395 | 49.7399 | 3.9358 | 45.3058
541.791 | 837.363 | 571.778 | 546.058 | 598.943 | 572.145 | 587.439 | 426.859 | 604.997 | 364.873 | 7.9066 | 711.324 | 29.249 | 673.189 | 6.1101 | 515.831 | 156.46 | 302.228 | 6.2744 | 49.3945 | 3.9683 | 44.9588
545.959 | 832.773 | 577.472 | 542.887 | 604.86 | 575.333 | 594.046 | 424.811 | 611.851 | 366.36 | 8.759 | 714.48 | 32.622 | 675.455 | 6.4345 | 520.99 | 164.4 | 302.219 | 6.3646 | 49.0556 | 3.9921 | 44.6112
550.548 | 828.455 | 582.315 | 538.709 | 610.757 | 578.539 | 600.362 | 422.268 | 618.84 | 367.285 | 9.648 | 717.604 | 36.315 | 677.777 | 6.9167 | 525.544 | 172.35 | 302.21 | 6.415 | 48.7115 | 4.016 | 44.2636
554.837 | 823.907 | 587.657 | 534.968 | 616.918 | 581.404 | 606.514 | 419.443 | 625.82 | 368.244 | 10.648 | 720.95 | 40.468 | 680.076 | 7.3303 | 530.553 | 180.29 | 302.201 | 6.4368 | 48.3638 | 4.0401 | 43.9159
560.016 | 820.014 | 592.848 | 531.082 | 622.829 | 584.564 | 612.582 | 416.521 | 632.672 | 369.734 | 11.733 | 724.277 | 45.368 | 681.766 | 7.6839 | 535.847 | 188.24 | 302.192 | 6.5089 | 48.0217 | 4.0858 | 43.5703
564.033 | 815.302 | 597.843 | 527.035 | 628.599 | 587.92 | 618.181 | 413.083 | 639.534 | 371.197 | 12.925 | 727.54 | 50.871 | 683.775 | 8.1999 | 540.681 | 196.18 | 302.183 | 6.5525 | 47.6758 | 4.1437 | 43.2259
567.901 | 810.499 | 603.215 | 523.314 | 634.789 | 590.743 | 624.775 | 411.009 | 646.419 | 372.584 | 14.339 | 730.595 | 56.901 | 685.748 | 8.871 | 545.005 | 204.13 | 302.174 | 6.593 | 47.3294 | 4.1471 | 42.8776
571.596 | 805.61 | 608.185 | 519.236 | 641.076 | 593.422 | 630.68 | 407.92 | 653.307 | 373.958 | 15.828 | 733.626 | 63.501 | 687.682 | 9.563 | 549.478 | 242.18 | 302.159 | 6.6443 | 46.9844 | 4.1973 | 42.5327
575.63 | 800.903 | 613.487 | 515.455 | 647.101 | 596.47 | 636.907 | 405.28 | 660.227 | 375.222 | 17.527 | 736.705 | 71.293 | 689.661 | 10.255 | 554.148 | 335.96 | 302.13 | 6.7061 | 46.6407 | 4.2171 | 42.1855
580.148 | 796.494 | 618.713 | 511.594 | 653.064 | 599.601 | 643.37 | 402.977 | 667.08 | 376.713 | 19.397 | 739.786 | 79.518 | 691.55 | 10.986 | 558.855 | 429.73 | 302.102 | 6.7296 | 46.2934 | 4.2074 | 41.8373
583.851 | 791.644 | 623.728 | 507.584 | 658.996 | 602.769 | 649.72 | 400.453 | 673.971 | 378.077 | 21.398 | 742.869 | 89.3 | 692.941 | 11.936 | 563.086 | 523.5 | 302.074 | 6.7404 | 45.9453 | 4.1891 | 41.4894
587.587 | 786.795 | 628.625 | 503.484 | 665.021 | 605.821 | 656.216 | 398.214 | 680.901 | 379.298 | 23.859 | 745.706 | 100.37 | 694.122 | 12.948 | 567.182 | 617.28 | 302.046 | 6.7668 | 45.5984 | 4.2032 | 41.1418
591.737 | 782.176 | 633.606 | 499.415 | 671.151 | 608.728 | 662.909 | 396.36 | 687.888 | 380.232 | 26.371 | 748.516 | 112.85 | 695.632 | 14.02 | 571.482 | 711.05 | 302.017 | 6.8175 | 45.2532 | 4.2449 | 40.7956
595.567 | 777.39 | 638.739 | 495.479 | 677.533 | 611.214 | 669.148 | 393.661 | 694.934 | 380.793 | 29.323 | 751.453 | 125.95 | 697.385 | 15.265 | 575.561 | 804.82 | 301.989 | 6.8442 | 44.9058 | 4.2787 | 40.4496
599.782 | 772.824 | 643.794 | 491.474 | 683.5 | 614.328 | 675.573 | 391.28 |  |  | 32.395 | 754.424 | 141.79 | 698.755 | 16.624 | 579.499 | 898.6 | 301.961 | 6.8569 | 44.5577 | 4.2769 | 40.1017
603.155 | 767.783 | 648.794 | 487.422 | 689.768 | 617.021 | 681.953 | 388.831 |  |  | 36.086 | 757.104 | 159.16 | 700.217 | 18.12 | 583.491 | 992.4 | 301.933 | 6.8886 | 44.2108 | 4.3032 | 39.7547
607.767 | 763.449 | 653.721 | 483.312 | 696.254 | 619.347 | 688.134 | 386.053 |  |  | 40.136 | 759.615 | 178.05 | 701.81 | 19.655 | 587.689 | 1086.1 | 301.904 | 6.9291 | 43.8644 | 4.301 | 39.4064
612.019 | 758.884 | 658.802 | 479.333 |  |  | 694.531 | 383.613 |  |  | 44.748 | 762.154 | 200.72 | 703.1 | 21.322 | 591.917 | 1179.9 | 301.876 | 6.9727 | 43.5183 | 4.3637 | 39.064
616.107 | 754.217 | 663.905 | 475.446 | [6 empty] | 50.048 | 764.728 | 224.61 | 704.241 | 23.19 | 596.028 | 1273.7 | 301.848 | 7.015 | 43.1722 | 4.3925 | 38.7167
620.073 | 749.469 | 668.627 | 471.193 | [6 empty] | 55.348 | 767.302 | 252.79 | 705.297 | 25.268 | 599.96 | 1367.5 | 301.82 | 7.0406 | 42.8246 | 4.3946 | 38.3685
623.814 | 744.605 | 672.96 | 466.683 | [6 empty] | 61.43 | 769.889 | 284.36 | 706.44 | 27.867 | 603.292 | 1461.2 | 301.791 | 7.0473 | 42.4766 | 4.3923 | 38.0202
627.857 | 739.899 | 677.654 | 462.396 | [6 empty] | 68.23 | 772.488 | 319.69 | 707.459 | 30.763 | 606.394 | 1555 | 301.763 | 7.0361 | 42.1285 | 4.3936 | 37.6719
632.176 | 735.369 | 682.354 | 458.113 | [6 empty] | 75.849 | 775.172 | 359.4 | 708.733 | 33.679 | 610.135 | 1648.8 | 301.735 | 7.022 | 41.7813 | 4.3941 | 37.3235
635.978 | 730.548 | 686.661 | 453.606 | [6 empty] | 84.25 | 777.797 | 404.68 | 709.555 | 37.063 | 613.544 | 1742.6 | 301.707 | 7.0709 | 41.4357 | 4.4955 | 36.9881
639.406 | 725.531 | 691.387 | 449.347 | [6 empty] | 94.58 | 779.914 | 453.8 | 710.075 | 41.225 | 616.115 | 1836.3 | 301.679 | 7.0644 | 41.0882 | 4.5254 | 36.641
643.614 | 720.952 | 695.787 | 444.932 | [8 empty] | 510.25 | 711.444 | 45.174 | 619.91 | 1930.1 | 301.65 | 7.0465 | 40.7402 | 4.5837 | 36.2967
647.936 | 716.415 | [10 empty] | 575.59 | 711.976 | 49.666 | 623.407 | 2464.2 | 301.606 | 7.0573 | 40.392 | 4.6343 | 35.9516
651.872 | 711.683 | [10 empty] | 646.94 | 712.702 | 54.999 | 626.44 | 3363.9 | 301.55 | 7.0707 | 40.0439 | 4.6802 | 35.6058
655.208 | 706.623 | [10 empty] | 728.71 | 713.739 | 60.8 | 629.403 | 4263.5 | 301.493 | 7.0791 | 39.6958 | 4.7259 | 35.2629
658.694 | 701.753 | [10 empty] | 817.17 | 714.962 | 67.294 | 632.283 | 5163.2 | 301.436 | 7.0852 | 39.3476 | 4.8208 | 34.9255
662.94 | 697.233 | [10 empty] | 921.6 | 715.557 | 74.538 | 635.331 | 6062.9 | 301.38 | 7.0993 | 38.9996 | 4.8649 | 34.5795
666.677 | 692.373 | [10 empty] | 1037.2 | 716.001 | 82.497 | 638.359 | 6962.6 | 301.323 | 7.1105 | 38.6514 | 4.9026 | 34.2329
670.653 | 687.645 | [10 empty] | 1168 | 716.475 | 91.51 | 641.357 | 7862.2 | 301.266 | 7.1224 | 38.3033 | 4.9992 | 33.8959
674.215 | 682.688 | [10 empty] | 1313 | 717.053 | 101.33 | 644.157 | 8762 | 301.21 | 7.1382 | 37.9553 | 5.0752 | 33.5545
677.877 | 677.783 | [10 empty] | 1478.5 | 717.525 | 112.65 | 646.747 | 9662 | 301.153 | 7.143 | 37.607 | 5.1667 | 33.2165
682.031 | 673.147 | [10 empty] | 1668.7 | 717.974 | 125.15 | 649.513 | 10561 | 301.096 | 7.1577 | 37.259 | 5.2322 | 32.8732
685.451 | 668.164 | [10 empty] | 1874.4 | 718.259 | 139.63 | 651.989 | 11461 | 301.04 | 7.1751 | 36.9111 | 5.3211 | 32.5346
688.481 | 662.979 | [12 empty] | 155.46 | 654.325 | 12361 | 300.983 | 7.1879 | 36.563 | 5.4286 | 32.2006
692.283 | 658.166 | [12 empty] | 173.21 | 656.542 | 13260 | 300.926 | 7.1859 | 36.2146 | 5.4885 | 31.8566
696.77 | 653.743 | [12 empty] | 192.24 | 659.312 | 14160 | 300.869 | 7.2892 | 35.8796 | 5.5793 | 31.5178
[14 empty] | 215.18 | 661.537 | 15060 | 300.813 | 7.4005 | 35.5455 | 5.6948 | 31.1861
[14 empty] | 239.12 | 664.061 | 15959 | 300.756 | 7.5496 | 35.2231 | 5.8429 | 30.8633
[14 empty] | 264.46 | 666.992 | 16859 | 300.699 | 7.6988 | 34.9007 | 5.9893 | 30.5399
[14 empty] | 296.31 | 669.005 | 17759 | 300.643 | 7.8479 | 34.5783 | 6.1308 | 30.2154
[14 empty] | 332.94 | 670.645 | 18658 | 300.586 | 8.0162 | 34.2632 | 6.298 | 29.9
[14 empty] | 372.02 | 672.482 | 23753 | 300.52 | 8.2145 | 33.9621 | 6.4515 | 29.5793
[14 empty] | 415.01 | 674.634 | 32706 | 300.445 | 8.4203 | 33.6647 | 6.5826 | 29.2511
[14 empty] | 466.11 | 676.751 | 41658 | 300.371 | 8.6273 | 33.368 | 6.7505 | 28.9364
[14 empty] | 519.46 | 678.859 | 50611 | 300.296 | 8.8566 | 33.0841 | 6.9276 | 28.6265
[14 empty] | 581.58 | 680.399 | 59564 | 300.221 | 9.0982 | 32.8086 | 7.1252 | 28.3254
[14 empty] | 651.87 | 681.678 | 68517 | 300.147 | 9.3563 | 32.5444 | 7.2631 | 28.001
[14 empty] | 728.76 | 683.603 | 77469 | 300.072 | 9.6183 | 32.2832 | 7.4851 | 27.7136
[14 empty] | 818 | 685.016 | 864200 | 299.998 | 9.8919 | 32.0311 | 7.7165 | 27.4315
[14 empty] | 916.3 | 687 | 953700 | 299.923 | 10.193 | 31.8058 | 7.9305 | 27.1386
[14 empty] | 1024.4 | 688.879 | 1043300 | 299.848 | 10.5028 | 31.5885 | 8.1264 | 26.8361
[14 empty] | 1145.8 | 690.823 | 1132800 | 299.774 | 10.8048 | 31.363 | 8.3558 | 26.5532
[14 empty] | 1287 | 692.008 | 1222300 | 299.699 | 11.1391 | 31.1752 | 8.628 | 26.3018
[14 empty] | 1439 | 693.875 | 1311900 | 299.625 | 11.4573 | 30.9677 | 8.8841 | 26.0362
[14 empty] | 1620.4 | 695.441 | 1,4014eE6 | 299.55 | 11.7807 | 30.7679 | 9.1432 | 25.7727
[14 empty] | 1815.1 | 696.844 | 1490900 | 299.475 | 12.1311 | 30.6039 | 9.4138 | 25.5185
[14 empty] | 2037.3 | 698.004 | 1580400 | 299.401 | 12.4833 | 30.4427 | 9.701 | 25.2784
[14 empty] | 2288.7 | 699.256 | 1670000 | 299.326 | 12.8412 | 30.2919 | 10.0008 | 25.0509
[14 empty] | 2570.8 | 700.516 | 1759500 | 299.251 | 13.2034 | 30.1487 | 10.2951 | 24.8186
[14 empty] | 2878.9 | 702.234 | 1849000 | 299.177 | 13.5567 | 29.9898 | 10.6002 | 24.5975
[14 empty] | 3245.2 | 703.167 | 2011700 | 299.098 | 13.9272 | 29.8693 | 10.9333 | 24.4097
[14 empty] | 3642 | 703.878 | 2594400 | 298.997 | 14.31 | 29.7751 | 11.2497 | 24.2066
[14 empty] | 4094.4 | 704.908 | 3177100 | 298.896 | 14.6814 | 29.6518 | 11.5745 | 24.0104
[14 empty] | 4613.5 | 705.918 | 3759900 | 298.794 | 15.0512 | 29.524 | 11.9077 | 23.8238
[16 empty] | 4342600 | 298.693 | 15.424 | 29.4033 | 12.237 | 23.6293
[16 empty] | 4925300 | 298.591 | 15.7978 | 29.2848 | 12.5652 | 23.4334
[16 empty] | 5508000 | 298.49 | 16.1633 | 29.1486 | 12.8961 | 23.2416
[16 empty] | 6090700 | 298.389 | 16.5334 | 29.0226 | 13.2519 | 23.0867
[16 empty] | 6673400 | 298.287 | 16.9099 | 28.9109 | 13.6062 | 22.9291
[16 empty] | 7256100 | 298.186 | 17.2865 | 28.7994 | 13.9233 | 22.7304
[16 empty] | 7838900 | 298.084 | 17.666 | 28.6956 | 14.2496 | 22.5468
[16 empty] | 8422000 | 297.983 | 18.0385 | 28.5753 | 14.6083 | 22.3971
[16 empty] | 9004000 | 297.882 | 18.4014 | 28.4337 | 14.9556 | 22.2286
[16 empty] | 9587000 | 297.78 | 18.7552 | 28.2754 | 15.3042 | 22.0626
[18 empty] | 19.1243 | 28.1511 | 15.6575 | 21.9079
[18 empty] | 19.5023 | 28.0449 | 15.9705 | 21.6952
[18 empty] | 19.8711 | 27.9152 | 16.3104 | 21.515
[18 empty] | 20.2429 | 27.7919 | 16.6575 | 21.346
[18 empty] | 20.6147 | 27.6689 | 17.0087 | 21.1833
[18 empty] | 20.987 | 27.5468 | 17.3732 | 21.0452
[18 empty] | 21.3584 | 27.4228 | 17.7442 | 20.9202
[18 empty] | 21.7297 | 27.2986 | 18.1085 | 20.7819
[18 empty] | 22.1019 | 27.1766 | 18.469 | 20.6355
[18 empty] | 22.4789 | 27.0659 | 18.8326 | 20.4959
[18 empty] | 22.8551 | 26.9534 | 19.2158 | 20.4031
Propiedades mecanicas en fncion de temperaturas de revenido | [17 empty] | 23.2307 | 26.8394 | 19.6104 | 20.3755
x | Rm | x | Rp 0.2 | x | Z | x | HB | x | A | [8 empty] | 23.6035 | 26.719 | 20.0003 | 20.3066
324.051 | 1035.496 | 320.382 | 793.764 | 313.043 | 482.503 | 309.782 | 577.615 | 313.692 | 253.583 | [8 empty] | 23.9701 | 26.5848 | 20.3893 | 20.234
329.672 | 1030.393 | 327.336 | 789.937 | 319.705 | 486.787 | 316.428 | 573.395 | 321.249 | 256.72 | [8 empty] | 24.3403 | 26.4581 | 20.7748 | 20.1485
336.151 | 1026.013 | 334.125 | 786.04 | 326.034 | 491.387 | 322.991 | 569.089 | 328.704 | 260.025 | [8 empty] | 24.7006 | 26.3114 | 21.1572 | 20.0531
342.483 | 1021.511 | 341.328 | 782.701 | 332.059 | 496.301 | 330.083 | 565.47 | 336.133 | 263.37 | [8 empty] | 25.0606 | 26.1641 | 21.5475 | 19.9901
348.394 | 1016.603 | 348.164 | 778.694 | 338.322 | 501 | 337.234 | 561.89 | 343.591 | 266.671 | [10 empty] | 21.9439 | 19.9694
354.825 | 1012.181 | 355.104 | 774.808 | 344.881 | 505.408 | 344.106 | 557.922 | 351.078 | 269.925 | [10 empty] | 22.3415 | 19.9599
361.006 | 1007.525 | 362.072 | 770.958 | 351.94 | 509.265 | 351.133 | 554.144 | 358.567 | 273.177
366.917 | 1002.618 | 369.258 | 767.387 | 358.751 | 513.414 | 357.867 | 550.025 | 366.056 | 276.428
373.65 | 998.548 | 376.145 | 763.448 | 365.503 | 517.63 | 364.924 | 546.309 | 373.545 | 279.678
379.355 | 993.691 | 382.606 | 759.055 | 372.595 | 521.446 | 372.204 | 542.868 | 381.145 | 282.747
384.633 | 988.352 | 389.268 | 754.853 | 379.639 | 525.321 | 379.318 | 539.204 | 388.751 | 285.804
390.425 | 983.35 | 395.902 | 750.62 | 386.526 | 529.386 | 386.237 | 535.31 | 396.349 | 288.875
396.217 | 978.347 | 402.653 | 746.517 | 393.616 | 533.197 | 392.834 | 531.054 | 403.933 | 291.97
402.213 | 973.512 | 409.429 | 742.45 | 401.088 | 536.457 | 399.763 | 527.155 | 411.521 | 295.06
407.816 | 968.376 | 415.885 | 738.034 | 408.485 | 539.829 | 406.867 | 523.478 | 419.218 | 297.955
413.482 | 963.294 | 422.115 | 733.404 | 415.683 | 543.507 | 414.073 | 519.935 | 426.915 | 300.851
419.585 | 958.555 | 428.38 | 728.809 | 422.861 | 547.21 | 421.441 | 516.622 | 434.539 | 303.876
425.317 | 953.505 | 434.87 | 724.435 | 430.102 | 550.826 | 428.651 | 513.085 | 442.137 | 306.948
430.872 | 948.331 | 440.953 | 719.673 | 437.463 | 554.273 | 435.777 | 509.433 | 449.9 | 309.711
436.026 | 942.871 | 447.193 | 715.053 | 444.858 | 557.667 | 442.76 | 505.615 | 457.712 | 312.384
440.597 | 937.07 | 453.523 | 710.516 | 452.365 | 560.891 | 449.375 | 501.375 | 465.423 | 315.253
446.301 | 932.132 | 459.771 | 705.905 | 459.908 | 564.054 | 456.366 | 497.553 | 473.14 | 318.112
452.525 | 927.572 | 465.841 | 701.131 | 467.418 | 567.263 | 463.262 | 493.614 | 480.905 | 320.878
457.319 | 921.892 | 471.435 | 695.988 | 474.742 | 570.759 | 470.297 | 489.867 | 488.651 | 323.681
462.609 | 916.526 | 476.829 | 690.69 | 482.186 | 574.079 | 477.694 | 486.684 | 496.366 | 326.544
468.088 | 911.291 | 482.598 | 685.691 | 489.51 | 577.578 | 484.224 | 482.355 | 504.08 | 329.407
473.608 | 906.089 | 488.577 | 680.861 | 496.94 | 580.923 | 491.347 | 478.699 | 511.671 | 332.492
478.896 | 900.721 | 493.854 | 675.483 | 504.608 | 583.802 | 498.602 | 475.226 | 519.257 | 335.584
484.19 | 895.394 | 499.576 | 670.438 | 511.86 | 587.394 | 505.918 | 471.835 | 526.843 | 338.676
488.748 | 889.594 | 505.451 | 665.505 | 519.414 | 590.54 | 512.965 | 468.105 | 534.498 | 341.645
494.117 | 884.304 | 510.807 | 660.181 | 527.218 | 593.191 | 520.411 | 464.911 | 542.171 | 344.585
499.93 | 879.344 | 516.126 | 654.831 | 535.117 | 595.635 | 527.855 | 461.716 | 549.924 | 347.372
504.848 | 873.738 | 521.41 | 649.458 | 542.328 | 599.294 | 535.192 | 458.357 | 557.595 | 350.307
510.293 | 868.478 | 526.647 | 644.053 | 549.539 | 602.953 | 542.303 | 454.688 | 565.139 | 353.469
515.151 | 862.849 | 531.922 | 638.675 | 557.279 | 605.727 | 549.531 | 451.178 | 572.683 | 356.631
520.03 | 857.226 | 537.332 | 633.388 | 565.216 | 608.126 | 556.796 | 447.717 | 580.192 | 359.849
524.56 | 851.399 | 543.029 | 628.315 | 573.206 | 610.403 | 564.006 | 444.177 | 587.683 | 363.098
528.803 | 845.43 | 548.502 | 623.092 | 580.839 | 613.407 | 571.315 | 440.778 | 595.33 | 366.078
533.671 | 839.86 | 553.391 | 617.469 | 588.449 | 616.458 | 578.631 | 437.389 | 603.044 | 368.942
538.968 | 834.53 | 558.722 | 612.131 | 596.442 | 618.563 | 585.967 | 434.029 | 610.912 | 371.487
543.498 | 828.704 | 564.068 | 606.802 | 604.487 | 620.587 | 593.478 | 430.942 | 618.852 | 373.882
547.885 | 822.802 | 569.126 | 601.281 | 612.263 | 623.333 | 600.785 | 427.559 | 626.4 | 377.015
552.703 | 817.141 | 574.192 | 595.766 | 620.04 | 626.076 | 607.937 | 423.946 | 634.192 | 379.708
557.907 | 811.731 | 579.377 | 590.327 | 627.867 | 628.719 | 615.201 | 420.483 | 642.13 | 382.109
563.699 | 806.728 | 584.562 | 584.888 | 635.645 | 631.456 | 622.4 | 416.929 | 649.911 | 384.843
568.896 | 801.302 | 589.308 | 579.189 | 643.326 | 634.381 | 629.692 | 413.51 | 657.785 | 387.383
573.986 | 795.803 | 593.843 | 573.365 | 651.52 | 636.027 | 637.186 | 410.403 | 665.269 | 390.589
578.715 | 790.086 | 598.719 | 567.735 | 659.601 | 638.026 | 644.95 | 407.766 | 673.192 | 392.803
584.406 | 785.056 | 603.816 | 562.243 | 667.492 | 640.517 | 651.944 | 403.949 | 680.896 | 395.589
589.194 | 779.377 | 608.98 | 556.794 | 675.166 | 643.453 | 659.319 | 400.682 | 688.539 | 398.576
594.345 | 773.922 | 613.907 | 551.193 | 683.077 | 644.921 | 666.797 | 397.546 | 696.362 | 401.155
599.977 | 768.798 | 618.978 | 545.681 | 690.973 | 647.334 | 674.236 | 394.343
605.398 | 763.522 | 623.959 | 540.113 | 698.698 | 650.153 | 681.642 | 391.089
610.85 | 758.271 | 628.701 | 534.409 |  |  | 689.193 | 388.065
616.872 | 753.457 | 633.352 | 528.664 |  |  | 696.295 | 384.387
622.446 | 748.3 | 638.758 | 523.374
627.772 | 742.956 | 644.438 | 518.285
633.484 | 737.902 | 649.636 | 512.871
639.443 | 733.035 | 654.523 | 507.246
645.361 | 728.133 | 659.757 | 501.839
651.014 | 723.023 | 665.076 | 496.491
656.835 | 718.06 | 670.552 | 491.251
663.245 | 713.599 | 675.633 | 485.747
669.108 | 708.659 | 681.144 | 480.531
674.908 | 703.663 | 686.487 | 475.199
681.043 | 698.965 | 691.984 | 469.976
687.369 | 694.433 | 697.52 | 464.778
693.45 | 689.673
699.23 | 684.661

## 1050 IRAM
Propiedades mecanicas en funcion de temperaturas de revenido | [11 empty] | Diagrama TTT | [7 empty] | Bandas de Templabilidad
x | Rm | x | Rp 0.2 | x | Z | x | HB | x | A |  |  | x | A | x | A+F+C | x | F+C | x | Ms | x | Arriba | x | Abajo
248.13 | 1010.937 | 269.324 | 756.557 | 250.652 | 516.849 | 250.632 | 577.746 | 243.277 | 275.748 |  |  | 15.947 | 328.321 | 60.314 | 322.509 | 633.93 | 286.38 | 0.48561 | 327.242 | 0.9457 | 60.9542 | 0.9612 | 54.9321
256.373 | 1009.386 | 277.536 | 755.314 | 257.824 | 520.719 | 258.933 | 576.429 | 250.43 | 279.559 |  |  | 15.57 | 333.216 | 58.307 | 327.158 | 581.94 | 289.185 | 0.76617 | 327.232 | 1.3015 | 60.9063 | 1.2387 | 54.7569
264.718 | 1008.218 | 284.8 | 751.728 | 265.241 | 524.251 | 266.757 | 573.747 | 258.412 | 282.048 |  |  | 15.052 | 337.957 | 55.29 | 331.469 | 533.91 | 292.032 | 1.0467 | 327.221 | 1.6517 | 60.8336 | 1.4685 | 54.5133
272.993 | 1006.697 | 292.067 | 748.138 | 272.465 | 528.048 | 274.738 | 571.396 | 266.212 | 284.936 |  |  | 14.492 | 342.652 | 51.478 | 335.096 | 489.31 | 294.621 | 1.3273 | 327.21 | 1.9855 | 60.7185 | 1.6915 | 54.2653
281.278 | 1005.225 | 299.677 | 745.069 | 279.955 | 531.466 | 282.993 | 569.812 | 274.102 | 287.646 |  |  | 13.89 | 347.244 | 48.384 | 339.129 | 446.92 | 297.135 | 1.6079 | 327.2 | 2.3102 | 60.5819 | 1.8827 | 53.9972
289.439 | 1003.332 | 306.88 | 741.407 | 287.459 | 534.866 | 291.113 | 567.828 | 281.833 | 290.667 |  |  | 13.3 | 351.817 | 45.503 | 343.194 | 409.17 | 299.779 | 1.8884 | 327.189 | 2.6241 | 60.4292 | 2.0681 | 53.7257
297.532 | 1001.249 | 313.93 | 737.531 | 294.868 | 538.406 | 299.266 | 565.918 | 289.547 | 293.718 |  |  | 12.732 | 356.396 | 42.801 | 347.258 | 376.62 | 302.851 | 2.169 | 327.179 | 2.8991 | 60.2249 | 2.2621 | 53.4588
305.833 | 999.837 | 321.014 | 733.699 | 302.098 | 542.202 | 307.423 | 564.012 | 297.245 | 296.797 |  |  | 11.951 | 360.336 | 40.656 | 351.61 | 344.94 | 305.425 | 2.4495 | 327.168 | 3.1636 | 60.0102 | 2.4496 | 53.1885
313.999 | 997.957 | 328.116 | 729.89 | 309.601 | 545.594 | 315.339 | 561.544 | 304.561 | 300.433 |  |  | 11.213 | 364.331 | 38.584 | 355.931 | 315.84 | 308.121 | 2.7301 | 327.157 | 3.4243 | 59.7918 | 2.6186 | 52.9089
322.103 | 995.908 | 335.213 | 726.074 | 317.11 | 548.986 | 323.205 | 558.944 | 312.415 | 303.221 |  |  | 10.538 | 368.361 | 36.314 | 360.009 | 289.96 | 311.011 | 3.0107 | 327.147 | 3.6824 | 59.571 | 2.7544 | 52.6154
330.141 | 993.693 | 342.382 | 722.351 | 324.71 | 552.201 | 331.119 | 556.446 | 320.346 | 305.851 |  |  | 9.774 | 371.85 | 34.284 | 364.204 | 266.62 | 313.96 | 3.2912 | 327.136 | 3.9074 | 59.3237 | 2.8942 | 52.3233
338.287 | 991.766 | 349.221 | 718.226 | 332.711 | 554.675 | 339.049 | 553.981 | 328.064 | 308.895 |  |  | 9.0233 | 375.024 | 32.36 | 368.374 | 245.88 | 317.112 | 3.5718 | 327.125 | 4.1164 | 59.0661 | 3.0266 | 52.0287
346.425 | 989.811 | 356.264 | 714.441 | 340.766 | 557.022 | 346.979 | 551.517 | 335.703 | 312.065 |  |  | 8.3456 | 378.254 | 30.278 | 372.192 | 224.73 | 319.619 | 3.8523 | 327.115 | 4.3155 | 58.8022 | 3.1597 | 51.7342
354.485 | 987.65 | 363.381 | 710.684 | 348.877 | 559.227 | 355.023 | 549.316 | 343.774 | 314.37 |  |  | 7.6932 | 381.506 | 28.247 | 375.993 | 207.04 | 322.497 | 4.1329 | 327.104 | 4.4618 | 58.5126 | 3.2591 | 51.4299
362.391 | 985.134 | 370.278 | 706.624 | 357.177 | 560.847 | 363.079 | 547.145 | 351.796 | 316.795 |  |  | 7.1354 | 384.911 | 26.619 | 380.126 | 190.27 | 325.523 | 4.4135 | 327.093 | 4.6634 | 58.2514 | 3.3826 | 51.1326
370.374 | 982.787 | 376.694 | 702.069 | 365.474 | 562.479 | 370.853 | 544.369 | 359.667 | 319.549 |  |  | 6.5783 | 387.979 | 24.981 | 384.112 | 174.85 | 328.382 | 4.694 | 327.083 | 4.8513 | 57.9841 | 3.4589 | 50.8228
377.971 | 979.698 | 383.587 | 698.006 | 373.765 | 564.13 | 378.777 | 541.892 | 367.498 | 322.383 |  |  | 6.0114 | 390.506 | 23.67 | 388.411 | 160.12 | 331.156 | 4.9746 | 327.072 | 4.9734 | 57.686 | 3.5294 | 50.512
385.903 | 977.242 | 390.425 | 693.878 | 382.146 | 565.384 | 386.474 | 538.985 | 375.001 | 325.774 |  |  | 5.5167 | 393.255 | 22.149 | 392.249 | 147.67 | 334.296 | 5.2551 | 327.062 | 5.1052 | 57.3911 | 3.6193 | 50.205
393.702 | 974.53 | 397.431 | 689.95 | 390.559 | 566.492 | 394.328 | 536.39 | 382.602 | 329.016 |  |  | 5.0512 | 396.095 | 20.811 | 396.253 | 136.2 | 337.532 | 5.5357 | 327.051 | 5.2446 | 57.0989 | 3.7127 | 49.899
401.338 | 971.504 | 404.555 | 686.173 | 398.986 | 567.514 | 402.258 | 533.93 | 390.18 | 332.283 |  |  | 4.6315 | 398.612 | 19.574 | 400.337 | 125.55 | 340.664 | 5.8163 | 327.04 | 5.3788 | 56.8048 | 3.7887 | 49.5891
408.822 | 968.249 | 410.713 | 681.366 | 407.449 | 568.243 | 410.125 | 531.334 | 397.956 | 335.223 |  |  | 4.2216 | 401.139 | 18.4 | 404.349 | 116.77 | 344.27 | 6.0968 | 327.03 | 5.5017 | 56.5072 | 3.8489 | 49.2766
416.263 | 964.932 | 417.104 | 676.789 | 415.951 | 568.407 | 418.006 | 528.765 | 405.726 | 338.089 |  |  | 3.8774 | 403.895 | 17.228 | 408.281 | 107.42 | 346.978 | 6.3774 | 327.019 | 5.6043 | 56.2034 | 3.9198 | 48.9658
423.731 | 961.672 | 423.898 | 672.613 | 424.45 | 568.615 | 425.668 | 525.804 | 413.821 | 340.335 |  |  | 3.5395 | 406.429 | 16.053 | 411.976 | 98.01 | 349.572 | 6.658 | 327.008 | 5.7064 | 55.8994 | 3.9607 | 48.6646
431.019 | 958.14 | 430.756 | 668.509 | 432.926 | 569.263 | 433.372 | 522.901 | 421.687 | 343.089 |  |  | 3.2355 | 408.721 | 15.029 | 415.858 | 90.779 | 352.724 | 6.9385 | 326.998 | 5.807 | 55.5951 | 4.0024 | 48.3507
438.753 | 955.285 | 437.402 | 664.175 | 441.413 | 569.743 | 441.078 | 519.996 | 429.569 | 345.806 |  |  | 2.9493 | 411.055 | 14.087 | 419.8 | 84.011 | 355.994 | 7.2191 | 326.987 | 5.9198 | 55.2941 | 4.0565 | 48.0376
446.509 | 952.522 | 443.716 | 659.51 | 449.839 | 570.55 | 448.747 | 517.028 | 437.522 | 348.28 |  |  | 2.7007 | 413.702 | 13.102 | 423.364 | 77.244 | 359.265 | 7.4996 | 326.976 | 6.0345 | 54.9936 | 4.1055 | 47.7235
452.891 | 947.92 | 450.073 | 654.885 | 458.232 | 571.668 | 456.45 | 514.119 | 444.935 | 351.814 |  |  | 2.4764 | 416.552 | 12.161 | 426.898 | 71.236 | 362.345 | 7.7802 | 326.966 | 6.1338 | 54.689 | 4.1625 | 47.4104
459.783 | 943.919 | 456.446 | 650.274 | 466.666 | 572.625 | 464.17 | 511.271 | 452.803 | 354.532 |  |  | 2.2823 | 419.717 | 11.269 | 430.194 | 65.434 | 365.372 | 8.0608 | 326.955 | 6.2405 | 54.3863 | 4.1872 | 47.0944
467.177 | 940.509 | 462.984 | 645.837 | 475.019 | 573.997 | 472.243 | 509.14 | 460.902 | 356.77 |  |  | 2.1158 | 423.1 | 10.418 | 433.581 | 60.74 | 368.857 | 9.718 | 326.994 | 6.3485 | 54.0848 | 4.1569 | 46.779
474.599 | 937.14 | 469.837 | 641.727 | 483.288 | 575.726 | 480.158 | 506.675 | 469.019 | 358.958 |  |  | 1.9571 | 426.521 | 9.753 | 437.46 | 56.383 | 372.379 | 11.721 | 327.045 | 6.3916 | 53.77 | 4.1516 | 46.4624
481.379 | 932.969 | 476.476 | 637.387 | 491.508 | 577.618 | 487.727 | 503.563 | 477.044 | 361.376 |  |  | 1.8129 | 429.852 | 9.0662 | 441.04 | 52.224 | 375.711 | 13.724 | 327.095 | 6.4539 | 53.4584 | 4.1999 | 46.1492
488.255 | 928.893 | 482.382 | 632.389 | 499.698 | 579.603 | 494.899 | 499.85 | 484.984 | 363.988 |  |  | 1.6775 | 433.159 | 8.3637 | 444.222 | 48.318 | 379.127 | 15.727 | 327.146 | 6.5425 | 53.1511 | 4.2058 | 45.8323
495.152 | 924.837 | 488.679 | 627.715 | 507.869 | 581.641 | 502.978 | 497.734 | 492.769 | 366.908 |  |  | 1.5507 | 436.443 | 7.7349 | 447.534 | 44.925 | 382.716 | 17.73 | 327.197 | 6.6245 | 52.8425 | 4.2126 | 45.5153
502.15 | 920.904 | 495.076 | 623.129 | 515.771 | 584.323 | 510.838 | 495.135 | 500.789 | 369.332 |  |  | 1.4387 | 439.987 | 7.1819 | 450.965 | 41.656 | 386.071 | 19.733 | 327.248 | 6.7139 | 52.5356 | 4.2166 | 45.1982
508.03 | 915.877 | 501.307 | 618.388 | 523.936 | 586.373 | 518.489 | 492.134 | 508.774 | 371.843 |  |  | 1.3415 | 443.726 | 6.7105 | 454.79 | 38.451 | 389.304 | 21.736 | 327.299 | 6.8203 | 52.2328 | 4.2195 | 44.8811
514.637 | 911.516 | 507.083 | 613.266 | 531.443 | 589.686 | 525.982 | 488.891 | 516.909 | 373.962 |  |  | 1.2432 | 447.154 | 6.2505 | 458.515 | 35.763 | 392.944 | 23.739 | 327.349 | 6.8796 | 51.9204 | 4.2164 | 44.564
520.918 | 906.843 | 514.136 | 609.471 | 539.073 | 592.875 | 533.546 | 485.766 | 525.05 | 376.059 |  |  | 1.1693 | 451.208 | 5.8511 | 462.403 | 33.563 | 396.967 | 25.741 | 327.4 | 6.9456 | 51.6087 | 4.2137 | 44.2471
526.595 | 901.648 | 520.101 | 604.498 | 546.817 | 595.869 | 541.354 | 483.061 | 532.948 | 378.759 |  |  | 1.0935 | 455.05 | 5.4338 | 465.933 | 30.884 | 399.724 | 27.744 | 327.451 | 7.0082 | 51.2966 | 4.2148 | 43.9323
532.767 | 896.861 | 525.763 | 599.293 | 554.688 | 598.624 | 549.08 | 480.213 | 540.704 | 381.736 |  |  | 1.0244 | 458.984 | 5.1009 | 469.916 | 28.215 | 402.477 | 29.747 | 327.502 | 7.0536 | 50.9825 | 4.198 | 43.6207
539.304 | 892.413 | 531.804 | 594.411 | 562.037 | 602.234 | 556.663 | 477.11 | 548.678 | 384.246 |  |  | 0.9729 | 463.331 | 4.7606 | 473.675 | 26.192 | 405.854 | 31.75 | 327.553 | 7.0699 | 50.6657 | 4.2248 | 43.3048
544.447 | 886.93 | 538.5 | 590.128 | 569.331 | 605.94 | 563.754 | 473.286 | 556.804 | 386.407 |  |  | 0.92618 | 467.778 | 4.4374 | 477.324 | 24.201 | 409.256 | 33.753 | 327.603 | 7.1249 | 50.3549 | 4.2901 | 42.9934
550.39 | 881.94 | 544.625 | 585.296 | 576.691 | 609.556 | 570.915 | 469.559 | 564.98 | 388.428 |  |  | 0.88781 | 472.376 | 4.1274 | 480.969 | 22.655 | 413.031 | 35.756 | 327.654 | 7.1177 | 50.0386 | 4.2756 | 42.6769
556.338 | 876.953 | 550.633 | 580.36 | 583.841 | 613.456 | 578.329 | 466.178 | 573.091 | 390.634 |  |  | 0.85194 | 476.989 | 3.8503 | 484.749 | 21.108 | 416.807 | 37.759 | 327.705 | 7.1723 | 49.7252 | 4.2461 | 42.3612
562.097 | 871.825 | 556.572 | 575.367 | 590.891 | 617.473 | 585.394 | 462.328 | 581.092 | 393.094 |  |  | 0.82086 | 481.687 | 3.5804 | 488.314 | 19.69 | 420.492 | 58.419 | 327.717 | 7.195 | 49.4094 | 4.2811 | 42.0512
567.514 | 866.436 | 562.632 | 570.484 | 597.644 | 621.837 | 593.191 | 459.695 | 589.018 | 395.732 |  |  | 0.78826 | 486.328 | 3.348 | 492.171 | 18.31 | 424.149 | 81.17 | 327.725 | 7.2624 | 49.0993 | 4.2672 | 41.7356
572.861 | 861.001 | 568.868 | 565.767 | 605.098 | 625.241 | 600.87 | 456.776 | 597.041 | 398.153 |  |  | 0.75875 | 491.006 | 3.1445 | 496.181 | 17.002 | 427.647 | 103.92 | 327.733 | 7.3131 | 48.7857 | 4.2617 | 41.4197
578.396 | 855.719 | 574.726 | 560.711 | 612.574 | 628.666 | 608.253 | 453.378 | 604.93 | 400.872 |  |  | 0.73444 | 495.787 | 2.9472 | 500.118 | 15.734 | 431.071 | 126.67 | 327.741 | 7.3161 | 48.4689 | 4.2881 | 41.1035
584.069 | 850.54 | 580.929 | 555.946 | 619.908 | 632.317 | 615.18 | 449.355 | 612.899 | 403.415 |  |  | 0.70656 | 500.454 | 2.7815 | 504.298 | 14.553 | 434.376 | 149.42 | 327.749 | 7.3683 | 48.1565 | 4.3112 | 40.7874
589.172 | 844.944 | 587.009 | 551.07 | 627.451 | 635.658 | 622.224 | 445.472 | 620.947 | 405.78 |  |  | 0.682 | 505.188 | 2.5963 | 508.046 | 13.47 | 437.719 | 172.17 | 327.757 | 7.3751 | 47.8408 | 4.2667 | 40.4735
593.94 | 839.153 | 592.005 | 545.435 | 634.863 | 639.192 | 629.285 | 441.611 | 628.927 | 408.302 |  |  | 0.67615 | 510.198 | 2.4714 | 512.469 | 12.496 | 441.2 | 194.92 | 327.765 | 7.3451 | 47.5248 | 4.3003 | 40.1632
599.688 | 834.007 | 597.971 | 540.464 | 642.22 | 642.807 | 636.461 | 437.897 | 637.012 | 410.569 |  |  | 0.66786 | 515.189 | 2.3297 | 516.607 | 11.621 | 444.846 | 217.67 | 327.773 | 7.4048 | 47.2132 | 4.3801 | 39.8554
605.437 | 828.862 | 603.717 | 535.321 | 649.855 | 645.997 | 643.637 | 434.183 | 645.227 | 412.474 |  |  | 0.6631 | 520.198 | 2.1951 | 520.719 | 10.965 | 449.017 | 240.43 | 327.781 | 7.4613 | 46.9002 | 4.4054 | 39.5395
610.34 | 823.162 | 609.096 | 529.906 | 656.84 | 650.089 | 650.64 | 430.251 | 653.397 | 414.48 |  |  | 0.66027 | 525.221 | 2.1063 | 525.281 | 10.319 | 453.025 | 263.18 | 327.789 | 7.513 | 46.5864 | 4.4127 | 39.2225
614.965 | 817.281 | 614.416 | 524.45 | 664.642 | 652.979 | 657.617 | 426.287 | 661.184 | 417.384 |  |  | 0.65935 | 530.241 | 2.037 | 530.045 | 9.672 | 457.001 | 285.93 | 327.797 | 7.5646 | 46.2726 | 4.4252 | 38.9056
619.511 | 811.358 | 620.094 | 519.255 | 672.382 | 655.972 | 664.642 | 422.381 | 668.896 | 420.294 |  |  | 0.66412 | 535.252 | 2.0168 | 535.021 | 9.055 | 460.87 | 308.68 | 327.805 | 7.6162 | 45.9588 | 4.4655 | 38.5907
624.19 | 805.51 | 626.037 | 514.265 | 679.734 | 659.598 | 671.738 | 418.563 | 677.207 | 421.873 |  |  | 0.66971 | 540.258 | 2.0029 | 540.038 | 8.4547 | 464.681 | 331.43 | 327.813 | 7.6339 | 45.6425 | 4.5104 | 38.2761
629.048 | 799.765 | 631.539 | 508.946 | 687.219 | 663.017 | 678.789 | 414.692 | 685.518 | 423.453 |  |  | 0.68114 | 545.208 | 2.0163 | 545.044 | 7.9666 | 468.808 | 354.18 | 327.821 | 7.6351 | 45.3254 | 4.5088 | 37.9597
633.491 | 793.787 | 637.423 | 503.911 | 694.933 | 666.063 | 685.67 | 410.614 | 693.72 | 425.324 |  |  | 0.70114 | 550.025 | 2.0604 | 549.951 | 7.531 | 473.056 | 376.93 | 327.829 | 7.6268 | 45.0084 | 4.5384 | 37.6439
637.941 | 787.813 | 643.066 | 498.686 | 702.895 | 668.625 | 692.55 | 406.535 | 701.647 | 427.953 |  |  | 0.72332 | 554.807 | 2.1126 | 554.811 | 7.0241 | 476.769 | 399.68 | 327.838 | 7.6702 | 44.6952 | 4.562 | 37.3276
642.534 | 781.915 | 648.664 | 493.426 |  |  | 699.431 | 402.457 | 709.763 | 430.144 |  |  | 0.74231 | 559.666 | 2.1736 | 559.571 | 6.6251 | 480.902 | 422.43 | 327.846 | 7.6846 | 44.3784 | 4.5825 | 37.0115
646.95 | 775.931 | 654.164 | 488.097 | [8 empty] | 0.75786 | 564.576 | 2.2502 | 564.273 | 6.2742 | 485.217 | 445.18 | 327.854 | 7.6978 | 44.0615 | 4.5803 | 36.6944
650.806 | 769.674 | 659.612 | 482.73 | [8 empty] | 0.77352 | 569.49 | 2.3324 | 568.946 | 5.998 | 489.744 | 467.93 | 327.862 | 7.7184 | 43.745 | 4.5828 | 36.3774
654.713 | 763.441 | 665.382 | 477.601 | [8 empty] | 0.80318 | 574.133 | 2.439 | 573.48 | 5.7156 | 494.195 | 490.68 | 327.87 | 7.7228 | 43.4279 | 4.5969 | 36.0605
658.987 | 757.378 | 670.916 | 472.297 | [8 empty] | 0.83559 | 578.758 | 2.5547 | 577.947 | 5.4257 | 498.556 | 513.44 | 327.878 | 7.7641 | 43.1316 | 4.591 | 35.7436
663.261 | 751.314 | 676.883 | 467.331 | [8 empty] | 0.87581 | 583.166 | 2.6735 | 582.447 | 5.1827 | 503.07 | 536.19 | 327.886 | 7.7276 | 42.8161 | 4.616 | 35.4273
666.836 | 744.948 | 682.593 | 462.167 | [8 empty] | 0.90761 | 587.884 | 2.8207 | 586.728 | 4.9701 | 507.683 | 558.94 | 327.894 | 7.7583 | 42.5007 | 4.638 | 35.111
670.256 | 738.515 | 688.026 | 456.789 | [8 empty] | 0.94212 | 592.543 | 2.9832 | 590.911 | 4.8008 | 512.424 | 581.69 | 327.902 | 7.7957 | 42.1853 | 4.6448 | 34.794
673.94 | 732.189 | 693.507 | 451.445 | [8 empty] | 0.9912 | 596.917 | 3.174 | 594.914 | 4.6511 | 517.222 | 604.44 | 327.91 | 7.8308 | 41.8698 | 4.6739 | 34.4782
677.822 | 725.944 | 698.965 | 446.086 | [8 empty] | 1.0412 | 601.315 | 3.3515 | 599.161 | 4.4331 | 521.673 | 627.19 | 327.918 | 7.8614 | 41.5539 | 4.7033 | 34.1623
681.823 | 719.751 | 704.109 | 440.545 | [8 empty] | 1.0964 | 605.665 | 3.5806 | 603.005 | 4.2828 | 526.378 | 649.94 | 327.926 | 7.8808 | 41.2373 | 4.7561 | 33.8494
685.753 | 713.527 | 709.834 | 435.384 | [8 empty] | 1.1614 | 609.81 | 3.8065 | 607.035 | 4.1896 | 531.295 | 700.28 | 327.922 | 7.8931 | 40.9207 | 4.7948 | 33.5346
689.748 | 707.332 | 715.335 | 430.055 | [8 empty] | 1.2282 | 614.027 | 4.076 | 610.789 | 4.1907 | 536.321 | 861.52 | 327.87 | 7.9409 | 40.6064 | 4.8631 | 33.2242
693.346 | 700.982 | [10 empty] | 1.2992 | 618.216 | 4.3814 | 614.374 | 4.1918 | 541.347 | 1022.8 | 327.818 | 7.9856 | 40.2918 | 4.8994 | 32.9087
696.559 | 694.478 | [10 empty] | 1.3821 | 622.211 | 4.6779 | 618.249 | 4.2061 | 546.364 | 1184 | 327.766 | 8.0318 | 39.9775 | 4.9901 | 32.6021
700.378 | 688.211 | [10 empty] | 1.4666 | 626.296 | 5.0196 | 621.901 | 4.2514 | 551.36 | 1345.2 | 327.714 | 8.106 | 39.6673 | 5.1063 | 32.3022
[12 empty] | 1.567 | 630.108 | 5.382 | 625.58 | 4.3157 | 556.326 | 1506.5 | 327.662 | 8.1733 | 39.3559 | 5.239 | 32.0076
[12 empty] | 1.6821 | 633.724 | 5.8178 | 628.852 | 4.4171 | 561.19 | 1667.7 | 327.61 | 8.2312 | 39.043 | 5.3665 | 31.7112
[12 empty] | 1.7976 | 637.571 | 6.2403 | 632.507 | 4.6137 | 565.737 | 1828.9 | 327.558 | 8.3071 | 38.7334 | 5.4709 | 31.4085
[12 empty] | 1.9147 | 641.529 | 6.7436 | 635.94 | 4.8758 | 570.004 | 1990.2 | 327.506 | 8.4196 | 38.4331 | 5.6641 | 31.1423
[12 empty] | 2.0663 | 644.893 | 7.3 | 639.122 | 5.1527 | 574.208 | 2151.4 | 327.454 | 8.5516 | 38.1384 | 5.847 | 30.8744
[12 empty] | 2.2261 | 648.371 | 7.9033 | 642.211 | 5.4744 | 578.303 | 2312.7 | 327.402 | 8.6587 | 37.8357 | 5.9765 | 30.5786
[12 empty] | 2.3875 | 652.024 | 8.5775 | 645.251 | 5.8062 | 582.375 | 2473.9 | 327.35 | 8.7875 | 37.5406 | 6.1225 | 30.2891
[12 empty] | 2.5921 | 655.095 | 9.2736 | 648.525 | 6.1123 | 586.741 | 2635.1 | 327.298 | 8.9421 | 37.2544 | 6.2831 | 30.0056
[12 empty] | 2.7893 | 658.587 | 10.07 | 651.518 | 6.4391 | 591.048 | 2796.4 | 327.246 | 9.0684 | 36.9578 | 6.4554 | 29.7274
[12 empty] | 3.0304 | 661.51 | 10.827 | 654.969 | 6.8595 | 595.044 | 2957.6 | 327.194 | 9.1984 | 36.6628 | 6.6357 | 29.4531
[12 empty] | 3.2711 | 664.885 | 11.77 | 657.959 | 7.346 | 598.829 | 3469.3 | 327.14 | 9.3714 | 36.3849 | 6.8163 | 29.179
[12 empty] | 3.5537 | 667.816 | 12.794 | 660.862 | 7.841 | 602.663 | 4171.6 | 327.085 | 9.5252 | 36.0985 | 6.9973 | 28.9051
[12 empty] | 3.8949 | 670.163 | 13.943 | 663.683 | 8.3613 | 606.645 | 4873.8 | 327.03 | 9.6942 | 35.8194 | 7.2112 | 28.6506
[12 empty] | 4.24 | 673.019 | 15.23 | 666.179 | 8.8817 | 610.626 | 5576 | 326.976 | 9.8779 | 35.5469 | 7.4079 | 28.3857
[12 empty] | 4.6141 | 675.871 | 16.53 | 669.212 | 9.598 | 614.061 | 6278.3 | 326.921 | 10.0575 | 35.2726 | 7.5918 | 28.1137
[12 empty] | 5.048 | 678.443 | 18.103 | 671.531 | 10.327 | 617.463 | 6980.5 | 326.866 | 10.2641 | 35.0138 | 7.8325 | 27.8782
[12 empty] | 5.5116 | 680.979 | 19.627 | 674.651 | 11.115 | 621.025 | 7682.7 | 326.812 | 10.5053 | 34.7787 | 8.0309 | 27.6142
[12 empty] | 6.028 | 683.484 | 21.56 | 676.689 | 12.005 | 624.46 | 8385 | 326.757 | 10.7186 | 34.5241 | 8.2486 | 27.363
[12 empty] | 6.6124 | 685.656 | 23.751 | 678.395 | 12.963 | 627.808 | 9087.2 | 326.702 | 10.9515 | 34.2827 | 8.4929 | 27.1303
[12 empty] | 7.2329 | 688.181 | 26.138 | 680.285 | 14.004 | 631.087 | 9789 | 326.647 | 11.1994 | 34.0535 | 8.7082 | 26.8779
[12 empty] | 7.9358 | 690.316 | 28.743 | 682.23 | 15.185 | 634.249 | 10492 | 326.593 | 11.456 | 33.8341 | 8.9327 | 26.6313
[12 empty] | 8.7263 | 692.289 | 31.519 | 684.392 | 16.484 | 637.214 | 11194 | 326.538 | 11.6357 | 33.5612 | 9.196 | 26.4187
[12 empty] | 9.556 | 694.707 | 34.227 | 687.404 | 18.047 | 639.731 | 11896 | 326.483 | 11.8902 | 33.3372 | 9.4125 | 26.1655
[12 empty] | 10.515 | 696.586 | 37.005 | 690.672 | 19.716 | 642.219 | 12598 | 326.429 | 12.1438 | 33.1123 | 9.6578 | 25.9346
[12 empty] | 11.476 | 699.206 | 40.884 | 692.649 | 21.589 | 644.653 | 14910 | 326.345 | 12.4146 | 32.9043 | 9.9142 | 25.7123
[12 empty] | 12.63 | 701.088 | 44.824 | 694.552 | 23.517 | 647.35 | 18101 | 326.244 | 12.6974 | 32.7085 | 10.1931 | 25.5126
[12 empty] | 13.927 | 702.694 | 49.437 | 696.188 | 25.614 | 650.227 | 21292 | 326.144 | 12.9872 | 32.5208 | 10.4201 | 25.2698
[12 empty] | 15.327 | 704.623 | 54.63 | 697.769 | 28.022 | 652.918 | 24484 | 326.044 | 13.274 | 32.3295 | 10.6991 | 25.0709
[12 empty] | 16.97 | 706.351 | 60.208 | 699.355 | 30.431 | 655.609 | 27675 | 325.944 | 13.5575 | 32.1345 | 10.9559 | 24.849
[12 empty] | 18.652 | 708.043 | 66.317 | 700.907 | 33.744 | 657.291 | 30867 | 325.844 | 13.8507 | 31.9512 | 11.2263 | 24.6403
[12 empty] | 20.614 | 709.177 | 73.382 | 701.885 | 37.089 | 658.937 | 34058 | 325.744 | 14.1258 | 31.7469 | 11.494 | 24.4291
[12 empty] | 22.787 | 710.236 | 81.428 | 702.583 | 40.889 | 660.821 | 37249 | 325.643 | 14.4192 | 31.5637 | 11.7588 | 24.2149
[12 empty] | 25.142 | 711.676 | 89.941 | 703.357 | 44.951 | 662.84 | 40441 | 325.543 | 14.7311 | 31.408 | 12.0414 | 24.019
[12 empty] | 27.692 | 713.402 | 99.37 | 704.769 | 49.206 | 664.914 | 43632 | 325.443 | 15.0564 | 31.2725 | 12.3134 | 23.8128
[12 empty] | 30.478 | 715.263 | 110.21 | 705.6 | 54.001 | 667.139 | 46824 | 325.343 | 15.3793 | 31.1328 | 12.5684 | 23.5893
[12 empty] | 33.822 | 715.772 | 122.17 | 706.23 | 60.176 | 668.819 | 50015 | 325.243 | 15.7022 | 30.9929 | 12.8224 | 23.3648
[12 empty] | 37.351 | 716.886 | 135.1 | 706.739 | 67.209 | 670.161 | 53206 | 325.143 | 16.0247 | 30.8522 | 13.1153 | 23.1811
Propiedades mecanicas en funcion de temperaturas de revenido | [11 empty] | 41.285 | 718.241 | 149.75 | 707.148 | 74.243 | 671.503 | 56398 | 325.042 | 16.3453 | 30.7083 | 13.3913 | 22.9788
x | Rm | x | Rp 0.2 | x | HB Sup | x | HB Nucleo | x | Z | x | A | 45.524 | 719.633 | 166.56 | 708.105 | 81.277 | 672.845 | 59589 | 324.942 | 16.665 | 30.5629 | 13.682 | 22.7921
427.291 | 1036.694 | 201.945 | 810.891 | 203.082 | 878.985 | 200.322 | 641.06 | 199.165 | 404.455 | 201.039 | 267.575 | 50.281 | 720.973 | 184.44 | 708.801 | 88.582 | 674.173 | 69313 | 324.843 | 16.9954 | 30.4414 | 13.9718 | 22.6043
431.814 | 1031.012 | 210.218 | 810.676 | 210.307 | 875.987 | 208.552 | 640.427 | 206.667 | 407.37 | 208.166 | 271.073 | 55.51 | 722.327 | 203.46 | 709.586 | 99.12 | 675.344 | 82675 | 324.745 | 17.3395 | 30.3487 | 14.2609 | 22.4157
437.28 | 1025.95 | 218.498 | 810.641 | 216.053 | 871.201 | 216.675 | 639.145 | 214.125 | 410.364 | 215.712 | 273.9 | 61.622 | 722.987 | 224.95 | 710.683 | 109.66 | 676.514 | 96040 | 324.647 | 17.6804 | 30.2471 | 14.5396 | 22.2157
442.034 | 1020.408 | 226.769 | 810.371 | 222.013 | 866.566 | 224.57 | 637.226 | 221.57 | 413.379 | 223.448 | 276.358 | 68.033 | 724.052 | 249.77 | 711.267 | 120.2 | 677.684 | 109400 | 324.549 | 18.0077 | 30.116 | 14.8459 | 22.0514
447.988 | 1015.764 | 235.044 | 810.159 | 228.414 | 862.271 | 232.222 | 634.672 | 229.019 | 416.385 | 231.133 | 278.926 | 75.244 | 725.22 | 276.5 | 711.599 | 132.91 | 678.979 | 122760 | 324.451 | 18.3314 | 29.9776 | 15.1457 | 21.8767
452.807 | 1010.247 | 243.321 | 810.014 | 234.751 | 857.913 | 240.069 | 632.53 | 236.732 | 418.898 | 239.169 | 280.589 | 83.491 | 725.89 | 306.43 | 712.033 | 146.8 | 680.34 | 136120 | 324.353 | 18.6831 | 29.9161 | 15.4336 | 21.6866
457.901 | 1004.902 | 251.595 | 809.784 | 240.499 | 853.046 | 247.922 | 630.404 | 243.049 | 423.044 | 246.501 | 283.716 | 92.035 | 727.138 | 339.27 | 712.7 | 161.68 | 681.596 | 149480 | 324.255 | 19.0299 | 29.8344
462.581 | 999.341 | 259.856 | 809.367 | 246.137 | 848.081 | 255.776 | 628.279 | 250.684 | 425.695 | 254.163 | 286.307 | 101.83 | 728.272 | 376.5 | 712.855 | 178.91 | 682.599 | 162850 | 324.157 | 19.3725 | 29.7373
467.131 | 993.695 | 268.116 | 808.963 | 251.81 | 843.142 | 263.685 | 626.297 | 258.041 | 428.85 | 262.035 | 288.456 | 112.78 | 729.407 | 416.77 | 713.665 | 198.9 | 683.365 | 176210 | 324.059 | 19.7082 | 29.6231
472.303 | 988.4 | 276.393 | 808.804 | 257.207 | 837.999 | 271.608 | 624.353 | 265.096 | 432.449 | 269.834 | 290.769 | 124.7 | 730.182 | 462.22 | 713.967 | 220.13 | 684.022 | 189570 | 323.961 | 20.0576 | 29.5479
477.428 | 983.072 | 284.671 | 808.658 | 263.525 | 833.633 | 279.454 | 622.218 | 271.681 | 436.605 | 277.54 | 293.296 | 138.13 | 730.93 | 512.73 | 714.024 | 243.45 | 684.808 | 202930 | 323.863 | 20.4087 | 29.4783
482.176 | 977.528 | 292.945 | 808.489 | 269.413 | 828.881 | 287.211 | 619.869 | 278.7 | 440.218 | 285.223 | 295.872 | 152.92 | 731.879 | 568.28 | 714.153 | 269.17 | 685.739 | 216290 | 323.766 | 20.7596 | 29.4079
486.188 | 971.591 | 301.152 | 807.692 | 274.563 | 823.571 | 295.026 | 617.656 | 285.951 | 443.539 | 292.975 | 298.301 | 169.35 | 732.659 | 629.66 | 714.911 | 299.37 | 686.705 | 229650 | 323.668 | 21.1072 | 29.3259
490.114 | 965.615 | 309.368 | 806.909 | 279.697 | 818.248 | 302.921 | 615.635 | 293.15 | 446.935 | 300.894 | 300.325 | 187.73 | 733.251 | 698.42 | 715.311 | 331.19 | 687.683 | 264950 | 323.612 | 21.4543 | 29.242
494.774 | 960.052 | 317.592 | 806.166 | 285.33 | 813.296 | 310.816 | 613.615 | 300.263 | 450.454 | 308.567 | 302.902 | 208.06 | 733.495 | 773.72 | 715.749 | 366.05 | 688.524 | 319010 | 323.592 | 21.8075 | 29.1907
499.258 | 954.348 | 325.776 | 805.181 | 290.65 | 808.11 | 318.503 | 611.145 | 307.036 | 454.358 | 316.333 | 305.275 | 230.88 | 733.808 | 860.87 | 716.041 | 409.4 | 688.983 | 373080 | 323.573 | 22.1668 | 29.1722
503.298 | 948.425 | 333.903 | 803.908 | 295.821 | 802.811 | 326.058 | 608.389 | 313.767 | 458.348 | 324.039 | 307.793 | 255.6 | 734.666 | 951.5 | 716.296 | 452.75 | 689.442 | 427140 | 323.553 | 22.523 | 29.1264
506.474 | 942.159 | 342.006 | 802.545 | 300.746 | 797.355 | 333.601 | 605.611 | 320.452 | 462.397 | 331.738 | 310.336 | 283.24 | 735.698 | 1055.6 | 716.44 | 496.58 | 689.935 | 481210 | 323.534
510.325 | 936.173 | 349.94 | 800.692 | 306.476 | 792.495 | 341.126 | 602.8 | 326.661 | 466.9 | 339.635 | 312.386 | 313.56 | 736.488 | 1170.1 | 716.663 | 552.53 | 691.316 | 535270 | 323.514
514.79 | 930.455 | 357.866 | 798.845 | 310.947 | 786.78 | 348.702 | 600.083 | 332.951 | 471.277 | 347.545 | 314.394 | 347.11 | 737.021 | 1296.5 | 717.114 | 608.47 | 692.697 | 589340 | 323.495
518.694 | 924.473 | 365.552 | 796.578 | 315.44 | 781.076 | 356.283 | 597.376 | 340.095 | 474.754 | 355.13 | 317.155 | 384.57 | 737.378 | 1443.2 | 717.252 | 672.57 | 693.416 | 643400 | 323.476
521.841 | 918.188 | 373.377 | 794.404 | 319.977 | 775.396 | 363.879 | 594.696 | 346.721 | 478.798 | 362.6 | 320.127 | 426.25 | 737.95 | 1596.8 | 717.337 | 745.32 | 693.433 | 697460 | 323.456
525.735 | 912.192 | 380.821 | 791.461 | 324.669 | 769.803 | 371.354 | 591.802 | 352.752 | 483.493 | 370.364 | 322.491 | 470.94 | 739.141 | 1768.2 | 717.377 | 824.73 | 693.922 | 751530 | 323.437
529.326 | 906.072 | 388.456 | 788.88 | 329.404 | 764.235 | 378.775 | 588.81 | 358.801 | 488.162 | 378.219 | 324.68 | 523.8 | 739.564 | 1967.6 | 717.685 | 916.47 | 694.454 | 805590 | 323.417
533.631 | 900.308 | 396.002 | 786.171 | 334.048 | 758.614 | 386.135 | 585.724 | 365.202 | 492.503 | 386.031 | 326.937 | 580.35 | 739.988 | 2177.5 | 717.985 | 1014.4 | 694.811 | 859660 | 323.398
537.188 | 894.173 | 403.139 | 782.748 | 339.372 | 753.421 | 393.418 | 582.513 | 371.068 | 497.338 | 393.634 | 329.667 | 645.68 | 740.236 | 2412.1 | 718.266 | 1127.7 | 694.984 | 913720 | 323.378
540.87 | 888.09 | 410.544 | 779.758 | 344.736 | 748.254 | 400.782 | 579.443 | 376.732 | 502.328 | 401.436 | 331.947 | 712.09 | 740.487 | 2683.6 | 718.317 | 1247.3 | 695.082 | 967800 | 323.359
544.547 | 882.005 | 417.736 | 776.421 | 350.318 | 743.246 | 408.414 | 576.832 | 382.036 | 507.584 | 409.231 | 334.247 | 790.67 | 740.768 | 2965.5 | 718.334 | 1386.9 | 695.306
548.288 | 875.952 | 424.437 | 772.455 | 355.846 | 738.197 | 416.046 | 574.222 | 388.22 | 512.134 | 416.866 | 336.913 | 875.08 | 741.284 | 3299.2 | 718.266 | 1532.8 | 695.57
551.904 | 869.874 | 431.853 | 769.455 | 361.914 | 733.624 | 423.265 | 570.936 | 394.221 | 516.848 | 424.574 | 339.392 | 976.3 | 741.627 | 3649.5 | 718.133 | 1699 | 695.627
556.37 | 864.156 | 439.099 | 766.226 | 367.849 | 728.935 | 430.623 | 567.851 | 399.874 | 521.849 | 432.434 | 341.547 | 1079.9 | 741.917 | 4044.5 | 718.844 | 1888.3 | 696.103
560.198 | 858.136 | 445.723 | 762.166 | 373.639 | 724.101 | 438.054 | 564.877 | 405.374 | 526.967 | 440.041 | 344.271 | 1193.5 | 742.139 | 4480.6 | 719.373 | 2089 | 696.601
564.258 | 852.216 | 452.518 | 758.304 | 379.648 | 719.442 | 445.056 | 561.274 | 411.973 | 531.095 | 447.609 | 347.066 | 1327.7 | 742.611 | 4967.4 | 719.197 | 2327.9 | 696.546
568.053 | 846.19 | 458.932 | 754.121 | 385.496 | 714.649 | 451.93 | 557.512 | 418.144 | 535.648 | 454.989 | 350.183 | 1467.4 | 743.219 | 5511.2 | 719.288 | 2566.7 | 696.491
572.219 | 840.377 | 464.542 | 749.18 | 392.594 | 711.211 | 458.582 | 553.484 | 424.208 | 540.313 | 462.618 | 352.702 | 1630.2 | 743.319 | 6123.3 | 719.459 | 2855.7 | 696.592
577.583 | 835.244 | 470.732 | 744.684 | 398.679 | 706.617 | 465.724 | 550.095 | 430.45 | 544.818 | 470.67 | 354.32 | 1802.4 | 743.262 | 6783.9 | 719.601 | 3158.1 | 696.817
581.734 | 829.366 | 476.947 | 740.213 | 404.646 | 701.92 | 473.032 | 546.922 | 436.864 | 549.154 | 478.545 | 356.42 | 2003 | 743.906 | 7529.8 | 719.618 | 3501.4 | 697.405
585.121 | 823.168 | 483.145 | 735.802 | 411.012 | 697.62 | 480.34 | 543.75 | 443.33 | 553.435 | 486.168 | 359.111 | 2213.3 | 744.625 | 8341.3 | 719.701 | 3899.4 | 697.993
589.831 | 817.592 | 488.568 | 730.685 | 417.657 | 693.605 | 487.669 | 540.611 | 449.249 | 558.226 | 493.779 | 361.829 | 2452.7 | 745.193 | 9250.6 | 719.833 | 4297.5 | 698.58
593.339 | 811.444 | 494.205 | 725.801 | 423.054 | 688.461 | 495.005 | 537.483 | 455.099 | 563.068 | 501.403 | 364.522 | 2718.4 | 745.256 | 10263 | 719.851 | 4769.4 | 698.312
597.976 | 805.819 | 499.426 | 720.548 | 428.614 | 683.439 | 501.97 | 533.852 | 461.043 | 567.805 | 509.07 | 367.126 | 3013.7 | 745.353 | 11361 | 719.682 | 5302.3 | 698.086
602.031 | 799.926 | 504.434 | 715.163 | 434.301 | 678.512 | 508.703 | 529.916 | 467.293 | 572.302 | 516.668 | 369.868 | 3359.1 | 745.669 | 12619 | 719.741 | 5868.5 | 697.935
606.06 | 794.033 | 509.673 | 709.931 | 439.882 | 673.505 | 515.483 | 526.063 | 473.55 | 576.793 | 524.146 | 372.816 | 3706.5 | 745.999 | 13981 | 720.13 | 6495.2 | 697.761
610.424 | 788.269 | 514.312 | 704.307 | 444.957 | 668.144 | 522.958 | 523.165 | 479.837 | 581.255 | 531.784 | 375.454 | 4121.6 | 746.255 | 15502 | 720.336 | 7253.2 | 697.829
615.281 | 782.819 | 518.905 | 698.658 | 450.555 | 663.149 | 530.42 | 520.247 | 486.167 | 585.674 | 539.59 | 377.757 | 4569.3 | 746.426 | 17182 | 720.301 | 8018.3 | 697.914
619.318 | 776.89 | 523.895 | 693.245 | 455.715 | 657.851 | 537.284 | 516.466 | 492.587 | 590.001 | 547.475 | 379.872 | 5071.5 | 746.443 |  |  | 8868.4 | 697.761
623.763 | 771.163 | 528.673 | 687.701 | 460.791 | 652.49 | 544.148 | 512.685 | 499.299 | 594.021 | 555.214 | 382.317 | 5613.6 | 746.653 |  |  | 9834 | 697.945
629.292 | 766.151 | 533.799 | 682.394 | 466.259 | 647.397 | 551.063 | 508.968 | 506.49 | 597.373 | 562.762 | 385.148 | 6206.4 | 747.302 |  |  | 10916 | 698.284
633.306 | 760.254 | 538.548 | 676.835 | 471.246 | 641.988 | 557.93 | 505.192 | 512.123 | 602.374 | 570.425 | 387.764 | 6924.3 | 747.701 |  |  | 12083 | 698.448
638.745 | 755.243 | 543.693 | 671.519 | 475.708 | 636.273 | 564.641 | 501.23 | 518.733 | 606.427 | 578.152 | 390.247 | 7646.7 | 748.06 |  |  | 13416 | 698.413
644.26 | 750.211 | 549.092 | 666.382 | 480.233 | 630.591 | 571.372 | 497.292 | 525.732 | 610.099 | 585.781 | 392.929 | 8483.5 | 748.673 |  |  | 14860 | 698.654
649.774 | 745.152 | 553.971 | 660.899 | 484.988 | 625.033 | 578.116 | 493.368 | 532.582 | 613.948 | 593.316 | 395.788 | 9369.7 | 749.331 |  |  | 16512 | 698.596
655.707 | 740.425 | 558.597 | 655.269 | 489.39 | 619.283 | 584.826 | 489.404 | 539.21 | 618.062 | 600.928 | 398.498 | 10391 | 749.578
661.64 | 735.698 | 563.504 | 649.812 | 493.75 | 613.509 | 591.643 | 485.567 | 545.832 | 622.181 | 608.646 | 401.001 | 11521 | 749.595
667.513 | 730.929 | 568.869 | 644.648 | 497.981 | 607.671 | 598.511 | 481.791 | 552.606 | 626.129 | 616.348 | 403.536 | 12801 | 749.95
674.269 | 727.019 | 573.981 | 639.31 | 501.613 | 601.566 | 605.544 | 478.238 | 559.231 | 630.242 | 624.034 | 406.105 | 14218 | 750.337
681.118 | 723.22 | 579.323 | 634.131 | 505.93 | 595.795 | 612.755 | 474.928 | 565.649 | 634.575 | 631.846 | 408.378 | 15750 | 750.74
687.581 | 719.008 | 584.693 | 628.972 | 509.634 | 589.74 | 619.542 | 471.054 | 572.698 | 638.12 | 639.683 | 410.608 | 17430 | 751.287
694.739 | 715.613 | 589.72 | 623.586 | 513.4 | 583.692 | 626.499 | 467.398 | 579.935 | 641.464 | 647.319 | 413.277
701.914 | 712.244 | 595.129 | 618.45 | 517.383 | 577.736 | 633.611 | 463.939 | 587.181 | 644.793 | 655.021 | 415.813
709.313 | 709.227 | 601.082 | 613.763 | 521.17 | 571.696 | 640.63 | 460.357 | 594.334 | 648.258 | 662.627 | 418.533
716.629 | 706.07 | 606.489 | 608.679 | 524.94 | 565.648 | 647.791 | 456.987 | 600.909 | 652.4 | 670.286 | 421.139
|  | 612.354 | 603.921 | 529.346 | 559.905 | 655.238 | 454.042 | 608.12 | 655.739 | 678.122 | 423.374
|  | 618.006 | 598.967 | 533.353 | 553.96 | 662.968 | 451.696 | 615.485 | 658.884 | 686.002 | 425.501
|  | 623.828 | 594.149 | 537.669 | 548.165 | 670.415 | 448.96 | 623.199 | 661.395 | 693.559 | 428.259
|  | 629.59 | 589.282 | 542.984 | 543.013 | 677.381 | 445.307 | 630.921 | 663.889 | 700.931 | 431.394
|  | 635.508 | 584.544 | 548.222 | 537.785 | 684.701 | 442.18 | 638.568 | 666.526 | 708.722 | 433.676
|  | 641.181 | 579.611 | 553.306 | 532.45 | 692.262 | 439.444 | 646.106 | 669.377 | 716.526 | 435.949
|  | 647.086 | 574.861 | 559.171 | 527.666 | 700.008 | 437.095 | 653.826 | 671.875 | 724.064 | 438.802
|  | 652.984 | 570.104 | 565.138 | 522.968 |  |  | 661.396 | 674.665 | 731.785 | 441.287
|  | 659.337 | 565.779 | 571.443 | 518.583 |  |  | 668.706 | 677.872
|  | 665.829 | 561.588 | 577.774 | 514.218 |  |  | 675.759 | 681.472
|  | 671.76 | 556.859 | 584.288 | 510.045 |  |  | 682.585 | 685.358
|  | 677.896 | 552.318 | 590.92 | 505.994 |  |  | 689.871 | 688.605
|  | 684.418 | 548.161 | 597.523 | 501.913 |  |  | 697.278 | 691.685
|  | 691.105 | 544.179 | 604.004 | 497.703 |  |  | 704.107 | 695.506
|  | 697.699 | 540.09 | 610.52 | 493.533 |  |  | 711.018 | 699.29
|  | 704.521 | 536.258 | 617.187 | 489.547 |  |  | 715.69 | 704.803
|  |  |  | 624.028 | 485.76
|  |  |  | 630.155 | 481.203
|  |  |  | 636.661 | 477.034
|  |  |  | 643.069 | 472.76
|  |  |  | 648.998 | 468.037
|  |  |  | 654.742 | 463.155
|  |  |  | 660.734 | 458.483
|  |  |  | 666.846 | 453.913
|  |  |  | 672.875 | 449.269
|  |  |  | 678.81 | 444.547
|  |  |  | 684.466 | 439.595
|  |  |  | 690.122 | 434.643
|  |  |  | 695.256 | 429.33
|  |  |  | 700.071 | 423.809
|  |  |  | 705.2 | 418.494
|  |  |  | 710.471 | 413.268
|  |  |  | 715.597 | 407.945
|  |  |  | 720.895 | 402.733

## 1055 IRAM
Propiedades mecanicas en funcion de temperaturas de revenido | [7 empty] | Diagrama TTT
x | Rm | x | Rp 0.2 | x | Z | x | A | x | A | x | A+F | x | A+F+C | x | F+C | x | Ms
313.698 | 1038.041 | 199.063 | 767.42 | 200.929 | 506.83 | 194.983 | 287.024 | 0.496 | 601.29 | 13.688 | 320.554 | 58.673 | 312.944 | 972.5 | 263.458 | 0.49819 | 320.915
321.789 | 1035.095 | 207.89 | 766.838 | 209.807 | 507.06 | 203.862 | 287.381 | 0.53034 | 605.785 | 12.87 | 325.173 | 55.414 | 317.624 | 894.9 | 267.111 | 2.6802 | 320.89
330.489 | 1033.797 | 216.531 | 765.352 | 218.672 | 507.585 | 212.738 | 287.792 | 0.5625 | 610.462 | 12.058 | 329.685 | 52.156 | 322.303 | 821.28 | 270.76 | 4.8621 | 320.864
339.322 | 1033.275 | 225.005 | 763.348 | 227.548 | 508.005 | 221.621 | 287.915 | 0.59244 | 615.346 | 11.355 | 334.354 | 49.091 | 326.977 | 753.64 | 274.378 | 7.0441 | 320.839
347.946 | 1031.627 | 233.628 | 761.685 | 236.224 | 509.63 | 230.404 | 289.144 | 0.63426 | 619.776 | 10.644 | 338.869 | 46.238 | 331.643 | 691.82 | 277.878 | 9.226 | 320.813
356.681 | 1030.397 | 242.233 | 760 | 245.011 | 510.868 | 239.215 | 290.219 | 0.67689 | 624.326 | 10.055 | 343.612 | 43.336 | 336.17 | 631.98 | 281.338 | 11.408 | 320.788
365.295 | 1028.714 | 250.682 | 757.812 | 253.702 | 512.491 | 248.04 | 291.211 | 0.72214 | 628.833 | 9.434 | 348.154 | 40.333 | 340.418 | 577.87 | 284.68 | 13.59 | 320.762
373.821 | 1026.738 | 259.316 | 756.209 | 262.517 | 513.339 | 256.84 | 292.37 | 0.77297 | 633.247 | 8.859 | 352.651 | 37.548 | 344.73 | 530.41 | 288.322 | 15.772 | 320.737
382.212 | 1024.407 | 267.786 | 754.113 | 271.254 | 514.76 | 265.62 | 293.64 | 0.82724 | 637.655 | 8.283 | 357.147 | 35.083 | 349.156 | 488.62 | 292.219 | 17.954 | 320.711
390.173 | 1021.325 | 276.305 | 752.15 | 279.806 | 516.914 | 274.386 | 294.988 | 0.8952 | 641.578 | 7.7583 | 361.637 | 32.994 | 353.778 | 443.72 | 294.998 | 20.136 | 320.686
398.703 | 1019.385 | 284.869 | 750.379 | 288.563 | 517.655 | 283.182 | 296.17 | 0.9705 | 645.518 | 7.2706 | 366.121 | 30.915 | 358.225 | 407.1 | 298.512 | 22.318 | 320.66
406.986 | 1016.802 | 293.304 | 748.334 | 297.15 | 518.763 | 292.012 | 297.126 | 1.0517 | 649.38 | 6.7834 | 370.603 | 28.842 | 362.57 | 375.74 | 302.495 | 24.5 | 320.635
415.141 | 1013.956 | 301.991 | 747.207 | 305.819 | 520.487 | 300.848 | 298.03 | 1.1401 | 653.205 | 6.337 | 374.868 | 26.831 | 366.911 | 348.6 | 306.074 | 26.682 | 320.609
423.119 | 1010.793 | 310.159 | 744.384 | 314.595 | 521.775 | 309.629 | 299.244 | 1.2289 | 657.294 | 5.8906 | 379.133 | 25.004 | 371.24 | 321.77 | 309.621 | 28.864 | 320.584
430.996 | 1007.514 | 318.557 | 742.105 | 323.399 | 522.908 | 318.355 | 300.775 | 1.347 | 660.551 | 5.4758 | 383.361 | 23.354 | 375.628 | 294.95 | 313.169 | 31.046 | 320.558
438.493 | 1003.601 | 327.093 | 740.164 | 332.191 | 524.044 | 327.182 | 301.754 | 1.4659 | 664.26 | 5.094 | 387.549 | 21.724 | 379.864 | 268.12 | 316.717 | 33.228 | 320.533
446.39 | 1000.295 | 335.593 | 738.117 | 340.744 | 526.099 | 335.943 | 303.039 | 1.6026 | 667.707 | 4.7122 | 391.737 | 20.227 | 384.133 | 244.39 | 320.317 | 35.41 | 320.507
453.989 | 996.599 | 344.06 | 735.981 | 349.524 | 527.163 | 344.579 | 304.928 | 1.7525 | 671.091 | 4.3835 | 395.813 | 18.88 | 388.537 | 226.11 | 324.011 | 37.592 | 320.482
461.576 | 992.854 | 352.472 | 733.695 | 358.105 | 529.229 | 353.243 | 306.717 | 1.911 | 674.62 | 4.0549 | 399.889 | 17.516 | 392.691 | 207.82 | 327.704 | 39.774 | 320.456
468.864 | 988.673 | 360.98 | 731.68 | 366.725 | 531.16 | 362.062 | 307.738 | 2.1014 | 677.694 | 3.7455 | 403.86 | 16.258 | 396.815 | 189.54 | 331.398 | 41.956 | 320.431
475.876 | 984.184 | 369.344 | 729.289 | 375.2 | 533.513 | 370.881 | 308.769 | 2.3187 | 680.396 | 3.4517 | 407.745 | 15.112 | 400.961 | 177.6 | 335.104 | 44.138 | 320.405
482.814 | 979.645 | 377.408 | 726.277 | 383.939 | 534.988 | 379.646 | 310.07 | 2.5431 | 683.616 | 3.1943 | 411.656 | 14.016 | 405.118 | 167.4 | 338.813 | 46.32 | 320.38
489.652 | 974.974 | 385.67 | 723.67 | 392.716 | 536.278 | 388.299 | 311.895 | 2.7871 | 686.918 | 2.9456 | 415.573 | 12.956 | 409.077 | 157.21 | 342.522 | 48.502 | 320.354
495.974 | 969.883 | 393.634 | 720.472 | 401.485 | 537.615 | 397.032 | 313.404 | 3.0668 | 689.882 | 2.7201 | 419.499 | 11.921 | 412.907 | 147.02 | 346.231 | 50.684 | 320.329
503.004 | 965.439 | 401.745 | 717.541 | 410.193 | 539.208 | 405.796 | 314.758 | 3.3762 | 692.909 | 2.511 | 423.431 | 10.999 | 416.775 | 136.82 | 349.941 | 52.866 | 320.303
508.849 | 959.907 | 409.796 | 714.498 | 418.789 | 541.229 | 414.502 | 316.382 | 3.7237 | 695.672 | 2.3223 | 427.28 | 10.167 | 420.751 | 126.63 | 353.65 | 55.048 | 320.278
515.462 | 954.997 | 417.83 | 711.423 | 427.367 | 543.31 | 423.029 | 318.573 | 4.1244 | 698.248 | 2.1492 | 431.067 | 9.372 | 424.605 | 116.43 | 357.359 | 57.23 | 320.252
522.038 | 950.051 | 425.917 | 708.44 | 436.008 | 545.155 | 431.57 | 320.726 | 4.5561 | 700.867 | 1.976 | 434.854 | 8.605 | 428.224 | 106.24 | 361.069 | 59.412 | 320.227
528.472 | 944.974 | 433.717 | 705.009 | 444.532 | 547.299 | 440.244 | 322.473 | 5.0253 | 703.606 | 1.8029 | 438.641 | 7.9717 | 432.29 | 96.04 | 364.778 | 61.594 | 320.201
534.068 | 939.234 | 441.317 | 701.248 | 452.744 | 550.265 | 448.88 | 324.361 | 5.5976 | 705.811 | 1.6635 | 442.496 | 7.4377 | 436.537 | 85.848 | 368.487 | 63.775 | 320.176
539.622 | 933.461 | 448.878 | 697.434 | 461.015 | 553.067 | 457.551 | 326.122 | 6.1928 | 707.929 | 1.5441 | 446.476 | 6.9 | 440.689 | 75.654 | 372.197 | 65.957 | 320.15
545.59 | 928.001 | 456.434 | 693.602 | 469.536 | 555.312 | 466.155 | 328.108 | 6.8744 | 710.224 | 1.4311 | 450.496 | 6.3806 | 444.598 | 70.296 | 376.159 | 68.139 | 320.125
550.939 | 922.096 | 463.797 | 689.521 | 478.186 | 557.149 | 474.556 | 330.675 | 7.66 | 712.302 | 1.3181 | 454.516 | 5.8838 | 448.206 | 66.006 | 380.177 | 70.321 | 320.1
556.473 | 916.32 | 471.199 | 685.488 | 486.806 | 559.089 | 483.055 | 332.986 | 8.4874 | 714.353 | 1.2192 | 458.573 | 5.387 | 451.813 | 61.716 | 384.195 | 72.503 | 320.074
562.279 | 910.733 | 478.695 | 681.574 | 495.378 | 561.189 | 491.621 | 335.101 | 9.416 | 716.591 | 1.136 | 462.711 | 4.92 | 455.404 | 57.426 | 388.213 | 74.685 | 320.049
567.863 | 904.982 | 485.894 | 677.287 | 503.894 | 563.437 | 500.305 | 336.729 | 10.512 | 718.377 | 1.0612 | 466.897 | 4.5317 | 458.951 | 53.137 | 392.231 | 76.867 | 320.023
572.868 | 898.88 | 493.051 | 672.95 | 512.234 | 566.148 | 508.734 | 339.222 | 11.708 | 720.162 | 0.9863 | 471.083 | 4.1434 | 462.498 | 48.847 | 396.249 | 79.049 | 319.998
577.214 | 892.401 | 499.957 | 668.337 | 520.548 | 568.916 | 517.173 | 341.632 | 13.02 | 721.981 | 0.9114 | 475.269 | 3.8119 | 466.338 | 44.557 | 400.267 | 81.231 | 319.972
582.403 | 886.408 | 506.854 | 663.715 | 528.73 | 571.95 | 525.754 | 343.673 | 14.498 | 723.973 | 0.84386 | 479.556 | 3.5432 | 470.504 | 40.267 | 404.285 | 83.413 | 319.947
586.852 | 879.987 | 514.106 | 659.49 | 536.848 | 575.114 | 534.005 | 346.553 | 16.142 | 725.605 | 0.78893 | 484.02 | 3.2778 | 474.637 | 37.179 | 408.089 | 85.595 | 319.921
591.774 | 873.825 | 521.161 | 655.041 | 545.075 | 578.067 | 542.402 | 349.122 | 18.012 | 727.159 | 0.74386 | 488.615 | 3.0375 | 478.519 | 34.184 | 411.876 | 87.78 | 319.896
596.082 | 867.328 | 527.826 | 650.202 | 553.224 | 581.181 | 550.775 | 351.724 | 20.161 | 728.7 | 0.69897 | 493.212 | 2.7973 | 482.4 | 31.462 | 415.606 | 89.96 | 319.87
600.141 | 860.72 | 534.021 | 644.917 | 561.573 | 583.848 | 559.337 | 353.856 | 22.498 | 730.131 | 0.65408 | 497.81 | 2.5687 | 486.198 | 28.976 | 419.287 | 92.14 | 319.845
604.525 | 854.26 | 539.868 | 639.357 | 570.022 | 586.294 | 567.481 | 356.864 | 25.037 | 731.753 | 0.6231 | 502.777 | 2.351 | 489.579 | 26.489 | 422.968 | 94.32 | 319.819
607.734 | 847.336 | 546.449 | 634.444 | 578.486 | 588.701 | 575.672 | 359.753 | 27.806 | 733.579 | 0.59046 | 507.613 | 2.1394 | 492.663 | 24.443 | 426.676 | 96.51 | 319.794
612.249 | 840.954 | 551.904 | 628.603 | 586.421 | 592.008 | 584.058 | 362.251 | 31.259 | 734.96 | 0.55997 | 512.472 | 1.95 | 495.742 | 22.45 | 430.387 | 98.69 | 319.768
617.266 | 834.879 | 557.952 | 623.208 | 594 | 596.012 | 592.104 | 365.535 | 34.711 | 736.341 | 0.53884 | 517.645 | 1.7988 | 499.546 | 20.623 | 434.06 | 100.87 | 319.743
620.723 | 828.027 | 564.078 | 617.869 | 602.121 | 599.148 | 600.584 | 367.9 | 38.924 | 737.382 | 0.52393 | 522.971 | 1.6577 | 503.125 | 18.999 | 437.687 | 209.48 | 319.717
624.509 | 821.301 | 569.907 | 612.293 | 610.007 | 602.7 | 608.838 | 370.774 | 43.436 | 738.405 | 0.51475 | 528.403 | 1.5178 | 506.63 | 17.374 | 441.315 | 632.87 | 319.69
628.377 | 814.615 | 575.744 | 606.725 | 617.78 | 606.451 | 616.622 | 374.489 | 48.495 | 739.491 | 0.51406 | 533.903 | 1.4026 | 510.627 | 16.016 | 445.009 | 1056.3 | 319.664
632.542 | 808.051 | 580.841 | 600.69 | 625.521 | 610.249 | 624.556 | 377.974 | 54.374 | 740.222 | 0.5116 | 539.399 | 1.3049 | 514.892 | 14.809 | 448.741 | 1479.6 | 319.637
635.475 | 801.053 | 585.9 | 594.621 | 633.115 | 614.258 | 632.778 | 380.94 | 60.894 | 740.881 | 0.50928 | 544.896 | 1.2278 | 519.513 | 13.603 | 452.474 | 1903 | 319.611
639.898 | 794.639 | 591.489 | 588.872 | 640.718 | 618.256 | 640.758 | 384.335 | 68.162 | 741.448 | 0.51222 | 550.38 | 1.1496 | 523.999 | 12.396 | 456.206 | 2326.4 | 319.584
643.503 | 787.844 | 597.175 | 583.192 | 648.264 | 622.328 | 648.444 | 388.213 | 76.53 | 742.043 | 0.52057 | 555.825 | 1.0827 | 528.647 | 11.46 | 459.915 | 2749.8 | 319.558
647.076 | 781.027 | 602.171 | 577.069 | 655.703 | 626.537 | 656.204 | 391.98 | 85.466 | 742.687 | 0.53856 | 561.056 | 1.0332 | 533.656 | 10.549 | 463.622 | 3173.2 | 319.531
650.717 | 774.237 | 606.891 | 570.784 | 662.742 | 631.223 | 663.556 | 396.205 | 95.71 | 743.316 | 0.55676 | 566.314 | 0.9861 | 538.672 | 9.638 | 467.328 | 3596.6 | 319.505
654.152 | 767.372 | 610.999 | 564.2 | 669.987 | 635.67 | 670.446 | 401.03 | 107.14 | 743.996 | 0.58383 | 571.279 | 0.9621 | 544.039 | 8.862 | 470.884 | 4020 | 319.478
657.084 | 760.336 | 615.334 | 557.733 | 677.072 | 640.299 | 677.634 | 405.549 | 119.66 | 745.103 | 0.60368 | 576.518 | 0.9534 | 549.523 | 8.1141 | 474.408 | 4443.4 | 319.452
659.603 | 753.198 | 620.251 | 551.557 | 683.554 | 645.489 | 684.422 | 410.47 | 134.2 | 745.222 | 0.63213 | 581.486 | 0.9466 | 554.992 | 7.4255 | 477.875 | 4866.7 | 319.425
663.754 | 746.641 | 624.827 | 545.197 | 690.026 | 650.707 | 690.994 | 415.619 | 150.2 | 745.694 | 0.66258 | 586.451 | 0.9517 | 560.488 | 6.815 | 481.267 | 5290.1 | 319.399
666.997 | 739.704 | 629.226 | 538.743 | 696.841 | 655.62 | 697.794 | 420.545 | 167.56 | 746.992 | 0.69985 | 591.272 | 0.9645 | 565.908 | 6.2044 | 484.659 | 5713.5 | 319.372
670.561 | 732.884 | 633.919 | 532.443 |  |  |  |  | 187.96 | 747.043 | 0.7399 | 596.076 | 1.0094 | 570.951 | 5.6918 | 488.295 | 6136.9 | 319.346
673.087 | 725.734 | 638.54 | 526.104 |  |  |  |  | 211.05 | 747.224 | 0.79269 | 600.398 | 1.0421 | 576.214 | 5.2282 | 492.053 | 6560.3 | 319.319
676.675 | 718.93 | 643.041 | 519.702 |  |  |  |  | 235.97 | 747.092 | 0.85153 | 604.664 | 1.0759 | 581.488 | 4.7813 | 495.294 | 6983.7 | 319.293
680.023 | 712.029 | 647.524 | 513.291 |  |  |  |  | 264.41 | 747.697 | 0.905 | 609.321 | 1.1228 | 586.587 | 4.3513 | 498.551 | 7407.1 | 319.266
682.787 | 704.943 | 652.259 | 507.014 |  |  |  |  | 297.72 | 748.142 | 0.9686 | 613.73 | 1.1808 | 591.514 | 4.0156 | 502.407 | 7830.5 | 319.24
685.396 | 697.839 | 656.857 | 500.664 |  |  |  |  | 333.73 | 748.499 | 1.0376 | 618.121 | 1.2511 | 596.234 | 3.6883 | 505.976 | 8253.8 | 319.213
688.001 | 690.728 | 660.58 | 493.906 |  |  |  |  | 372.28 | 748.767 | 1.1163 | 622.352 | 1.3134 | 601.207 | 3.3667 | 509.352 | 8677 | 319.187
690.956 | 683.717 | 665.808 | 487.943 |  |  |  |  | 421.64 | 748.657 | 1.2135 | 626.079 | 1.4014 | 605.736 | 3.1002 | 513.066 | 9101 | 319.16
694.351 | 676.867 | 670.627 | 481.716 |  |  |  |  | 471 | 748.546 | 1.301 | 630.375 | 1.5035 | 610.065 | 2.851 | 516.885 | 9524 | 319.134
696.433 | 669.639 | 674.944 | 475.222 |  |  |  |  | 524.26 | 748.441 | 1.4067 | 634.409 | 1.6124 | 614.381 | 2.6437 | 520.964 | 9947 | 319.107
|  | 678.956 | 468.611 |  |  |  |  | 597.36 | 748.364 | 1.523 | 638.371 | 1.7309 | 618.695 | 2.4499 | 525.113 | 10371 | 319.081
|  | 683.298 | 462.18 |  |  |  |  | 670.46 | 748.286 | 1.6608 | 642.019 | 1.8591 | 623.02 | 2.2796 | 529.34 | 10794 | 319.054
|  | 688.277 | 456.04 |  |  |  |  | 743.56 | 748.208 | 1.8107 | 645.527 | 2.002 | 627.189 | 2.1335 | 533.813 | 11218 | 319.028
|  | 692.835 | 449.668 |  |  |  |  | 823.28 | 747.872 | 1.9862 | 648.885 | 2.1659 | 631.156 | 2.0073 | 538.486 | 11641 | 319.001
[10 empty] | 2.1652 | 652.32 | 2.3444 | 635.08 | 1.895 | 543.229 | 12064 | 318.975
[10 empty] | 2.3731 | 655.652 | 2.5217 | 639.314 | 1.7742 | 547.696 | 12488 | 318.948
[10 empty] | 2.6065 | 658.735 | 2.7545 | 642.899 | 1.6883 | 552.615 | 12911 | 318.922
[10 empty] | 2.8656 | 661.785 | 3.0064 | 646.36 | 1.6231 | 557.772 | 13335 | 318.895
[10 empty] | 3.1485 | 664.855 | 3.28 | 649.878 | 1.5839 | 563.071 | 13758 | 318.869
[10 empty] | 3.4786 | 667.493 | 3.5853 | 653.405 | 1.5697 | 568.554 | 14181 | 318.842
[10 empty] | 3.8362 | 670.334 | 3.9173 | 656.74 | 1.546 | 574.003 | 14605 | 318.816
[10 empty] | 4.2196 | 673.339 | 4.3182 | 659.593 | 1.5883 | 579.236 | 15028 | 318.789
[10 empty] | 4.6785 | 675.75 | 4.7511 | 662.718 | 1.6321 | 584.579 | 15451 | 318.763
[10 empty] | 5.1754 | 678.224 | 5.2277 | 665.562 | 1.6798 | 589.902 | 15875 | 318.736
[10 empty] | 5.7592 | 680.296 | 5.7646 | 668.437 | 1.7574 | 594.939 | 16298 | 318.71
[10 empty] | 6.408 | 682.384 | 6.4083 | 670.607 | 1.8511 | 599.837 | 16722 | 318.683
[10 empty] | 7.1221 | 684.442 | 7.1157 | 672.627 | 1.9718 | 604.418 | 17145 | 318.657
[10 empty] | 7.8982 | 686.471 | 7.8905 | 674.874 | 2.1263 | 608.522 | 17568 | 318.63
[10 empty] | 8.809 | 688.492 | 8.785 | 676.884 | 2.2982 | 612.531 | 17992 | 318.604
[10 empty] | 9.794 | 690.432 | 9.752 | 678.938 | 2.4681 | 616.799 | 18415 | 318.577
[10 empty] | 10.957 | 692.144 | 10.842 | 681.063 | 2.667 | 620.837 | 18839 | 318.551
[10 empty] | 12.131 | 693.846 | 12.071 | 682.841 | 2.8906 | 624.757 | 19262 | 318.524
[10 empty] | 13.662 | 695.227 | 13.401 | 685.028 | 3.1317 | 628.649 | 23525 | 318.492
[10 empty] | 15.193 | 696.609 | 15.006 | 686.43 | 3.3927 | 632.564 | 52331 | 318.42
[10 empty] | 16.996 | 698.092 | 16.74 | 687.868 | 3.6996 | 636.185 | 81137 | 318.349
[10 empty] | 18.999 | 699.65 | 18.64 | 689.355 | 4.047 | 639.588 | 109940 | 318.278
[10 empty] | 21.001 | 701.208 | 20.829 | 690.462 | 4.4255 | 642.92 | 138750 | 318.206
[10 empty] | 23.55 | 702.649 | 23.276 | 692.082 | 4.8646 | 646.147 | 167560 | 318.135
[10 empty] | 26.228 | 703.996 | 25.967 | 693.389 | 5.3329 | 649.352 | 196360 | 318.064
[10 empty] | 29.469 | 704.904 | 29.201 | 693.955 | 5.8589 | 652.529 | 225170 | 317.992
[10 empty] | 32.869 | 705.782 | 32.584 | 694.631 | 6.4561 | 655.366 | 253980 | 317.921
[10 empty] | 37.223 | 706.473 | 36.427 | 695.646 | 7.1408 | 657.785 | 282780 | 317.85
[10 empty] | 41.578 | 707.164 | 40.789 | 696.813 | 7.9472 | 660.076 | 311590 | 317.778
[10 empty] | 46.085 | 707.857 | 45.556 | 698.048 | 8.779 | 662.341 | 340390 | 317.707
[10 empty] | 52.197 | 708.569 | 50.782 | 699.34 | 9.774 | 664.743 | 369200 | 317.635
[10 empty] | 58.31 | 709.282 | 57.035 | 699.969 | 10.775 | 667.149 | 398010 | 317.564
[10 empty] | 64.69 | 709.948 | 63.996 | 700.437 | 12.029 | 669.3 | 426810 | 317.493
[10 empty] | 72.886 | 710.302 | 71.776 | 700.748 | 13.294 | 671.438 | 455620 | 317.421
[10 empty] | 81.082 | 710.656 | 80.137 | 700.866 | 14.843 | 673.21 | 484430 | 317.35
[10 empty] | 91.55 | 711.182 | 89.61 | 700.615 | 16.591 | 674.887 | 513230 | 317.279
[10 empty] | 102.06 | 711.711 |  |  | 18.497 | 676.487 | 542040 | 317.207
[10 empty] | 114.6 | 712.02 |  |  | 20.579 | 678.14 | 570850 | 317.136
[10 empty] | 127.96 | 712.241 |  |  | 22.893 | 679.861 | 599650 | 317.065
[10 empty] | 144.08 | 712.691 |  |  | 25.702 | 681.45 | 628460 | 316.993
[10 empty] | 160.85 | 713.196 |  |  | 28.613 | 683.012 | 657270 | 316.922
[10 empty] | 180.81 | 713.37 |  |  | 31.935 | 684.371 | 686070 | 316.85
[10 empty] | 202.45 | 713.37 |  |  | 35.815 | 685.453 | 714880 | 316.779
[10 empty] | 226.85 | 713.515 |  |  | 39.733 | 686.532 | 743680 | 316.708
[10 empty] | 255.19 | 713.867 |  |  | 44.855 | 687.516 | 772490 | 316.636
[10 empty] | 283.53 | 714.218 |  |  | 49.976 | 688.499 | 801300 | 316.565
[10 empty] | 320.96 | 714.3 |  |  | 55.892 | 689.376 | 830100 | 316.494
[10 empty] | 359.52 | 714.349 |  |  | 62.507 | 690.158 | 858910 | 316.422
[10 empty] | 398.89 | 714.392 |  |  | 69.98 | 691.146 | 887700 | 316.351
[10 empty] | 453 | 714.335 |  |  | 78.116 | 692.293 | 916500 | 316.28
[10 empty] | 507.12 | 714.278 |  |  | 87.73 | 693.159 | 945300 | 316.208
[10 empty] | 561.24 | 714.221 |  |  | 98.22 | 693.857 | 974100 | 316.137
[10 empty] | 640.09 | 714.348 |  |  | 109.49 | 694.43 | 100290 | 316.066
[10 empty] | 720.1 | 714.485 |  |  | 122.61 | 694.705
[10 empty] | 800.11 | 714.621 |  |  | 139.17 | 695.212
[14 empty] | 156.68 | 695.783
[14 empty] | 174.19 | 696.354
[14 empty] | 193.46 | 696.888
[14 empty] | 218.65 | 697.298
[14 empty] | 243.85 | 697.707
[14 empty] | 272.58 | 698.085
[14 empty] | 307.27 | 698.408
[14 empty] | 341.95 | 698.731
[14 empty] | 383.83 | 698.903
[14 empty] | 430.13 | 698.981
[14 empty] | 484.99 | 699.069
[14 empty] | 559.19 | 699.178
[14 empty] | 633.4 | 699.287
Propiedades mecanicas en funcion de temperaturas de revenido | [13 empty] | 707.61 | 699.395
x | Rm | x | Z | x | Rp 0.2 | x | A | [6 empty] | 781.82 | 699.504
306.737 | 1162.93 | 320.311 | 875.97 | 318.64 | 834.93 | 317.594 | 565.28 | [6 empty] | 856.02 | 699.613
313.768 | 1155.15 | 325.766 | 886.8 | 327.118 | 834.05 | 326.093 | 565.28
320.8 | 1147.37 | 331.221 | 897.64 | 335.596 | 833.18 | 334.592 | 565.28
328.098 | 1140.32 | 336.634 | 908.53 | 343.974 | 830.99 | 343.091 | 565.29
335.565 | 1133.72 | 342.073 | 919.39 | 352.339 | 828.62 | 351.59 | 565.29
342.831 | 1126.55 | 347.845 | 929.77 | 360.703 | 826.24 | 359.969 | 567.63
350.097 | 1119.37 | 353.617 | 940.15 | 369.057 | 823.78 | 368.334 | 570.22
357.476 | 1112.51 | 359.547 | 950.27 | 377.41 | 821.31 | 376.7 | 572.82
364.864 | 1105.68 | 365.756 | 959.94 | 385.593 | 817.7 | 385.078 | 575.29
372.233 | 1098.79 | 371.964 | 969.61 | 393.704 | 813.63 | 393.467 | 577.67
379.53 | 1091.7 | 378.268 | 979.09 | 401.714 | 809.07 | 401.855 | 580.04
386.827 | 1084.61 | 384.993 | 987.77 | 409.66 | 804.2 | 410.23 | 582.52
394.124 | 1077.52 | 391.718 | 996.44 | 417.769 | 800.13 | 418.397 | 586.51
401.402 | 1070.38 | 398.62 | 1004.72 | 425.918 | 796.26 | 426.565 | 590.51
408.68 | 1063.23 | 405.573 | 1012.89 | 433.994 | 792.04 | 434.742 | 594.45
415.958 | 1056.09 | 412.527 | 1021.05 | 441.88 | 786.92 | 442.947 | 598.23
423.302 | 1049.13 | 419.505 | 1029.15 | 449.767 | 781.8 | 451.151 | 602
430.686 | 1042.29 | 426.843 | 1036.34 | 457.093 | 774.83 | 459.356 | 605.78
438.07 | 1035.45 | 434.181 | 1043.52 | 464.365 | 767.67 | 467.536 | 609.69
445.428 | 1028.53 | 441.518 | 1050.7 | 471.69 | 760.65 | 475.581 | 614.33
452.563 | 1021.01 | 448.981 | 1057.52 | 479.014 | 753.64 | 483.625 | 618.97
459.698 | 1013.49 | 456.524 | 1064.09 | 486.31 | 746.54 | 491.67 | 623.61
466.833 | 1005.96 | 464.068 | 1070.66 | 493.586 | 739.4 | 499.715 | 628.25
473.969 | 998.44 | 471.611 | 1077.23 | 500.863 | 732.25 | 507.785 | 632.76
481.018 | 990.7 | 479.207 | 1083.63 | 508.14 | 725.1 | 515.87 | 637.21
488.05 | 982.92 | 486.806 | 1090.02 | 515.396 | 717.9 | 523.954 | 641.65
495.082 | 975.14 | 494.406 | 1096.41 | 522.571 | 710.48 | 532.039 | 646.09
502.114 | 967.36 | 502.034 | 1102.7 | 529.745 | 703.06 | 540.079 | 650.75
509.051 | 959.36 | 509.692 | 1108.89 | 536.785 | 695.31 | 548.05 | 655.73
515.778 | 950.88 | 517.351 | 1115.09 | 543.661 | 687.16 | 556.021 | 660.71
522.506 | 942.4 | 525.009 | 1121.28 | 550.537 | 679.01 | 563.74 | 666.66
529.233 | 933.92 | 532.667 | 1127.47 | 557.413 | 670.86 | 571.373 | 672.93
535.957 | 925.44 | 540.27 | 1133.85 | 564.348 | 662.86 | 579.005 | 679.21
542.68 | 916.95 | 547.835 | 1140.35 | 571.791 | 656.2 | 586.717 | 685.21
549.403 | 908.46 | 555.401 | 1146.85 | 579.168 | 649.34 | 594.495 | 690.98
556.125 | 899.97 | 562.966 | 1153.35 | 586.28 | 641.76 | 602.273 | 696.74
562.834 | 891.45 | 570.499 | 1159.95 | 593.391 | 634.18 | 610.015 | 702.63
569.427 | 882.69 | 578.008 | 1166.63 | 600.503 | 626.6 | 617.567 | 709.18
576.021 | 873.93 | 585.518 | 1173.3 | 607.615 | 619.01 | 625.118 | 715.72
582.615 | 865.17 | 593.027 | 1179.98 | 614.755 | 611.51 | 632.669 | 722.27
589.208 | 856.41 | 600.504 | 1186.76 | 622.099 | 604.55 | 640.266 | 728.67
595.713 | 847.47 | 607.974 | 1193.56 | 629.443 | 597.59 | 647.869 | 735.04
602.203 | 838.5 | 615.444 | 1200.35 | 636.855 | 590.83 | 655.472 | 741.42
608.693 | 829.54 | 622.918 | 1207.14 | 644.283 | 584.12 | 663.058 | 747.85
615.184 | 820.57 | 630.426 | 1213.82 | 651.711 | 577.4 | 670.532 | 754.64
621.674 | 811.6 | 637.934 | 1220.5 | 659.122 | 570.64 | 678.006 | 761.42
628.105 | 802.52 | 645.442 | 1227.18 | 666.44 | 563.61 | 685.48 | 768.21
634.505 | 793.38 | 652.907 | 1233.99 | 673.759 | 556.58 | 692.955 | 774.99
640.905 | 784.24 | 660.289 | 1241.05 | 681.199 | 549.91
647.305 | 775.09 | 667.672 | 1248.1 | 688.735 | 543.53
653.597 | 765.75 | 675.054 | 1255.16 | 696.271 | 537.15
659.827 | 756.3 | 682.436 | 1262.22
666.058 | 746.84 | 689.819 | 1269.27
672.195 | 737.22 | 697.201 | 1276.33
678.281 | 727.52
684.367 | 717.81
690.453 | 708.1
696.539 | 698.39

## 1060 IRAM
Propiedades mecanicas en funcion de temperaturas de revenido | [9 empty] | Diagrama TTT | [5 empty] | Bandas de Templabilidad
x | HB | x | Rm | x | Z | x | Rp 0.2 | x | A | x | A | x | A+F | x | A+F+C | x | Arriba | x | Abajo
212.407 | 1221.97 | 218.162 | 1121.75 | 216.494 | 1030.12 | 216.763 | 830.31 | 199.822 | 529.61 | 33.518 | 273.843 | 0.54068 | 577.449 | 4104.2 | 237.744 | 1.0122 | 64.1544 | 1.166 | 57.7016
220.229 | 1221.98 | 225.984 | 1121.8 | 224.196 | 1027.95 | 224.547 | 831.54 | 207.619 | 528.64 | 31.568 | 277.715 | 0.58572 | 580.982 | 3791.7 | 241.174 | 1.4351 | 64.0847 | 1.5681 | 57.5687
228.051 | 1221.99 | 233.806 | 1121.84 | 231.762 | 1024.72 | 232.366 | 831.92 | 215.43 | 528.18 | 29.617 | 281.586 | 0.63076 | 584.515 | 3493.6 | 244.602 | 1.8443 | 63.9742 | 1.9693 | 57.4337
235.873 | 1222 | 241.628 | 1122 | 239.567 | 1024.2 | 240.187 | 831.86 | 223.251 | 528.15 | 27.666 | 285.458 | 0.6758 | 588.048 | 3237.5 | 248.018 | 2.2452 | 63.8384 | 2.3148 | 57.2169
243.695 | 1222.01 | 249.449 | 1122.2 | 247.373 | 1023.51 | 248.006 | 832 | 231.067 | 527.69 | 25.796 | 289.342 | 0.72992 | 591.232 | 3011.6 | 251.339 | 2.635 | 63.6808 | 2.6364 | 56.9686
251.517 | 1222.03 | 257.27 | 1122.3 | 255.165 | 1022.44 | 255.825 | 831.74 | 238.882 | 527.22 | 24.338 | 293.288 | 0.79417 | 594.372 | 2785.6 | 254.66 | 3.0096 | 63.4992 | 2.9553 | 56.7177
259.335 | 1221.87 | 265.09 | 1122.05 | 262.95 | 1021.25 | 263.647 | 831.79 | 246.698 | 526.85 | 22.88 | 297.235 | 0.86031 | 597.637 | 2561 | 257.986 | 3.3617 | 63.2845 | 3.2626 | 56.4561
267.146 | 1221.22 | 272.91 | 1121.81 | 270.735 | 1020.06 | 271.469 | 831.85 | 254.519 | 527.13 | 21.422 | 301.181 | 0.92645 | 600.903 | 2386.6 | 261.424 | 3.7021 | 63.056 | 3.5434 | 56.1754
274.956 | 1220.57 | 280.729 | 1121.56 | 278.538 | 1019.37 | 279.291 | 831.87 | 262.34 | 527.42 | 19.964 | 305.127 | 1.0152 | 603.903 | 2251.3 | 264.83 | 4.0423 | 62.8274 | 3.7786 | 55.8622
282.766 | 1219.92 | 288.551 | 1121.55 | 286.358 | 1019.12 | 287.113 | 831.86 | 270.136 | 528.4 | 18.81 | 309.004 | 1.1093 | 606.841 | 2116 | 268.235 | 4.4075 | 62.6299 | 4.0439 | 55.5684
290.576 | 1219.27 | 296.373 | 1121.6 | 294.173 | 1018.63 | 294.933 | 831.67 | 277.918 | 529.8 | 17.672 | 312.876 | 1.2033 | 609.78 | 1980.7 | 271.641 | 4.7451 | 62.4019 | 4.302 | 55.2707
298.371 | 1218.37 | 304.195 | 1121.66 | 301.988 | 1018.15 | 302.751 | 831.35 | 285.687 | 531.37 | 16.534 | 316.749 | 1.2974 | 612.718 | 1845.4 | 275.046 | 5.0525 | 62.1403 | 4.5142 | 54.9451
306.124 | 1216.71 | 312.017 | 1121.71 | 309.803 | 1018.25 | 310.567 | 830.96 | 293.448 | 533.07 | 15.396 | 320.621 | 1.4125 | 615.372 | 1710.1 | 278.452 | 5.357 | 61.8762 | 4.7263 | 54.6195
313.876 | 1215.05 | 319.836 | 1121.56 | 317.62 | 1018.81 | 318.337 | 829.53 | 301.208 | 534.77 | 14.416 | 324.426 | 1.5424 | 618.489 | 1574.9 | 281.857 | 5.6611 | 61.6117 | 4.9151 | 54.2834
321.628 | 1213.38 | 327.65 | 1121.03 | 325.435 | 1019.44 | 326.099 | 828 | 309.01 | 535.75 | 13.55 | 328.181 | 1.6724 | 621.607 | 1439.6 | 285.263 | 5.9569 | 61.3403 | 5.0963 | 53.9439
329.38 | 1211.72 | 335.459 | 1120.37 | 333.246 | 1020.21 | 333.837 | 826.19 | 316.815 | 536.67 | 12.685 | 331.936 | 1.8024 | 624.724 | 1304.3 | 288.668 | 6.2408 | 61.0601 | 5.2607 | 53.598
337.129 | 1210.01 | 343.254 | 1119.38 | 341.056 | 1020.97 | 341.509 | 823.78 | 324.572 | 538.41 | 11.82 | 335.692 | 1.9878 | 626.693 | 1209.5 | 292.149 | 6.4876 | 60.7536 | 5.4193 | 53.2499
344.874 | 1208.28 | 350.899 | 1116.77 | 348.866 | 1021.79 | 349.081 | 820.58 | 332.325 | 540.21 | 10.955 | 339.447 | 2.1841 | 629.226 | 1141.2 | 295.68 | 6.7333 | 60.4465 | 5.5744 | 52.9008
352.575 | 1206.07 | 358.521 | 1113.92 | 356.652 | 1022.94 | 356.566 | 816.88 | 340.073 | 542.06 | 10.177 | 343.1 | 2.3803 | 631.758 | 1073 | 299.211 | 6.9738 | 60.1363 | 5.7004 | 52.5427
360.276 | 1203.86 | 366.128 | 1110.96 | 364.368 | 1025.15 | 364.121 | 813.62 | 347.804 | 544.11 | 9.4936 | 346.645 | 2.5926 | 634.433 | 1004.7 | 302.741 | 7.2142 | 59.826 | 5.8264 | 52.1846
367.932 | 1201.27 | 373.724 | 1107.93 | 372.084 | 1027.36 | 371.759 | 810.88 | 355.531 | 546.21 | 8.8097 | 350.191 | 2.82 | 637.242 | 936.49 | 306.272 | 7.3967 | 59.488 | 5.9511 | 51.8261
375.566 | 1198.51 | 381.329 | 1104.95 | 379.797 | 1029.6 | 379.329 | 807.72 | 363.224 | 548.63 | 8.1385 | 353.718 | 3.1256 | 639.443 | 868.26 | 309.803 | 7.5717 | 59.1461 | 6.0506 | 51.4617
383.2 | 1195.75 | 388.88 | 1101.65 | 387.509 | 1031.85 | 386.792 | 803.9 | 370.917 | 551.06 | 7.5771 | 357.087 | 3.4323 | 641.636 | 800.02 | 313.334 | 7.7678 | 58.8129 | 6.1501 | 51.0972
390.763 | 1192.5 | 396.373 | 1097.98 | 395.212 | 1034.17 | 394.254 | 800.06 | 378.518 | 554.12 | 7.0157 | 360.456 | 3.7389 | 643.83 | 731.78 | 316.864 | 7.9604 | 58.4784 | 6.2432 | 50.7314
398.317 | 1189.19 | 403.835 | 1094.15 | 402.866 | 1036.92 | 401.613 | 795.72 | 386.024 | 557.85 | 6.4543 | 363.825 | 4.1348 | 645.913 | 663.54 | 320.395 | 8.1043 | 58.1255 | 6.3332 | 50.3651
405.884 | 1185.97 | 411.252 | 1090.1 | 410.52 | 1039.68 | 408.964 | 791.34 | 393.635 | 560.89 | 6.0001 | 367.078 | 4.5452 | 647.979 | 623.83 | 323.915 | 8.2482 | 57.7726 | 6.4233 | 49.9987
413.416 | 1182.55 | 418.604 | 1085.72 | 418.165 | 1042.49 | 416.275 | 786.79 | 401.294 | 563.6 | 5.5473 | 370.329 | 4.9633 | 650.06 | 585.25 | 327.434 | 8.3893 | 57.4188 | 6.4808 | 49.6278
420.836 | 1178.5 | 425.936 | 1081.26 | 425.797 | 1045.42 | 423.58 | 782.21 | 408.818 | 567.15 | 5.0946 | 373.58 | 5.4861 | 652.339 | 546.68 | 330.953 | 8.5295 | 57.0648 | 6.5255 | 49.255
428.255 | 1174.45 | 433.25 | 1076.71 | 433.429 | 1048.34 | 430.721 | 776.96 | 416.246 | 571.3 | 4.7115 | 376.615 | 6.009 | 654.617 | 508.1 | 334.472 | 8.6613 | 56.7083 | 6.5696 | 48.8822
435.645 | 1170.25 | 440.554 | 1072.12 | 441.06 | 1051.27 | 437.862 | 771.72 | 423.788 | 574.77 | 4.3383 | 379.619 | 6.5758 | 656.779 | 469.53 | 337.991 | 8.7894 | 56.3508 | 6.6098 | 48.509
443.032 | 1166.04 | 447.758 | 1067.13 | 448.607 | 1054.76 | 444.999 | 766.46 | 431.409 | 577.77 | 3.9651 | 382.624 | 7.3239 | 658.457 | 430.95 | 341.51 | 8.9008 | 55.9892 | 6.6499 | 48.1358
450.232 | 1161.04 | 454.987 | 1062.23 | 456.143 | 1058.31 | 452.135 | 761.2 | 438.941 | 581.26 | 3.6763 | 385.734 | 8.0721 | 660.136 | 396.98 | 345.034 | 8.997 | 55.6241 | 6.687 | 47.7624
457.395 | 1155.88 | 462.319 | 1057.77 | 463.67 | 1061.92 | 459.291 | 756.01 | 446.248 | 585.97 | 3.3899 | 388.847 | 8.8203 | 661.814 | 376.28 | 348.572 | 9.0815 | 55.2569 | 6.7205 | 47.3887
464.599 | 1150.88 | 469.207 | 1051.79 | 471.191 | 1065.57 | 466.46 | 750.88 | 453.488 | 590.96 | 3.1035 | 391.961 | 9.832 | 663.52 | 355.59 | 352.11 | 9.1553 | 54.8877 | 6.754 | 47.015
471.846 | 1146.05 | 475.963 | 1045.36 | 478.61 | 1069.72 | 473.351 | 744.81 | 460.768 | 595.76 | 2.8945 | 395.434 | 10.905 | 665.233 | 334.89 | 355.649 | 9.2291 | 54.5186 | 6.7874 | 46.6413
479.031 | 1140.98 | 483.244 | 1040.67 | 485.94 | 1074.33 | 480.167 | 738.49 | 468.258 | 599.58 | 2.6873 | 398.916 | 11.978 | 666.946 | 314.19 | 359.187 | 9.3049 | 54.1497 | 6.8209 | 46.2676
486.156 | 1135.68 | 490.374 | 1035.41 | 493.271 | 1078.94 | 487.047 | 732.36 | 475.725 | 603.52 | 2.4801 | 402.398 | 13.051 | 668.659 | 293.49 | 362.725 | 9.3887 | 53.7822 | 6.8529 | 45.8938
493.201 | 1130.09 | 497.365 | 1029.64 | 500.558 | 1083.74 | 493.944 | 726.29 | 483.149 | 607.68 | 2.3153 | 405.956 | 14.526 | 670.148 | 272.79 | 366.263 | 9.469 | 53.4142 | 6.8826 | 45.5198
500.229 | 1124.44 | 504.24 | 1023.5 | 507.841 | 1088.55 | 500.838 | 720.21 | 490.547 | 611.98 | 2.1536 | 409.519 | 16.091 | 671.586 | 252.1 | 369.802 | 9.5308 | 53.0433 | 6.9124 | 45.1459
507.077 | 1118.25 | 511.095 | 1017.3 | 515.124 | 1093.37 | 507.443 | 713.3 | 497.923 | 616.38 | 1.9919 | 413.082 | 17.656 | 673.025 | 231.4 | 373.34 | 9.5926 | 52.6725 | 6.9422 | 44.7719
513.759 | 1111.54 | 517.99 | 1011.22 | 522.226 | 1098.86 | 514.047 | 706.39 | 505.199 | 621.21 | 1.862 | 416.803 | 19.584 | 674.469 | 210.7 | 376.878 | 9.6542 | 52.3016 | 6.9404 | 44.3971
520.441 | 1104.84 | 524.931 | 1005.29 | 529.225 | 1104.73 | 520.634 | 699.43 | 512.424 | 626.26 | 1.7357 | 420.54 | 21.841 | 675.917 | 190 | 380.416 | 9.7156 | 51.9307 | 6.9346 | 44.0222
527.237 | 1098.47 | 531.611 | 998.63 | 536.224 | 1110.6 | 527.175 | 692.36 | 519.701 | 631.1 | 1.6231 | 424.322 | 24.099 | 677.366 | 178.33 | 383.987 | 9.777 | 51.5598 | 6.9289 | 43.6472
534.045 | 1092.12 | 538.087 | 991.39 | 543.223 | 1116.48 | 533.608 | 685.04 | 527.016 | 635.77 | 1.5198 | 428.133 | 26.357 | 678.815 | 168.17 | 387.564 | 9.8341 | 51.1883 | 6.9231 | 43.2723
540.792 | 1085.61 | 544.531 | 984.07 | 550.18 | 1122.49 | 539.563 | 676.66 | 534.277 | 640.66 | 1.4166 | 431.945 | 29.35 | 680.103 | 158.01 | 391.14 | 9.8887 | 50.8166 | 6.9245 | 42.8974
547.518 | 1079.03 | 550.922 | 976.63 | 557.078 | 1128.69 | 545.58 | 668.42 | 541.312 | 646.41 | 1.3249 | 435.71 | 33.071 | 681.231 | 147.85 | 394.717 | 9.9432 | 50.4449 | 6.9299 | 42.5225
554.148 | 1072.18 | 557.313 | 969.19 | 563.975 | 1134.89 | 551.984 | 661 | 548.354 | 652.14 | 1.2373 | 439.46 | 36.792 | 682.36 | 137.69 | 398.293 | 9.9909 | 50.0724 | 6.9354 | 42.1476
560.656 | 1065.04 | 563.556 | 961.41 | 570.875 | 1141.08 | 558.175 | 653.14 | 555.459 | 657.65 | 1.1512 | 443.206 | 40.513 | 683.488 | 127.53 | 401.87 | 10.0355 | 49.6996 | 6.9414 | 41.7727
566.988 | 1057.46 | 569.795 | 953.62 | 577.776 | 1147.27 | 564.105 | 644.71 | 562.492 | 663.4 | 1.0765 | 446.927 | 44.234 | 684.616 | 117.37 | 405.446 | 10.0882 | 49.3277 | 6.9523 | 41.3979
573.325 | 1049.89 | 575.981 | 945.71 | 584.568 | 1153.78 | 570.148 | 636.51 | 569.448 | 669.42 | 1.0018 | 450.648 | 48.146 | 685.747 | 107.21 | 409.023 | 10.147 | 48.9565 | 6.9631 | 41.0231
579.808 | 1042.67 | 582.153 | 937.78 | 591.264 | 1160.57 | 576.242 | 628.4 | 576.509 | 675.08 | 0.9404 | 454.523 | 54.187 | 686.896 | 98.67 | 412.637 | 10.1958 | 48.5843 | 6.974 | 40.6483
586.292 | 1035.46 | 588.247 | 929.69 | 597.959 | 1167.36 | 582.165 | 619.96 | 583.59 | 680.67 | 0.88109 | 458.424 | 60.227 | 688.046 | 92.907 | 416.317 | 10.229 | 48.2105 | 6.9804 | 40.2735
592.573 | 1027.79 | 594.066 | 921.05 | 604.635 | 1174.2 | 588.051 | 611.45 | 590.631 | 686.4 | 0.82406 | 462.34 | 66.268 | 689.196 | 87.139 | 419.997 | 10.2622 | 47.8368 | 6.9797 | 39.8985
598.515 | 1019.39 | 599.886 | 912.41 | 611.298 | 1181.07 | 593.911 | 602.89 | 597.67 | 692.14 | 0.77511 | 466.312 | 72.309 | 690.346 | 81.371 | 423.677 | 10.2787 | 47.4625 | 6.979 | 39.5236
604.457 | 1010.98 | 605.595 | 903.57 | 617.96 | 1187.95 | 599.687 | 594.17 | 604.751 | 697.73 | 0.72616 | 470.284 | 80.522 | 691.329 | 75.603 | 427.357 | 10.2804 | 47.0875 | 6.9598 | 39.1493
610.228 | 1002.26 | 611.301 | 894.72 | 624.727 | 1194.54 | 605.479 | 585.48 | 611.961 | 702.84 | 0.68368 | 474.272 | 89.153 | 692.279 | 69.835 | 431.037 | 10.2821 | 46.7126 | 6.923 | 38.7756
615.939 | 993.42 | 617.015 | 885.89 | 631.57 | 1200.9 | 611.338 | 576.91 | 619.016 | 708.49 | 0.64255 | 478.263 | 98.29 | 693.222 | 64.55 | 434.721 | 10.2839 | 46.3376 | 6.8914 | 38.4017
621.649 | 984.58 | 622.728 | 877.06 | 638.349 | 1207.46 | 616.919 | 567.87 | 625.896 | 714.74 | 0.60141 | 482.255 | 110.16 | 694.118 | 61.012 | 438.42 | 10.2863 | 45.9627 | 6.8954 | 38.0268
627.256 | 975.57 | 628.322 | 868.02 | 645.112 | 1214.06 | 622.301 | 558.47 | 632.721 | 721.15 | 0.56676 | 486.322 | 122.02 | 695.014 | 57.474 | 442.119 | 10.3013 | 45.588 | 6.8994 | 37.6519
632.61 | 966.13 | 633.713 | 858.65 | 651.753 | 1220.99 | 627.744 | 549.18 | 639.376 | 728.05 | 0.53926 | 490.574 | 133.88 | 695.91 | 53.935 | 445.818 | 10.3163 | 45.2134 | 6.9035 | 37.2769
637.967 | 956.7 | 639.105 | 849.27 |  |  | 633.085 | 539.73 | 646.113 | 734.71 | 0.53911 | 495.553 | 149.22 | 696.674 | 50.397 | 449.518 | 10.3207 | 44.8387 | 6.9076 | 36.902
643.332 | 947.28 | 644.926 | 840.63 |  |  | 638.3 | 530.08 | 653.149 | 740.45 | 0.53897 | 500.532 | 165.95 | 697.385 | 46.859 | 453.217 | 10.3009 | 44.4641 | 6.9211 | 36.5274
[6 empty] | 643.492 | 520.4 | 660.186 | 746.2 | 0.53882 | 505.51 | 182.68 | 698.095 | 43.32 | 456.916 | 10.2812 | 44.0895 | 6.9414 | 36.1529
[6 empty] | 648.609 | 510.61 |  |  | 0.53868 | 510.489 | 203.59 | 698.918 | 39.782 | 460.615 | 10.2693 | 43.7147 | 6.9617 | 35.7784
[6 empty] | 653.726 | 500.81 |  |  | 0.53854 | 515.467 | 227.55 | 699.822 | 36.939 | 464.4 | 10.2659 | 43.3397 | 7.01 | 35.4068
[10 empty] | 0.53839 | 520.446 | 251.5 | 700.727 | 34.728 | 468.262 | 10.2626 | 42.9648 | 7.0864 | 35.0381
[10 empty] | 0.53825 | 525.425 | 275.46 | 701.631 | 32.517 | 472.125 | 10.2592 | 42.5898 | 7.1756 | 34.6721
[10 empty] | 0.53811 | 530.403 | 306.61 | 702.423 | 30.307 | 475.987 | 10.2462 | 42.2151 | 7.3008 | 34.3137
[10 empty] | 0.53796 | 535.382 | 341.6 | 703.155 | 28.325 | 479.756 | 10.2216 | 41.8407 | 7.4769 | 33.9781
[10 empty] | 0.53782 | 540.36 | 376.59 | 703.887 | 26.578 | 483.429 | 10.1971 | 41.4663 | 7.7356 | 33.6792
[10 empty] | 0.53768 | 545.339 | 415.83 | 704.542 | 24.831 | 487.102 | 10.1893 | 41.0918 | 7.9963 | 33.3816
[10 empty] | 0.53753 | 550.318 | 465.44 | 705.009 | 23.083 | 490.776 | 10.2066 | 40.7172 | 8.2641 | 33.0889
[10 empty] | 0.53739 | 555.296 | 515.05 | 705.475 | 21.336 | 494.449 | 10.2238 | 40.3426 | 8.5467 | 32.8098
[10 empty] | 0.53725 | 560.275 | 565.01 | 705.948 | 19.92 | 498.153 | 10.2943 | 39.9755 | 8.898 | 32.5941
[10 empty] | 0.5371 | 565.253 | 627.46 | 706.606 | 18.677 | 501.874 | 10.4096 | 39.6146 | 9.2494 | 32.3785
[10 empty] | 0.53696 | 570.232 | 700.15 | 707.123 | 17.434 | 505.595 | 10.5248 | 39.2537 | 9.6149 | 32.1842
[10 empty] | 0.53682 | 575.211 | 772.84 | 707.64 | 16.191 | 509.316 | 10.6935 | 38.9105 | 10.0099 | 32.037
[10 empty] | 0.53667 | 580.189 | 860.37 | 708.107 | 15.05 | 513.058 | 10.8969 | 38.5817 | 10.4157 | 31.9127
[10 empty] | 0.53653 | 585.168 | 952.48 | 708.56 | 14.196 | 516.859 | 11.1407 | 38.2734 | 10.8171 | 31.7785
[10 empty] | 0.53639 | 590.147 | 1066.5 | 708.996 | 13.342 | 520.66 | 11.3878 | 37.9673 | 11.215 | 31.6366
[10 empty] | 0.53624 | 595.125 | 1196.2 | 709.421 | 12.488 | 524.461 | 11.66 | 37.6777 | 11.6154 | 31.4997
[10 empty] | 0.56389 | 599.128 | 1326 | 709.845 | 11.635 | 528.261 | 11.9665 | 37.4203 | 12.0166 | 31.3648
[10 empty] | 0.6091 | 602.515 | 1455.7 | 710.27 | 10.781 | 532.062 | 12.3193 | 37.2065 | 12.4222 | 31.2408
[10 empty] | 0.65446 | 605.9 | 1596.2 | 710.802 | 10.057 | 535.929 | 12.6902 | 37.0231 | 12.8333 | 31.1304
[10 empty] | 0.70726 | 609.229 | 1776.1 | 711.405 | 9.5043 | 539.883 | 13.0953 | 36.8973 | 13.2444 | 31.02
[10 empty] | 0.76964 | 612.463 | 1969.2 | 711.834 | 8.9517 | 543.837 | 13.5007 | 36.7722 | 13.6559 | 30.9107
[10 empty] | 0.8331 | 615.686 | 2184.9 | 712.123 | 8.3991 | 547.791 | 13.9081 | 36.6519 | 14.0675 | 30.8019
[10 empty] | 0.89649 | 618.927 | 2417.6 | 712.305 | 7.8465 | 551.745 | 14.3168 | 36.535 | 14.4792 | 30.6931
[10 empty] | 0.9632 | 622.591 | 2686.9 | 712.295 | 7.2939 | 555.699 | 14.7275 | 36.4236 | 14.8886 | 30.5783
[10 empty] | 1.0533 | 625.535 | 2998.8 | 712.463 | 6.9996 | 560.263 | 15.1419 | 36.3254 | 15.2964 | 30.4593
[10 empty] | 1.1435 | 628.479 | 3327 | 712.704 | 6.7321 | 564.891 | 15.5662 | 36.2627 | 15.7064 | 30.346
[10 empty] | 1.2382 | 631.335 | 3668.9 | 712.991 | 6.5206 | 569.622 | 15.9905 | 36.2 | 16.1195 | 30.2414
[10 empty] | 1.3537 | 634.186 | 4103.9 | 713.099 | 6.4079 | 574.533 | 16.4176 | 36.1547 | 16.5326 | 30.1368
[10 empty] | 1.4716 | 637.339 | 4559.5 | 713.084 | 6.381 | 579.463 | 16.8459 | 36.1169 | 16.9457 | 30.0322
[10 empty] | 1.5894 | 640.493 | 5015.2 | 713.07 | 6.4484 | 584.415 | 17.2751 | 36.0955 | 17.3588 | 29.9277
[10 empty] | 1.7263 | 643.291 |  |  | 6.5515 | 589.317 | 17.7058 | 36.1009 | 17.7719 | 29.8231
[10 empty] | 1.8928 | 645.899 |  |  | 6.7412 | 594.1 | 18.1364 | 36.1062 | 18.1837 | 29.715
[10 empty] | 2.0699 | 648.75 |  |  | 6.9757 | 598.8 | 18.5671 | 36.1108 | 18.589 | 29.5895
[10 empty] | 2.247 | 651.602 |  |  | 7.3787 | 602.97 | 18.9975 | 36.1001 | 18.9942 | 29.4639
[10 empty] | 2.4395 | 654.382 |  |  | 7.8588 | 606.895 | 19.428 | 36.0895 | 19.3994 | 29.3383
[10 empty] | 2.6609 | 657.029 |  |  | 8.4439 | 610.519 | 19.8576 | 36.1007 | 19.8041 | 29.2113
[10 empty] | 2.9113 | 659.738 |  |  | 9.1074 | 613.921 | 20.2864 | 36.1371 | 20.2069 | 29.0801
[10 empty] | 3.1844 | 662.265 |  |  | 9.963 | 616.792 | 20.7152 | 36.1735 | 20.6097 | 28.9488
[10 empty] | 3.5093 | 664.373 |  |  | 10.819 | 619.662 | 21.1442 | 36.2053 | 21.0149 | 28.8232
[10 empty] | 3.8359 | 666.483 |  |  | 11.831 | 622.172 | 21.5749 | 36.2019 | 21.4209 | 28.6994
[10 empty] | 4.2338 | 668.641 |  |  | 12.999 | 624.326 | 22.0055 | 36.1986 | 21.8268 | 28.5756
[10 empty] | 4.6317 | 670.799 |  |  | 14.274 | 626.481 | 22.4362 | 36.1952 | 22.2334 | 28.4533
[10 empty] | 5.089 | 673.159 |  |  | 15.71 | 628.64 | 22.8668 | 36.1923 | 22.64 | 28.331
[10 empty] | 5.564 | 675.519 |  |  | 17.183 | 630.794 | 23.2974 | 36.1897 | 23.0466 | 28.2088
[10 empty] | 6.166 | 677.547 |  |  | 19.024 | 632.895 | 23.7274 | 36.1823 | 23.4438 | 28.0656
[10 empty] | 6.7681 | 679.576 |  |  | 20.865 | 634.996 | 24.145 | 36.0922 | 23.8394 | 27.9187
[10 empty] | 7.426 | 681.572 |  |  | 22.856 | 637.096 | 24.5678 | 36.0321 | 24.2384 | 27.7791
[10 empty] | 8.2377 | 683.483 |  |  | 25.244 | 639.191 | 24.998 | 36.0159 | 24.6401 | 27.6451
[10 empty] | 9.0495 | 685.393 |  |  | 27.631 | 641.286 | 25.4268 | 35.9894 | 25.0417 | 27.5112
[10 empty] | 9.888 | 687.289 |  |  | 30.333 | 643.472 | 25.8502 | 35.9223 | 25.4433 | 27.3772
[10 empty] | 11.028 | 689.026 |  |  | 33.246 | 645.717 | 26.274 | 35.8574 | 25.8379 | 27.2283
[10 empty] | 12.169 | 690.764 |  |  | 36.519 | 648.144 | 26.699 | 35.7981 | 26.232 | 27.0785
[10 empty] | 13.309 | 692.501 |  |  | 39.983 | 650.666 | 27.124 | 35.7388 | 26.6262 | 26.9287
[10 empty] | 14.723 | 694.176 |  |  | 43.497 | 653.19 | 27.5464 | 35.6679 | 27.0253 | 26.7899
[10 empty] | 16.332 | 695.807 |  |  | 47.847 | 655.739 | 27.9667 | 35.5874 | 27.4318 | 26.6675
[10 empty] | 17.941 | 697.438 |  |  | 52.197 | 658.288 | 28.3875 | 35.5092 | 27.8383 | 26.5451
[10 empty] | 19.678 | 699.06 |  |  | 57.217 | 660.771 | 28.8089 | 35.433 | 28.2437 | 26.42
[10 empty] | 21.865 | 700.652 |  |  | 62.947 | 663.185 | 29.2286 | 35.3506 | 28.6471 | 26.2899
[10 empty] | 24.051 | 702.244 |  |  | 68.678 | 665.598 | 29.6482 | 35.2674 | 29.0504 | 26.1598
[10 empty] | 26.467 | 703.908 |  |  | 75.27 | 667.864 | 30.0674 | 35.1829 | 29.4537 | 26.0297
[10 empty] | 29.239 | 705.685 |  |  | 83.252 | 669.892 | 30.4866 | 35.0983 | 29.8561 | 25.8977
[10 empty] | 32.077 | 707.427 |  |  | 91.235 | 671.92 | 30.9057 | 35.0136 | 30.244 | 25.7361
[10 empty] | 35.753 | 708.732 |  |  | 100.1 | 673.836 | 31.3247 | 34.9283 | 30.6319 | 25.5746
[10 empty] | 39.429 | 710.037 |  |  | 110.93 | 675.505 | 31.7436 | 34.8427 | 31.0199 | 25.413
[10 empty] | 43.654 | 711.358 |  |  | 121.75 | 677.173 | 32.1625 | 34.757 | 31.4131 | 25.2618
[10 empty] | 48.783 | 712.705 |  |  | 134.8 | 678.679 |  |  | 31.8109 | 25.1196
[10 empty] | 53.912 | 714.052 |  |  | 148.81 | 680.114 |  |  | 32.2088 | 24.9773
[10 empty] | 59.042 | 715.399 |  |  | 164.98 | 681.386
[10 empty] | 65.23 | 716.688 |  |  | 184.07 | 682.437
[10 empty] | 72.67 | 717.909 |  |  | 203.16 | 683.488
[10 empty] | 80.109 | 719.13 |  |  | 222.6 | 684.538
[10 empty] | 87.818 | 720.362 |  |  | 250.21 | 685.555
[10 empty] | 97.97 | 721.689 |  |  | 277.82 | 686.573
[10 empty] | 108.12 | 723.016 |  |  | 305.44 | 687.59
[10 empty] | 118.84 | 724.308 |  |  | 336.54 | 688.516
[10 empty] | 132.73 | 725.409 |  |  | 378.58 | 689.152
[10 empty] | 146.62 | 726.509 |  |  | 420.63 | 689.788
[10 empty] | 161.34 | 727.611 |  |  | 462.67 | 690.424
[10 empty] | 181.26 | 728.724 |  |  | 508.03 | 691.019
[10 empty] | 201.18 | 729.836 |  |  | 573.23 | 691.375
[10 empty] | 221.1 | 730.948 |  |  | 638.42 | 691.731
[10 empty] | 242.05 | 732.051 |  |  | 703.61 | 692.087
[10 empty] | 271.69 | 733.075 |  |  | 768.8 | 692.443
[10 empty] | 301.33 | 734.098 |  |  | 859.33 | 692.781
[10 empty] | 330.97 | 735.122 |  |  | 952.33 | 693.117
[10 empty] | 366.02 | 736.107 |  |  | 1053.7 | 693.432
[10 empty] | 409.44 | 737.033 |  |  | 1183.4 | 693.677
[10 empty] | 452.86 | 737.958 |  |  | 1313 | 693.922
[10 empty] | 496.28 | 738.884 |  |  | 1442.7 | 694.167
[10 empty] | 556.26 | 739.605 |  |  | 1604.8 | 694.317
[10 empty] | 622.82 | 740.244 |  |  | 1788.4 | 694.405
[10 empty] | 689.38 | 740.883 |  |  | 1972 | 694.493
[10 empty] | 755.94 | 741.522 |  |  | 2198.2 | 694.64
[10 empty] | 831.26 | 742.289 |  |  | 2460 | 694.836
[10 empty] | 924.17 | 743.312 |  |  | 2721.8 | 695.033
[10 empty] | 1017.1 | 744.336 |  |  | 2983.6 | 695.229
[10 empty] | 1141.3 | 744.964 |  |  | 3362.7 | 695.251
[10 empty] | 1270.7 | 745.526 |  |  | 3766.9 | 695.237
[10 empty] | 1400.1 | 746.089 |  |  | 4171.2 | 695.222
[10 empty] | 1544.1 | 746.675
[10 empty] | 1729.4 | 747.328
[10 empty] | 1914.8 | 747.981
[10 empty] | 2100.1 | 748.634
[10 empty] | 2348.7 | 749.337
[10 empty] | 2607.8 | 750.049
[10 empty] | 2866.8 | 750.761
[10 empty] | 3194.6 | 751.156
[10 empty] | 3547.9 | 751.434

## 1070 IRAM
Propiedades mecanicas en funcion de temperaturas de revenido | [9 empty] | Diagrama TTT
x | HB | x | Rm | x | Z | x | Rp 0.2 | x | A | x | A | x | AmasF | x | AmasFmasC
235.592 | 1251.22 | 239.306 | 1201.97 | 249.431 | 971.69 | 248.035 | 940.44 | 248.881 | 581.89 | 10.3294 | 263.14 | 0.47552 | 613.278 | 9719.1 | 217.36
242.558 | 1253.6 | 246.424 | 1202.02 | 256.029 | 967.24 | 255.152 | 940.56 | 256.052 | 583.12 | 11.368 | 263.148 | 0.51129 | 616.348 | 9134.9 | 220.71
249.525 | 1255.97 | 253.542 | 1202.08 | 262.917 | 964.53 | 262.27 | 940.68 | 262.922 | 584.31 | 12.547 | 263.244 | 0.55036 | 619.276 | 8550.7 | 224.059
256.504 | 1258.22 | 260.66 | 1202.14 | 269.954 | 962.71 | 269.387 | 940.8 | 270.104 | 585.53 | 13.749 | 263.93 | 0.59579 | 621.931 | 8009.2 | 227.487
263.599 | 1259.11 | 267.777 | 1202.19 | 277.009 | 961.11 | 276.503 | 940.73 | 277.312 | 586.71 | 15.015 | 265.67 | 0.64282 | 624.546 | 7539.7 | 230.985
270.695 | 1260 | 274.895 | 1202.25 | 284.069 | 959.57 | 283.616 | 940.23 | 284.124 | 587.74 | 16.449 | 267.233 | 0.69886 | 626.933 | 7102.9 | 234.407
277.809 | 1260.23 | 282.013 | 1202.3 | 291.14 | 958.26 | 290.729 | 939.73 | 291.364 | 588.73 | 17.782 | 269.66 | 0.75935 | 629.275 | 6666.1 | 237.829
284.926 | 1260.28 | 289.123 | 1201.84 | 298.256 | 957.92 | 297.807 | 938.56 | 298.449 | 589.66 | 19.046 | 272.81 | 0.83356 | 631.483 | 6229.3 | 241.251
292.042 | 1260.55 | 296.227 | 1201.07 | 305.372 | 957.58 | 304.863 | 936.98 | 305.676 | 590.76 | 20.376 | 276.047 | 0.90776 | 633.691 | 5795.3 | 244.326
299.157 | 1260.84 | 303.26 | 1199.58 | 312.486 | 957.68 | 311.902 | 935.2 | 312.681 | 592.26 | 21.224 | 280.126 | 0.98196 | 635.9 | 5451 | 247.618
306.273 | 1261.13 | 310.13 | 1196.46 | 319.598 | 958.1 | 318.911 | 933.11 | 319.597 | 594.35 | 21.975 | 284.373 | 1.0591 | 638.083 | 5130.8 | 251.005
313.387 | 1260.84 | 317.042 | 1193.64 | 326.711 | 958.52 | 325.919 | 931.01 | 326.578 | 596.78 | 22.466 | 288.819 | 1.1569 | 640.096 | 4810.7 | 254.391
320.501 | 1260.39 | 324.028 | 1191.34 | 333.809 | 959.25 | 332.883 | 928.55 | 333.466 | 599.09 | 22.924 | 293.273 | 1.261 | 642.086 | 4490.5 | 257.777
327.598 | 1259.51 | 331.014 | 1189.05 | 340.876 | 960.61 | 339.818 | 925.86 | 340.388 | 601.1 | 22.523 | 297.766 | 1.387 | 643.996 | 4188.8 | 261.144
334.686 | 1258.39 | 337.93 | 1186.25 | 347.944 | 961.97 | 346.709 | 922.92 | 347.446 | 602.95 | 21.996 | 302.168 | 1.5131 | 645.906 | 3923.1 | 264.378
341.736 | 1256.75 | 344.811 | 1183.2 | 354.892 | 964.3 | 353.391 | 918.83 | 354.802 | 604.81 | 21.17 | 306.358 | 1.6391 | 647.816 | 3667.6 | 267.474
348.773 | 1254.94 | 351.692 | 1180.14 | 361.728 | 967.54 | 360.073 | 914.73 | 361.5 | 606.51 | 20.115 | 310.106 | 1.7857 | 649.648 | 3412.1 | 270.57
355.78 | 1252.87 | 358.517 | 1176.77 | 368.564 | 970.78 | 366.757 | 910.65 | 368.568 | 608.38 | 18.808 | 313.369 | 1.946 | 651.43 | 3166.8 | 273.634
362.695 | 1250.05 | 365.327 | 1173.3 | 375.394 | 974.06 | 373.466 | 906.68 | 375.785 | 610.45 | 17.512 | 316.398 | 2.1365 | 653.425 | 2944 | 276.627
369.599 | 1247.15 | 372.136 | 1169.83 | 382.224 | 977.33 | 380.175 | 902.71 | 382.505 | 612.61 | 16.226 | 319.226 | 2.3281 | 655.428 | 2761.8 | 279.876
376.432 | 1243.81 | 378.723 | 1165.39 | 389.055 | 980.61 | 386.748 | 898.16 | 389.599 | 615.33 | 15.105 | 322.082 | 2.5197 | 657.431 | 2585.6 | 283.161
383.265 | 1240.47 | 385.208 | 1160.5 | 395.885 | 983.88 | 393.295 | 893.5 | 396.31 | 618.58 | 14.023 | 324.944 | 2.769 | 658.874 | 2409.4 | 286.447
390.079 | 1237.03 | 391.686 | 1155.59 | 402.715 | 987.15 | 399.841 | 888.84 | 403.125 | 622.02 | 12.955 | 327.792 | 3.0235 | 660.302 | 2243.5 | 289.505
396.885 | 1233.55 | 398.118 | 1150.51 | 409.355 | 991.35 | 406.216 | 883.58 | 410.102 | 625.09 | 12.018 | 330.515 | 3.346 | 661.8 | 2099.5 | 292.612
403.484 | 1229.13 | 404.55 | 1145.43 | 415.986 | 995.59 | 412.56 | 878.21 | 417.163 | 627.79 | 11.126 | 333.295 | 3.6686 | 663.298 | 1969.1 | 295.779
410.026 | 1224.45 | 410.908 | 1140.11 | 422.618 | 999.83 | 418.903 | 872.83 | 424.217 | 630.3 | 10.363 | 336.239 | 3.9911 | 664.795 | 1838.8 | 298.946
416.567 | 1219.77 | 417.187 | 1134.53 | 429.084 | 1004.66 | 425.247 | 867.46 | 431.245 | 632.75 | 9.6012 | 339.182 | 4.3585 | 665.99 | 1708.4 | 302.113
423.183 | 1215.41 | 423.497 | 1129.06 | 435.372 | 1010.14 | 431.45 | 861.7 | 437.952 | 635.1 | 8.9354 | 342.094 | 4.7945 | 666.72 | 1585 | 305.267
429.9 | 1211.48 | 429.906 | 1123.9 | 441.638 | 1015.68 | 437.266 | 854.88 | 444.707 | 637.52 | 8.2846 | 345 | 5.2574 | 667.671 | 1477.4 | 308.394
436.616 | 1207.54 | 436.275 | 1118.62 | 447.625 | 1022.01 | 443.081 | 848.06 | 451.891 | 640.22 | 7.7093 | 347.957 | 5.7632 | 668.974 | 1381.6 | 311.512
443.261 | 1203.31 | 442.251 | 1112.2 | 453.612 | 1028.35 | 448.896 | 841.24 | 458.797 | 642.98 | 7.1606 | 350.931 | 6.3272 | 670.349 | 1288.2 | 314.629
449.734 | 1198.38 | 448.226 | 1105.77 | 459.599 | 1034.68 | 454.712 | 834.42 | 465.413 | 645.8 | 6.6171 | 353.55 | 6.936 | 671.779 | 1197.5 | 317.754
456.123 | 1193.17 | 454.143 | 1099.19 | 465.563 | 1041.06 | 460.884 | 828.52 | 472.7 | 649.14 | 6.1391 | 356.164 | 7.5692 | 673.17 | 1120.5 | 320.921
462.407 | 1187.6 | 459.992 | 1092.45 | 471.377 | 1047.82 | 467.056 | 822.63 | 479.18 | 652.31 | 5.714 | 358.926 | 8.3488 | 674.32 | 1043.6 | 324.088
468.69 | 1182.04 | 465.889 | 1085.83 | 477.192 | 1054.57 | 473.225 | 816.72 | 486.225 | 656.02 | 5.2889 | 361.687 | 9.1284 | 675.469 | 975.46 | 327.151
474.97 | 1176.46 | 471.865 | 1079.4 | 483.006 | 1061.33 | 478.918 | 809.62 | 492.907 | 659.8 | 4.8638 | 364.448 | 10.0337 | 676.638 | 911.34 | 330.167
481.22 | 1170.79 | 477.842 | 1072.98 | 488.806 | 1068.12 | 484.61 | 802.53 | 499.654 | 663.8 | 4.5562 | 367.398 | 11.022 | 677.819 | 847.21 | 333.182
487.471 | 1165.13 | 483.534 | 1065.88 | 494.371 | 1075.42 | 490.302 | 795.43 | 506.092 | 667.67 | 4.2614 | 370.369 | 12.011 | 679.001 | 783.08 | 336.198
493.679 | 1159.34 | 489.202 | 1058.73 | 499.935 | 1082.73 | 495.995 | 788.33 | 512.995 | 671.69 | 3.9665 | 373.34 | 13.323 | 679.912 | 731.39 | 339.296
499.687 | 1153 | 494.854 | 1051.55 | 505.499 | 1090.04 | 501.747 | 781.37 | 519.677 | 675.22 | 3.6717 | 376.311 | 14.644 | 680.817 | 682.69 | 342.413
505.694 | 1146.65 | 500.406 | 1044.15 | 511.064 | 1097.34 | 507.533 | 774.48 | 526.423 | 678.44 | 3.3768 | 379.282 | 15.965 | 681.721 | 634 | 345.531
511.702 | 1140.3 | 505.958 | 1036.76 | 516.628 | 1104.65 | 513.319 | 767.59 | 533.321 | 681.7 | 3.1345 | 381.952 | 17.565 | 682.819 | 591.57 | 348.548
517.599 | 1133.69 | 511.511 | 1029.36 | 522.118 | 1112.11 | 519.104 | 760.7 | 540.204 | 685.14 | 2.8966 | 384.597 | 19.265 | 683.986 | 551.08 | 351.534
523.296 | 1126.61 | 517.035 | 1021.91 | 527.541 | 1119.7 | 524.583 | 753.16 | 547.027 | 688.83 | 2.683 | 387.332 | 21.107 | 685.051 | 510.59 | 354.519
528.985 | 1119.5 | 522.526 | 1014.39 | 532.964 | 1127.29 | 530.03 | 745.56 | 553.555 | 692.61 | 2.5108 | 390.222 | 23.417 | 685.777 | 476.25 | 357.567
534.671 | 1112.39 | 528.017 | 1006.87 | 538.387 | 1134.88 | 535.477 | 737.95 | 560.592 | 696.86 | 2.3386 | 393.111 | 25.727 | 686.503 | 445.08 | 360.647
540.278 | 1105.12 | 533.476 | 999.29 | 543.81 | 1142.47 | 540.951 | 730.4 | 566.734 | 700.67 | 2.1665 | 396.001 | 28.037 | 687.229 | 413.9 | 363.727
545.61 | 1097.29 | 538.893 | 991.62 | 549.103 | 1150.31 | 546.456 | 722.91 | 573.67 | 705.07 | 1.9943 | 398.891 | 31.077 | 687.978 | 383.72 | 366.793
550.942 | 1089.46 | 544.31 | 983.96 | 554.375 | 1158.19 | 551.962 | 715.41 | 580.055 | 709.17 | 1.854 | 401.791 | 34.433 | 688.738 | 359.71 | 369.778
556.264 | 1081.62 | 549.782 | 976.4 | 559.646 | 1166.07 | 557.376 | 707.75 | 587.06 | 713.72 | 1.7312 | 404.698 | 37.79 | 689.497 | 335.7 | 372.762
561.538 | 1073.69 | 555.322 | 968.98 | 564.917 | 1173.94 | 562.703 | 699.91 | 593.326 | 717.83 | 1.6084 | 407.604 | 41.146 | 690.256 | 311.69 | 375.746
566.813 | 1065.75 | 560.862 | 961.56 | 570.188 | 1181.82 | 568.03 | 692.08 | 600.007 | 722.22 | 1.4855 | 410.511 | 44.957 | 690.909 | 287.68 | 378.73
572.087 | 1057.82 | 566.215 | 953.77 | 575.46 | 1189.7 | 573.358 | 684.24 | 606.976 | 726.83 | 1.378 | 413.491 | 49.605 | 691.364 | 268.21 | 381.669
577.183 | 1049.58 | 571.553 | 945.96 | 580.731 | 1197.58 | 578.685 | 676.41 | 613.021 | 730.86 | 1.2937 | 416.582 | 54.252 | 691.82 | 251.07 | 384.585
582.222 | 1041.24 | 576.892 | 938.14 | 585.556 | 1206.2 | 583.877 | 668.33 | 619.68 | 735.32 | 1.2095 | 419.674 | 60.097 | 692.635 | 233.94 | 387.501
587.26 | 1032.9 | 582.23 | 930.33 | 590.373 | 1214.84 | 589.037 | 660.19 | 626.177 | 739.72 | 1.1253 | 422.766 | 66.047 | 693.482 | 216.8 | 390.417
592.298 | 1024.56 | 587.56 | 922.5 | 595.191 | 1223.47 | 594.197 | 652.06 | 632.973 | 744.4 | 1.0411 | 425.858 | 71.997 | 694.328 | 199.67 | 393.333
597.337 | 1016.21 | 592.747 | 914.41 | 600.008 | 1232.11 | 599.357 | 643.92 | 639.537 | 749.06 | 0.9685 | 428.95 | 79.868 | 694.92 | 185.13 | 396.252
602.191 | 1007.58 | 597.935 | 906.32 | 604.83 | 1240.73 | 604.351 | 635.51 | 645.8 | 753.75 | 0.90913 | 432.043 | 87.971 | 695.482 | 173.94 | 399.175
607.017 | 998.9 | 603.122 | 898.23 | 609.873 | 1249.01 | 609.335 | 627.08 | 650.352 | 757.35 | 0.84977 | 435.136 | 96.075 | 696.043 | 162.74 | 402.098
611.843 | 990.23 | 608.309 | 890.15 | 614.915 | 1257.29 | 614.32 | 618.65 |  |  | 0.79041 | 438.229 | 106.09 | 696.522 | 151.54 | 405.021
616.669 | 981.55 | 613.41 | 881.91 | 619.957 | 1265.57 | 619.295 | 610.2 |  |  | 0.73105 | 441.323 | 117.3 | 696.948 | 140.35 | 407.945
621.429 | 972.77 | 618.395 | 873.48 | 624.696 | 1274.29 | 624.223 | 601.68 |  |  | 0.68013 | 444.424 | 128.52 | 697.375 | 129.15 | 410.868
625.984 | 963.71 | 623.38 | 865.06 | 629.091 | 1283.52 | 629.151 | 593.16 |  |  | 0.63769 | 447.533 | 140.54 | 697.795 | 118.39 | 413.787
630.539 | 954.64 | 628.365 | 856.63 | 633.486 | 1292.75 | 634.08 | 584.65 |  |  | 0.59525 | 450.642 | 157.28 | 698.18 | 111.58 | 416.666
635.095 | 945.57 | 633.276 | 848.08 | 637.881 | 1301.99 | 639.008 | 576.13 |  |  | 0.55281 | 453.751 | 174.02 | 698.564 | 104.76 | 419.546
639.65 | 936.5 | 638.088 | 839.38 | 642.276 | 1311.22 | 643.937 | 567.61 |  |  | 0.51176 | 456.91 | 190.76 | 698.949 | 97.953 | 422.426
644.206 | 927.43 | 642.9 | 830.68 | [6 empty] | 0.48208 | 460.474 | 207.5 | 699.333 | 91.142 | 425.305
648.761 | 918.36 | 647.712 | 821.98 | [6 empty] | 0.47311 | 464.739 | 226.27 | 699.862 | 84.331 | 428.185
[10 empty] | 0.47317 | 469.309 | 249.19 | 700.688 | 77.519 | 431.064
[10 empty] | 0.47323 | 473.88 | 273.07 | 701.453 | 70.708 | 433.944
[10 empty] | 0.47329 | 478.451 | 304.76 | 701.721 | 65.522 | 436.638
[10 empty] | 0.47336 | 483.021 | 336.45 | 701.99 | 61.155 | 439.237
[10 empty] | 0.47342 | 487.592 | 368.15 | 702.259 | 56.787 | 441.837
[10 empty] | 0.47348 | 492.163 | 399.84 | 702.528 | 52.42 | 444.437
[10 empty] | 0.47354 | 496.733 | 441.42 | 702.894 | 48.053 | 447.036
[10 empty] | 0.4736 | 501.304 | 483.69 | 703.266 | 43.832 | 449.663
[10 empty] | 0.47366 | 505.875 | 540.39 | 703.454 | 41.162 | 452.578
[10 empty] | 0.47373 | 510.445 | 597.92 | 703.632 | 38.493 | 455.493
[10 empty] | 0.47379 | 515.016 | 655.46 | 703.809 | 35.823 | 458.408
[10 empty] | 0.47385 | 519.587 | 713 | 703.986 | 33.154 | 461.322
[10 empty] | 0.47391 | 524.157 | 782.72 | 704.124 | 30.485 | 464.237
[10 empty] | 0.47397 | 528.728 | 858.82 | 704.241 | 28.285 | 467.064
[10 empty] | 0.47403 | 533.299 | 958.55 | 704.113 | 26.526 | 469.809
[10 empty] | 0.47409 | 537.869 | 1058.5 | 703.983 | 24.767 | 472.553
[10 empty] | 0.47416 | 542.44 | 1158.5 | 703.852 | 23.007 | 475.298
[10 empty] | 0.47422 | 547.011 | 1260.2 | 703.75 | 21.248 | 478.043
[10 empty] | 0.47428 | 551.581 | 1389.2 | 704.109 | 19.489 | 480.788
[10 empty] | 0.47434 | 556.152 | 1537.4 | 704.315 | 17.729 | 483.532
[10 empty] | 0.4744 | 560.723 | 1704.4 | 704.372 | 16.641 | 486.476
[10 empty] | 0.47446 | 565.293 | 1871.4 | 704.429 | 15.588 | 489.43
[10 empty] | 0.47453 | 569.864 | 2038.3 | 704.487 | 14.535 | 492.384
[10 empty] | 0.47459 | 574.434 | 2244.8 | 704.417 | 13.482 | 495.338
[10 empty] | 0.47465 | 579.005 | 2466.7 | 704.308 | 12.429 | 498.292
[10 empty] | 0.47471 | 583.576 | 2743.3 | 704.106 | 11.428 | 501.242
[10 empty] | 0.47477 | 588.146 | 3019.8 | 703.904 | 10.695 | 504.176
[10 empty] | 0.47483 | 592.717 | 3296.3 | 703.702 | 9.9622 | 507.11
[10 empty] | 0.4749 | 597.288 | 3623.2 | 703.439 | 9.2292 | 510.043
[10 empty] | 0.47496 | 601.858 | 3977 | 703.143 | 8.5055 | 512.98
[10 empty] | 0.47502 | 606.429 | 4404.3 | 702.933 | 7.9693 | 515.975
[10 empty] | 0.47508 | 611 | 4843.3 | 702.737 | 7.433 | 518.97
[10 empty] | 0.47463 | 615.57 |  |  | 6.8967 | 521.965
[10 empty] | 0.4736 | 620.139 |  |  | 6.3634 | 524.965
[10 empty] | 0.47256 | 624.709 |  |  | 5.9869 | 528.286
[10 empty] | 0.48045 | 628.937 |  |  | 5.6105 | 531.606
[10 empty] | 0.51985 | 631.958 |  |  | 5.2341 | 534.926
[10 empty] | 0.55925 | 634.979 |  |  | 4.921 | 538.415
[10 empty] | 0.59865 | 637.999 |  |  | 4.6468 | 542.006
[10 empty] | 0.63875 | 641.039 |  |  | 4.3725 | 545.597
[10 empty] | 0.68428 | 644.221 |  |  | 4.1331 | 549.358
[10 empty] | 0.74196 | 647.067 |  |  | 3.9846 | 553.562
[10 empty] | 0.80269 | 649.829 |  |  | 3.8361 | 557.766
[10 empty] | 0.86343 | 652.591 |  |  | 3.6954 | 561.997
[10 empty] | 0.92723 | 655.357 |  |  | 3.6297 | 566.484
[10 empty] | 1.00041 | 658.136 |  |  | 3.5639 | 570.972
[10 empty] | 1.088 | 660.781 |  |  | 3.4981 | 575.46
[10 empty] | 1.1806 | 663.379 |  |  | 3.4874 | 580.016
[10 empty] | 1.2733 | 665.977 |  |  | 3.4885 | 584.587
[10 empty] | 1.3701 | 668.556 |  |  | 3.5281 | 589.095
[10 empty] | 1.485 | 671.054 |  |  | 3.6072 | 593.539
[10 empty] | 1.6216 | 673.478 |  |  | 3.7318 | 597.816
[10 empty] | 1.7683 | 675.868 |  |  | 3.8622 | 602.072
[10 empty] | 1.915 | 678.259 |  |  | 4.0967 | 605.733
[10 empty] | 2.0617 | 680.649 |  |  | 4.3533 | 609.266
[10 empty] | 2.2503 | 682.308 |  |  | 4.6162 | 612.768
[10 empty] | 2.4614 | 683.713 |  |  | 4.9984 | 615.65
[10 empty] | 2.6916 | 685.418 |  |  | 5.3805 | 618.532
[10 empty] | 2.9361 | 687.374 |  |  | 5.7725 | 621.389
[10 empty] | 3.1955 | 689.402 |  |  | 6.2943 | 623.921
[10 empty] | 3.504 | 691.03 |  |  | 6.816 | 626.453
[10 empty] | 3.8254 | 692.668 |  |  | 7.3377 | 628.985
[10 empty] | 4.2062 | 694.347 |  |  | 8.0005 | 631.476
[10 empty] | 4.587 | 696.025 |  |  | 8.6942 | 633.958
[10 empty] | 5.0075 | 697.658 |  |  | 9.3878 | 636.441
[10 empty] | 5.5064 | 699.2 |  |  | 10.1407 | 638.862
[10 empty] | 6.0052 | 700.741 |  |  | 11.153 | 641.014
[10 empty] | 6.5692 | 702.218 |  |  | 12.164 | 643.166
[10 empty] | 7.2203 | 703.607 |  |  | 13.176 | 645.317
[10 empty] | 7.8715 | 704.996 |  |  | 14.188 | 647.469
[10 empty] | 8.709 | 706.16 |  |  | 15.632 | 649.308
[10 empty] | 9.6199 | 707.234 |  |  | 17.112 | 651.12
[10 empty] | 10.531 | 708.309 |  |  | 18.591 | 652.933
[10 empty] | 11.442 | 709.383 |  |  | 20.233 | 654.754
[10 empty] | 12.622 | 710.468 |  |  | 22.349 | 656.598
[10 empty] | 13.936 | 711.558 |  |  | 24.464 | 658.443
[10 empty] | 15.25 | 712.648 |  |  | 26.58 | 660.287
[10 empty] | 16.564 | 713.738 |  |  | 28.696 | 662.132
[10 empty] | 18.434 | 714.436 |  |  | 31.538 | 663.766
[10 empty] | 20.433 | 715.042 |  |  | 34.624 | 665.331
[10 empty] | 22.433 | 715.647 |  |  | 37.71 | 666.896
[10 empty] | 24.432 | 716.253 |  |  | 41.275 | 668.373
[10 empty] | 26.672 | 716.865 |  |  | 46.059 | 669.628
[10 empty] | 29.693 | 717.495 |  |  | 50.843 | 670.882
[10 empty] | 32.714 | 718.125 |  |  | 55.626 | 672.137
[10 empty] | 35.735 | 718.756 |  |  | 60.41 | 673.392
[10 empty] | 38.831 | 719.398 |  |  | 65.194 | 674.647
[10 empty] | 42.925 | 720.202 |  |  | 72.385 | 675.698
[10 empty] | 47.019 | 721.006 |  |  | 80.186 | 676.697
[10 empty] | 51.831 | 721.631 |  |  | 87.986 | 677.697
[10 empty] | 57.135 | 722.135 |  |  | 95.787 | 678.696
[10 empty] | 62.438 | 722.639 |  |  | 103.61 | 679.694
[10 empty] | 69.332 | 723.235 |  |  | 115.02 | 680.486
[10 empty] | 76.559 | 723.851 |  |  | 126.43 | 681.278
[10 empty] | 83.785 | 724.467 |  |  | 137.84 | 682.07
[10 empty] | 91.237 | 725.084 |  |  | 152.34 | 682.833
[10 empty] | 101.746 | 725.703 |  |  | 167.64 | 683.589
[10 empty] | 112.26 | 726.322 |  |  | 182.94 | 684.344
[10 empty] | 122.76 | 726.942 |  |  | 203.89 | 684.65
[10 empty] | 133.27 | 727.561 |  |  | 226.17 | 684.848
[10 empty] | 149.18 | 728.198 |  |  | 248.46 | 685.046
[10 empty] | 165.32 | 728.836 |  |  | 270.75 | 685.245
[10 empty] | 181.47 | 729.474 |  |  | 295.83 | 685.489
[10 empty] | 197.61 | 730.113 |  |  | 328.55 | 685.856
[10 empty] | 214.13 | 730.731 |  |  | 361.26 | 686.224
[10 empty] | 236.44 | 731.039 |  |  | 393.98 | 686.592
[10 empty] | 259.8 | 731.345 |  |  | 434.56 | 686.822
[10 empty] | 288.87 | 731.642 |  |  | 479.07 | 686.983
[10 empty] | 317.94 | 731.94 |  |  | 523.58 | 687.144
[10 empty] | 347.01 | 732.237 |  |  | 577.51 | 687.274
[10 empty] | 386.34 | 732.476 |  |  | 633.17 | 687.397
[10 empty] | 432.56 | 732.677 |  |  | 707.68 | 687.441
[10 empty] | 478.77 | 732.878 |  |  | 782.77 | 687.483
[10 empty] | 524.99 | 733.078 |  |  | 857.85 | 687.525
[10 empty] | 571.2 | 733.279 |  |  | 932.93 | 687.567
[10 empty] | 617.42 | 733.48 |  |  | 1024.64 | 687.258
[10 empty] | 687.01 | 733.499 |  |  | 1126.5 | 686.89
[10 empty] | 768.19 | 733.429 |  |  | 1251.9 | 687.027
[10 empty] | 849.37 | 733.359 |  |  | 1377.2 | 687.164
[10 empty] | 930.56 | 733.288 |  |  | 1502.5 | 687.3
[10 empty] | 1011.74 | 733.218 |  |  | 1656.9 | 687.416
[10 empty] | 1092.9 | 733.148 |  |  | 1819.4 | 687.526
[10 empty] | 1202.3 | 733.373 |  |  | 2008.8 | 687.643
[10 empty] | 1322.4 | 733.614 |  |  | 2212.3 | 687.764
[10 empty] | 1469.4 | 733.656 |  |  | 2420 | 687.884
[10 empty] | 1616.4 | 733.697 |  |  | 2664.4 | 688.002
[10 empty] | 1763.5 | 733.739 |  |  | 2943.2 | 687.923
[10 empty] | 1975.4 | 733.829 |  |  | 3230.9 | 687.793
[10 empty] | 2207.2 | 733.933 |  |  | 3573.6 | 687.94
[10 empty] | 2439.1 | 734.038 |  |  | 3938.3 | 688.199
[10 empty] | 2670.9 | 734.142 |  |  | 4303.1 | 688.458
[10 empty] | 2902.8 | 734.247 |  |  | 4744.5 | 688.404
[10 empty] | 3134.6 | 734.351
[10 empty] | 3500.6 | 734.52
[10 empty] | 3892.3 | 734.702
[10 empty] | 4284.1 | 734.883
[10 empty] | 4675.9 | 735.065
[10 empty] | 5067.7 | 735.246

## 1080 IRAM
Propiedades mecanicas en funcion de temperaturas de revenido | [9 empty] | Diagrama TTT | [5 empty] | Bandas de templabilidad
x | HB | x | Rm | x | Rp 0.2 | x | Z | x | A | x | A | x | A+F+C | x | Ms | x | Arriba | x | Abajo
203.212 | 1403.83 | 201.203 | 1317.09 | 201.938 | 976.25 | 208.205 | 933.45 | 210.166 | 561.9 | 203.86 | 220.285 | 157470 | 162.811 | 0.49183 | 220.457 | 1.021 | 65.8571 | 1.0441 | 57.0049
209.84 | 1404.73 | 207.854 | 1316.94 | 208.587 | 975.91 | 214.855 | 933.23 | 216.817 | 561.77 | 201.71 | 224.832 | 146240 | 165.136 | 0.56422 | 220.424 | 1.6908 | 65.8526 | 1.3779 | 56.9054
216.472 | 1405.51 | 214.503 | 1316.63 | 215.235 | 975.56 | 221.505 | 933.02 | 223.468 | 561.65 | 198.77 | 229.341 | 135020 | 167.462 | 0.63661 | 220.39 | 2.2713 | 65.8481 | 1.7182 | 56.824
223.105 | 1406.31 | 221.15 | 1316.19 | 221.884 | 975.24 | 228.153 | 932.66 | 230.118 | 561.54 | 193.39 | 233.732 | 123800 | 169.787 | 0.70899 | 220.356 | 2.834 | 65.785 | 2.0365 | 56.6925
229.726 | 1407.32 | 227.799 | 1316.15 | 228.535 | 975.02 | 234.793 | 931.98 | 236.77 | 561.45 | 189.2 | 238.189 | 113250 | 172.148 | 0.78138 | 220.322 | 3.2742 | 65.7414 | 2.3501 | 56.5527
236.358 | 1407.77 | 234.448 | 1316.08 | 235.185 | 974.8 | 241.433 | 931.3 | 243.421 | 561.37 | 184.9 | 242.635 | 104510 | 174.534 | 0.85377 | 220.288 | 3.8903 | 65.5517 | 2.6543 | 56.3986
243.006 | 1407.36 | 241.095 | 1315.63 | 241.835 | 974.57 | 248.083 | 931.05 | 250.071 | 561.43 | 179.77 | 247.012 | 96804 | 176.728 | 0.92615 | 220.254 | 4.4516 | 65.4155 | 2.9352 | 56.2169
249.651 | 1407.45 | 247.742 | 1315.18 | 248.485 | 974.68 | 254.733 | 930.87 | 256.722 | 561.55 | 174.24 | 251.33 | 89095 | 178.921 | 0.99854 | 220.221 | 5.0663 | 65.1477 | 3.1825 | 55.9989
256.295 | 1407.94 | 254.392 | 1315.11 | 255.135 | 974.85 | 261.384 | 930.68 | 263.372 | 561.66 | 165.86 | 255.246 | 81387 | 181.115 | 1.0709 | 220.187 | 5.5074 | 64.8458 | 3.4028 | 55.7596
262.935 | 1407.96 | 261.044 | 1315.06 | 261.785 | 975.03 | 268.034 | 930.44 | 270.023 | 561.74 | 158.08 | 259.23 | 74564 | 183.324 | 1.1957 | 220.204 | 6.0914 | 64.4269 | 3.6231 | 55.5204
269.567 | 1407.08 | 267.695 | 1315.02 | 268.435 | 975.07 | 274.684 | 930.19 | 276.673 | 561.88 | 151.62 | 263.361 | 68701 | 185.612 | 1.3664 | 220.267 | 6.4094 | 64.1151 | 3.8324 | 55.2744
276.197 | 1406.15 | 274.346 | 1314.97 | 275.086 | 974.91 | 281.334 | 929.94 | 283.321 | 562.18 | 144.57 | 267.312 | 63836 | 188.096 | 1.537 | 220.33 | 6.623 | 63.891 | 4.0089 | 55.0086
282.823 | 1405.12 | 280.997 | 1314.95 | 281.736 | 974.74 | 287.984 | 929.75 | 289.969 | 562.47 | 137.33 | 271.207 | 58971 | 190.581 | 1.7076 | 220.392 | 6.7524 | 63.6424 | 4.1678 | 54.7346
289.451 | 1404.14 | 287.648 | 1314.99 | 288.387 | 974.57 | 294.635 | 929.72 | 296.62 | 562.52 | 129.35 | 274.68 | 54106 | 193.065 | 1.8782 | 220.455 | 6.9252 | 63.3257 | 4.3153 | 54.4554
296.082 | 1403.23 | 294.299 | 1315.04 | 295.037 | 974.5 | 301.286 | 929.7 | 303.27 | 562.59 | 121.13 | 278.013 | 49585 | 195.371 | 2.0488 | 220.517 | 7.0704 | 63.0235 | 4.4601 | 54.175
302.695 | 1402.08 | 300.949 | 1315.01 | 301.686 | 974.77 | 307.937 | 929.69 | 309.915 | 563.06 | 113.2 | 281.383 | 45497 | 197.506 | 2.2194 | 220.58 | 7.1431 | 62.7262 | 4.6117 | 53.8974
309.236 | 1400.01 | 307.596 | 1314.58 | 308.335 | 975.03 | 314.588 | 929.7 | 316.559 | 563.53 | 106.73 | 284.936 | 41890 | 199.802 | 2.39 | 220.642 | 7.2308 | 62.3363 | 4.761 | 53.6189
315.714 | 1397.45 | 314.243 | 1314.15 | 314.984 | 975.25 | 321.24 | 929.7 | 323.198 | 564.13 | 100.257 | 288.489 | 38571 | 202.038 | 2.5606 | 220.705 | 7.3389 | 61.8391 | 4.9042 | 53.3379
322.138 | 1394.5 | 320.889 | 1313.65 | 321.635 | 975.2 | 327.891 | 929.7 | 329.83 | 564.96 | 93.608 | 291.613 | 35473 | 204.288 | 2.7791 | 220.748 | 7.3602 | 61.573 | 5.0213 | 53.0478
328.585 | 1391.69 | 327.531 | 1313.03 | 328.286 | 975.16 | 334.54 | 929.46 | 336.461 | 565.78 | 86.915 | 294.63 | 32586 | 206.553 | 3.221 | 220.703 | 7.3691 | 61.0543 | 5.1286 | 52.7544
335.048 | 1388.99 | 334.163 | 1312.2 | 334.935 | 974.87 | 341.19 | 929.17 | 343.1 | 566.42 | 80.734 | 297.443 | 29963 | 208.778 | 3.6629 | 220.658 | 7.4152 | 60.523 | 5.2196 | 52.457
341.424 | 1385.76 | 340.775 | 1310.94 | 341.584 | 974.52 | 347.84 | 929.15 | 349.74 | 567.03 | 74.664 | 300.237 | 27681 | 211.138 | 4.1048 | 220.613 | 7.4784 | 60.0161 | 5.2889 | 52.1545
347.777 | 1382.39 | 347.387 | 1309.68 | 348.232 | 974.17 | 354.491 | 929.24 | 356.38 | 567.64 | 69.407 | 303.029 | 25442 | 213.515 | 4.5467 | 220.568 | 7.5273 | 59.6359 | 5.3582 | 51.852
354.098 | 1378.86 | 353.948 | 1307.82 | 354.847 | 972.97 | 361.142 | 929.33 | 362.991 | 568.8 | 64.15 | 305.821 | 23515 | 216.002 | 4.9887 | 220.523 | 7.5975 | 58.8998 | 5.4568 | 51.5565
360.408 | 1375.26 | 360.495 | 1305.79 | 361.461 | 971.74 | 367.792 | 929.42 | 369.598 | 570.06 | 59.223 | 308.191 | 21655 | 218.512 | 5.4306 | 220.477 | 7.6271 | 58.388 | 5.5381 | 51.2569
366.699 | 1371.57 | 366.99 | 1303.34 | 368.064 | 970.35 | 374.443 | 929.36 | 376.205 | 571.3 | 54.361 | 310.478 | 20006 | 220.716 | 5.8725 | 220.432 | 7.6633 | 57.9249 | 5.5816 | 50.951
372.995 | 1367.9 | 373.477 | 1300.81 | 374.665 | 968.93 | 381.092 | 929.07 | 382.824 | 572.36 | 50.243 | 312.788 | 18397 | 222.864 | 6.3144 | 220.387 | 7.6851 | 57.2912 | 5.6035 | 50.6424
379.303 | 1364.3 | 380.013 | 1298.69 | 381.263 | 967.46 | 387.741 | 928.94 | 389.444 | 573.41 | 46.206 | 315.102 | 16789 | 225.013 | 6.7563 | 220.342 | 7.7764 | 56.7941 | 5.6223 | 50.3337
385.612 | 1360.69 | 386.528 | 1296.39 | 387.836 | 965.75 | 394.39 | 929.22 | 396.052 | 574.62 | 42.441 | 317.316 | 15521 | 227.391 | 7.1982 | 220.297 | 7.8328 | 56.214 | 5.6519 | 50.0257
391.631 | 1355.88 | 392.883 | 1293.21 | 394.341 | 963.37 | 400.925 | 931.08 | 402.631 | 576.23 | 39.033 | 319.4 | 14253 | 229.768 | 8.1911 | 220.31 | 7.9203 | 55.5072 | 5.6622 | 49.7166
397.633 | 1350.99 | 398.999 | 1288.75 | 400.839 | 960.93 | 407.434 | 933.34 | 409.209 | 577.85 | 35.728 | 321.527 | 13213 | 232.225 | 9.3375 | 220.339 | 7.9696 | 54.8492 | 5.6726 | 49.4075
403.818 | 1346.84 | 405.264 | 1284.94 | 407.294 | 958.18 | 413.997 | 935.13 | 415.793 | 579.4 | 33.027 | 323.904 | 12185 | 234.686 | 10.484 | 220.368 | 8.0072 | 54.1618 | 5.6953 | 49.099
410.047 | 1342.85 | 411.497 | 1280.97 | 413.75 | 955.43 | 420.504 | 937.32 | 422.395 | 580.73 | 30.327 | 326.281 | 11185 | 237.117 | 11.63 | 220.398 | 8.0394 | 53.4891 | 5.7029 | 48.7897
416.066 | 1338.07 | 417.54 | 1276.3 | 420.015 | 951.65 | 426.888 | 940.44 | 428.996 | 582.06 | 27.988 | 328.615 | 10357.8 | 239.367 | 12.777 | 220.427 | 8.0587 | 53.0163 | 5.6778 | 48.4807
421.987 | 1332.9 | 423.346 | 1270.78 | 426.245 | 947.67 | 433.272 | 943.56 | 435.597 | 583.39 | 25.72 | 330.94 | 9530.1 | 241.617 | 13.923 | 220.456 | 8.1251 | 52.3778 | 5.6769 | 48.1717
427.854 | 1327.57 | 429.366 | 1265.98 | 432.487 | 943.75 | 439.74 | 946.11 | 442.168 | 585.08 | 23.726 | 333.245 | 8702.5 | 243.867 | 15.07 | 220.485 | 8.1542 | 51.8367 | 5.7041 | 47.8637
433.652 | 1322.03 | 435.447 | 1261.38 | 438.74 | 939.87 | 446.234 | 948.5 | 448.728 | 586.89 | 21.836 | 335.543 | 8076.4 | 246.451 | 16.216 | 220.515 | 8.1942 | 51.281 | 5.7309 | 47.5559
439.502 | 1316.64 | 441.473 | 1256.59 | 444.721 | 934.93 | 452.715 | 950.97 | 455.288 | 588.7 | 20.101 | 337.924 | 7472.9 | 249.071 | 17.362 | 220.544 | 8.2654 | 50.5986 | 5.7252 | 47.2463
445.38 | 1311.34 | 447.469 | 1251.68 | 450.68 | 929.89 | 458.958 | 954.81 | 461.825 | 590.72 | 18.674 | 340.469 | 6869.4 | 251.692 | 18.719 | 220.573 | 8.2918 | 49.9112 | 5.7309 | 46.9371
451.235 | 1305.97 | 453.427 | 1246.64 | 456.728 | 925.17 | 465.201 | 958.65 | 468.326 | 593.05 | 17.247 | 343.015 | 6351.3 | 254.06 | 21.763 | 220.595 | 8.3515 | 49.2093 | 5.7406 | 46.6281
456.956 | 1300.19 | 459.291 | 1241.31 | 462.776 | 920.45 | 471.311 | 963.03 | 474.827 | 595.39 | 15.82 | 345.561 | 5848.8 | 256.381 | 24.808 | 220.618 | 8.4047 | 48.4586 | 5.7306 | 46.3186
462.569 | 1294.14 | 465.088 | 1235.75 | 468.775 | 915.59 | 477.342 | 967.73 | 481.224 | 598.41 | 14.63 | 348.008 | 5361.1 | 258.72 | 27.852 | 220.64 | 8.4513 | 47.9566 | 5.7347 | 46.0092
468.053 | 1287.74 | 470.887 | 1230.21 | 474.29 | 909.26 | 483.33 | 972.59 | 487.595 | 601.6 | 13.533 | 350.417 | 4962.2 | 261.165 | 30.896 | 220.663 | 8.5316 | 47.4691 | 5.7728 | 45.7022
473.499 | 1281.24 | 476.688 | 1224.67 | 479.835 | 903.03 | 489.275 | 977.59 | 493.966 | 604.78 | 12.436 | 352.826 | 4563.3 | 263.609 | 33.94 | 220.686 | 8.6193 | 47.0743 | 5.8095 | 45.3949
478.923 | 1274.7 | 482.245 | 1218.45 | 485.698 | 897.68 | 495.182 | 982.72 | 500.509 | 606.74 | 11.422 | 355.285 | 4222 | 266.181 | 36.984 | 220.708 | 8.7887 | 46.5723 | 5.8615 | 45.0899
484.227 | 1267.88 | 487.788 | 1212.2 | 491.56 | 892.33 | 501.01 | 988.1 | 507.063 | 608.62 | 10.645 | 357.892 | 3906.4 | 268.809 | 40.029 | 220.731 | 8.9944 | 46.2215 | 5.9295 | 44.7871
489.531 | 1261.06 | 493.796 | 1207.35 | 497.278 | 886.58 | 506.839 | 993.48 | 513.469 | 611.43 | 9.8677 | 360.5 | 3594.3 | 271.411 | 43.073 | 220.754 | 9.2982 | 45.7439 | 5.9818 | 44.4818
495.02 | 1254.67 | 499.428 | 1201.44 | 502.736 | 880.12 | 512.554 | 999.18 | 519.717 | 615.24 | 9.0908 | 363.107 | 3331.2 | 273.641 | 46.117 | 220.776 | 9.6206 | 45.3639 | 6.0305 | 44.176
500.511 | 1248.29 | 504.867 | 1194.94 | 508.213 | 873.71 | 518.072 | 1005.42 | 525.966 | 619.06 | 8.314 | 365.714 | 3068.1 | 275.872 | 49.161 | 220.799 | 10.0964 | 44.828 | 6.0891 | 43.8719
505.781 | 1241.41 | 510.486 | 1188.89 | 514.122 | 868.51 | 523.51 | 1011.83 | 532.246 | 622.72 | 7.7146 | 368.266 | 2805.1 | 278.102 | 54.789 | 220.774 | 10.519 | 44.4382 | 6.1679 | 43.5713
510.953 | 1234.3 | 515.936 | 1182.42 | 520.031 | 863.31 | 528.05 | 1020.02 | 538.539 | 626.32 | 7.132 | 370.813 | 2587 | 280.485 | 63.054 | 220.701 | 10.9977 | 44.0583 | 6.2315 | 43.2679
516.261 | 1227.49 | 521.257 | 1175.64 | 525.512 | 856.96 | 532.804 | 1027.82 | 544.832 | 629.92 | 6.5494 | 373.36 | 2395.3 | 282.958 | 71.319 | 220.628 | 11.4108 | 43.7563 | 6.2903 | 42.9635
521.608 | 1220.77 | 526.606 | 1168.92 | 530.817 | 850.14 | 537.925 | 1034.97 | 551.06 | 633.82 | 6.1015 | 376.087 | 2203.5 | 285.432 | 79.585 | 220.555 | 11.8692 | 43.4885 | 6.4215 | 42.6792
526.954 | 1214.04 | 531.975 | 1162.25 | 536.128 | 843.33 | 543.029 | 1042.15 | 557.22 | 638.02 | 5.6902 | 378.863 | 2024 | 287.891 | 87.85 | 220.482 | 12.4492 | 43.1524 | 6.5593 | 42.3962
532.187 | 1207.08 | 537.046 | 1154.95 | 541.551 | 836.79 | 548.088 | 1049.42 | 563.379 | 642.23 | 5.2789 | 381.64 | 1876.1 | 290.314 | 96.115 | 220.409 | 12.9903 | 42.8261 | 6.6827 | 42.1079
537.271 | 1199.79 | 542.008 | 1147.43 | 546.974 | 830.24 | 553.147 | 1056.69 | 569.544 | 646.41 | 4.8676 | 384.416 | 1728.2 | 292.737 | 104.38 | 220.336 | 13.4829 | 42.5973 | 6.8202 | 41.8246
542.313 | 1192.43 | 546.924 | 1139.82 | 552.139 | 823.14 | 558.206 | 1063.96 | 575.717 | 650.56 | 4.4568 | 387.193 | 1581.9 | 295.168 | 112.65 | 220.263 | 14.071 | 42.4027 | 6.9744 | 41.5483
547.278 | 1184.91 | 551.858 | 1132.25 | 557.134 | 815.68 | 563.443 | 1070.84 | 581.889 | 654.71 | 4.1669 | 390.073 | 1471.3 | 297.767 | 120.91 | 220.19 | 14.6094 | 42.2324 | 7.1235 | 41.27
552.241 | 1177.39 | 556.806 | 1124.7 | 562.128 | 808.23 | 568.824 | 1077.42 | 587.992 | 659.13 | 3.8771 | 392.952 | 1360.6 | 300.366 | 129.18 | 220.117 | 15.248 | 42.0475 | 7.2618 | 40.9871
557.146 | 1169.76 | 561.752 | 1117.15 | 567.14 | 800.8 | 574.22 | 1083.96 | 594.066 | 663.68 | 3.5872 | 395.831 | 1250 | 302.964 | 139.86 | 220.063 | 15.8693 | 41.8383 | 7.4161 | 40.7111
562.052 | 1162.14 | 566.642 | 1109.5 | 572.162 | 793.39 | 579.662 | 1090.39 | 600.133 | 668.25 | 3.3099 | 398.732 | 1163.3 | 305.593 | 162.96 | 220.109 | 16.5142 | 41.6924 | 7.6071 | 40.4532
566.664 | 1154.01 | 571.223 | 1101.32 | 577.13 | 785.88 | 585.145 | 1096.72 | 606.186 | 672.87 | 3.089 | 401.726 | 1083.2 | 308.23 | 186.06 | 220.155 | 17.114 | 41.5221 | 7.7789 | 40.1852
571.216 | 1145.78 | 575.804 | 1093.13 | 582.038 | 778.26 | 590.877 | 1102.39 | 612.239 | 677.49 | 2.868 | 404.72 | 1003.14 | 310.868 | 209.16 | 220.201 | 17.6974 | 41.3762 | 7.9877 | 39.943
575.856 | 1137.69 | 580.374 | 1084.93 | 586.947 | 770.64 | 596.608 | 1108.06 | 618.177 | 682.52 | 2.6696 | 407.821 | 923.04 | 313.505 | 232.26 | 220.247 | 18.3992 | 41.2889 | 8.2431 | 39.7321
580.64 | 1129.85 | 584.944 | 1076.73 | 591.871 | 763.05 | 602.337 | 1113.73 | 624.087 | 687.64 | 2.5005 | 411.061 | 842.94 | 316.142 | 255.36 | 220.293 | 18.9111 | 41.1966 | 8.4719 | 39.4993
585.424 | 1122.01 | 589.453 | 1068.43 | 596.8 | 755.46 | 608.065 | 1119.41 | 629.932 | 692.97 | 2.3314 | 414.3 | 787.61 | 318.852 | 278.46 | 220.339 | 19.6621 | 41.0557 | 8.6997 | 39.2655
589.887 | 1113.66 | 593.833 | 1059.94 | 601.712 | 747.85 | 613.792 | 1125.1 | 635.724 | 698.46 | 2.1798 | 417.601 | 733.93 | 321.568 | 301.55 | 220.385 | 20.4193 | 40.9489 | 8.9317 | 39.0349
594.114 | 1104.95 | 598.323 | 1051.62 | 606.326 | 739.72 | 619.683 | 1130.26 | 641.515 | 703.96 | 2.0459 | 420.962 | 680.25 | 324.284 | 324.65 | 220.431 | 21.3611 | 40.8617 | 9.1638 | 38.8043
598.409 | 1096.34 | 602.957 | 1043.52 | 610.939 | 731.59 | 625.677 | 1135.1 | 647.107 | 710 | 1.9121 | 424.324 | 626.58 | 326.999 | 347.75 | 220.477 | 22.4189 | 40.7063 | 9.4316 | 38.6071
602.745 | 1087.78 | 607.59 | 1035.42 | 615.598 | 723.53 | 631.681 | 1139.9 | 652.681 | 716.11 | 1.799 | 427.85 | 572.9 | 329.715 | 370.85 | 220.523 | 23.4103 | 40.585 | 9.7109 | 38.4205
607.08 | 1079.22 | 611.926 | 1026.87 | 620.292 | 715.53 | 637.695 | 1144.66 | 658.254 | 722.21 | 1.6988 | 431.477 | 531.35 | 332.166 | 398.25 | 220.565 | 24.2739 | 40.4929 | 9.9901 | 38.2339
611.287 | 1070.49 | 616.253 | 1018.3 | 624.844 | 707.32 | 643.719 | 1149.39 | 663.536 | 729.01 | 1.5985 | 435.105 | 491.25 | 334.587 | 462.19 | 220.576 | 25.7782 | 40.3329 | 10.2693 | 38.0473
615.39 | 1061.61 | 620.367 | 1009.44 | 629.041 | 698.57 | 649.788 | 1153.95 | 668.884 | 735.65 | 1.508 | 438.752 | 451.15 | 337.007 | 526.12 | 220.586 | 26.9148 | 40.2166 | 10.5561 | 37.8705
619.494 | 1052.73 | 624.37 | 1000.43 | 633.264 | 689.85 | 655.857 | 1158.52 | 674.48 | 741.69 | 1.4246 | 442.413 | 414.82 | 339.567 | 590.06 | 220.597 | 28.3812 | 40.1199 | 10.8611 | 37.7171
623.929 | 1044.32 | 628.48 | 991.56 | 637.533 | 681.2 | 662.031 | 1162.64 | 680.077 | 747.73 | 1.3411 | 446.075 | 386.76 | 342.435 | 654 | 220.607 | 29.6852 | 39.9988 | 11.1645 | 37.5616
628.389 | 1035.95 | 632.677 | 982.81 | 641.802 | 672.54 | 668.303 | 1166.34 | 685.362 | 754.51 | 1.2753 | 449.947 | 358.7 | 345.303 | 717.94 | 220.617 | 30.6827 | 39.9019 | 11.478 | 37.4231
632.849 | 1027.58 | 636.705 | 973.84 | 646.01 | 663.81 | 674.576 | 1170.04 | 690.551 | 761.51 | 1.2114 | 453.842 | 330.63 | 348.171 | 781.88 | 220.628 | 31.5625 | 39.7806 | 11.8017 | 37.3017
637.198 | 1019.04 | 640.582 | 964.68 | 650.177 | 655.01 | 680.854 | 1173.71 | 695.986 | 767.92 | 1.1486 | 457.648 | 307.48 | 350.704 | 845.82 | 220.638 |  |  | 12.1271 | 37.1837
641.474 | 1010.4 | 644.421 | 955.47 | 654.344 | 646.22 | 687.133 | 1177.38 |  |  | 1.0864 | 461.406 | 284.59 | 353.22 | 909.75 | 220.649 |  |  | 12.452 | 37.0646
645.75 | 1001.75 | 648.125 | 946.1 | 658.342 | 637.21 | 693.413 | 1181.05 |  |  | 1.04007 | 465.463 | 261.69 | 355.736 | 973.69 | 220.659 |  |  | 12.7773 | 36.9464
649.923 | 992.97 | 651.829 | 936.74 | 662.186 | 628.01 |  |  |  |  | 0.9991 | 469.623 | 240.87 | 358.329 | 1037.63 | 220.669 |  |  | 13.1105 | 36.8457
653.901 | 983.94 | 655.52 | 927.36 | 666.03 | 618.81 |  |  |  |  | 0.95849 | 473.787 | 225.09 | 361.107 | 1189 | 220.657 |  |  | 13.4442 | 36.7461
657.879 | 974.9 | 659.051 | 917.8 | 669.884 | 609.61 |  |  |  |  | 0.92855 | 478.107 | 209.32 | 363.886 | 1370.8 | 220.638 |  |  | 13.78 | 36.6519
661.842 | 965.84 | 662.582 | 908.25 | 673.739 | 600.42 |  |  |  |  | 0.90152 | 482.465 | 193.55 | 366.665 | 1552.6 | 220.618 |  |  | 14.1163 | 36.5589
665.74 | 956.7 | 666.112 | 898.69 | 677.53 | 591.16 |  |  |  |  | 0.87899 | 486.879 | 177.77 | 369.444 | 1734.4 | 220.598 |  |  | 14.4598 | 36.4873
669.638 | 947.56 | 669.585 | 889.08 | 681.214 | 581.77 |  |  |  |  | 0.85645 | 491.293 | 164.84 | 372.227 | 1916.3 | 220.578 |  |  | 14.8032 | 36.4157
673.535 | 938.42 | 672.985 | 879.39 | 684.898 | 572.38 |  |  |  |  | 0.83944 | 495.767 | 153.59 | 375.013 | 2098.1 | 220.559 |  |  | 15.1505 | 36.3601
677.354 | 929.19 | 676.385 | 869.7 | 688.604 | 563.02 |  |  |  |  | 0.82544 | 500.274 | 142.34 | 377.799 | 2279.9 | 220.539 |  |  | 15.5003 | 36.3146
681.127 | 919.9 | 679.834 | 860.06 | 692.337 | 553.69 |  |  |  |  | 0.81076 | 504.771 | 131.09 | 380.584 | 2461.7 | 220.519 |  |  | 15.85 | 36.2691
684.901 | 910.61 | 683.292 | 850.43 | 696.118 | 544.41 |  |  |  |  | 0.79514 | 509.253 | 121.07 | 383.28 | 2643.5 | 220.499 |  |  | 16.1994 | 36.2216
688.727 | 901.39 | 686.814 | 840.87 | 699.956 | 535.2 |  |  |  |  | 0.77952 | 513.735 | 112.27 | 385.887 | 2825.4 | 220.48 |  |  | 16.5485 | 36.1733
692.567 | 892.18 | 690.349 | 831.32 | [6 empty] | 0.77571 | 518.301 | 103.466 | 388.494 | 3007.2 | 220.46 |  |  | 16.8974 | 36.1233
696.407 | 882.97 | 693.433 | 821.34 | [6 empty] | 0.7722 | 522.869 | 95.415 | 391.113 | 3327.8 | 220.43 |  |  | 17.2457 | 36.0707
|  | 696.427 | 811.28 | [6 empty] | 0.77216 | 527.432 | 88.347 | 393.748 | 3854.9 | 220.385 |  |  | 17.594 | 36.0182
|  | 699.556 | 801.33 | [6 empty] | 0.77758 | 531.988 | 81.441 | 396.421 | 4382 | 220.339 |  |  | 17.9378 | 35.9499
|  | 702.699 | 791.4 | [6 empty] | 0.784 | 536.539 | 76.105 | 399.456 | 4909.1 | 220.294 |  |  | 18.2763 | 35.863
[10 empty] | 0.791 | 541.087 | 70.768 | 402.491 | 5436.1 | 220.249 |  |  | 18.6145 | 35.775
[10 empty] | 0.80241 | 545.591 | 65.613 | 405.473 | 5963.2 | 220.204 |  |  | 18.9516 | 35.6842
[10 empty] | 0.82025 | 550.031 | 60.996 | 408.3 | 6490.3 | 220.159 |  |  | 19.2853 | 35.5853
[10 empty] | 0.84322 | 554.381 | 56.378 | 411.126 | 7017.4 | 220.114 |  |  | 19.6126 | 35.4712
[10 empty] | 0.8763 | 558.552 | 52.478 | 413.987 | 7544.4 | 220.068 |  |  | 19.9399 | 35.3571
[10 empty] | 0.91132 | 562.708 | 48.708 | 416.854 | 8071.5 | 220.023 |  |  | 20.2733 | 35.2568
[10 empty] | 0.94876 | 566.844 | 45.028 | 419.73 | 8598.6 | 219.978 |  |  | 20.6069 | 35.157
[10 empty] | 0.98836 | 570.942 | 42.236 | 422.694 | 9559.4 | 219.968 |  |  | 20.9368 | 35.0497
[10 empty] | 1.04099 | 574.807 | 39.444 | 425.659 | 11146 | 220.007 |  |  | 21.2493 | 34.9082
[10 empty] | 1.0936 | 578.672 | 36.651 | 428.624 | 12732 | 220.047 |  |  | 21.5732 | 34.7871
[10 empty] | 1.1514 | 582.508 | 33.859 | 431.588 | 14319 | 220.086 |  |  | 21.8973 | 34.6665
[10 empty] | 1.2123 | 586.325 | 31.24 | 434.527 | 15906 | 220.125 |  |  | 22.2177 | 34.539
[10 empty] | 1.289 | 589.81 | 29.191 | 437.378 | 17492 | 220.165 |  |  | 22.5321 | 34.4008
[10 empty] | 1.3754 | 593.092 | 27.142 | 440.229 | 19079 | 220.204 |  |  | 22.8493 | 34.2673
[10 empty] | 1.4718 | 596.377 | 25.093 | 443.08 | 20665 | 220.244 |  |  | 23.1721 | 34.1442
[10 empty] | 1.5699 | 599.661 | 23.084 | 445.934 | 22252 | 220.283 |  |  | 23.495 | 34.0211
[10 empty] | 1.683 | 602.874 | 21.546 | 448.828 | 23838 | 220.323 |  |  | 23.814 | 33.8912
[10 empty] | 1.8015 | 606.06 | 20.008 | 451.723 | 25425 | 220.362 |  |  | 24.1245 | 33.7464
[10 empty] | 1.9242 | 609.231 | 18.471 | 454.617 | 27011 | 220.402 |  |  | 24.435 | 33.6016
[10 empty] | 2.0686 | 612.321 | 17.222 | 457.526 | 30227 | 220.411 |  |  | 24.7497 | 33.4637
[10 empty] | 2.2129 | 615.412 | 16.016 | 460.437 | 35065 | 220.391 |  |  | 25.0646 | 33.3261
[10 empty] | 2.3924 | 618.161 | 14.809 | 463.348 | 39903 | 220.371 |  |  | 25.3799 | 33.1894
[10 empty] | 2.5802 | 620.829 | 13.756 | 466.221 | 44742 | 220.351 |  |  | 25.7 | 33.061
[10 empty] | 2.7938 | 623.434 | 12.783 | 469.074 | 49580 | 220.331 |  |  | 26.0201 | 32.9326
[10 empty] | 3.0196 | 626.01 | 11.811 | 471.927 | 54418 | 220.311 |  |  | 26.3242 | 32.7784
[10 empty] | 3.2696 | 628.556 | 10.974 | 474.761 | 59256 | 220.291 |  |  | 26.6264 | 32.6209
[10 empty] | 3.5413 | 631.076 | 10.1805 | 477.588 | 64094 | 220.271 |  |  | 26.932 | 32.4689
[10 empty] | 3.8318 | 633.534 | 9.4115 | 480.463 | 68932 | 220.25 |  |  | 27.246 | 32.3298
[10 empty] | 4.1791 | 635.804 | 8.8123 | 483.657 | 73771 | 220.23 |  |  | 27.56 | 32.1908
[10 empty] | 4.5265 | 638.075 | 8.213 | 486.85 | 78609 | 220.21 |  |  | 27.8792 | 32.0607
[10 empty] | 4.917 | 640.35 | 7.6893 | 490.218 | 83485 | 220.19 |  |  | 28.1918 | 31.9203
[10 empty] | 5.3553 | 642.63 | 7.2288 | 493.73 | 97547 | 220.184 |  |  | 28.4928 | 31.7612
[10 empty] | 5.7935 | 644.91 | 6.836 | 497.469 | 111610 | 220.179 |  |  | 28.7922 | 31.5998
[10 empty] | 6.3097 | 647.059 | 6.5221 | 501.472 | 125670 | 220.173 |  |  | 29.0866 | 31.4318
[10 empty] | 6.8806 | 649.116 | 6.2989 | 505.727 | 139730 | 220.168 |  |  | 29.3868 | 31.2722
[10 empty] | 7.4516 | 651.173 | 6.1 | 510.041 | 153800 | 220.162 |  |  | 29.7012 | 31.134
[10 empty] | 8.1974 | 652.999 | 5.9061 | 514.346 | 167860 | 220.156 |  |  | 30.0157 | 30.9958
[10 empty] | 8.968 | 654.794 | 5.7989 | 518.831 | 181920 | 220.151 |  |  | 30.3154 | 30.8353
[10 empty] | 9.7387 | 656.588 | 5.7518 | 523.389 | 195980 | 220.145 |  |  | 30.611 | 30.6688
[10 empty] | 10.592 | 658.328 | 5.7074 | 527.948 | 210050 | 220.139 |  |  | 30.9072 | 30.503
[10 empty] | 11.578 | 659.984 | 5.6933 | 532.515 | 224110 | 220.134 |  |  | 31.2046 | 30.339
[10 empty] | 12.684 | 661.678 | 5.7041 | 537.083 | 240070 | 220.129 |  |  | 31.502 | 30.1749
[10 empty] | 13.901 | 663.409 | 5.7527 | 541.622 | 279900 | 220.137 |  |  | 31.8044 | 30.0179
[10 empty] | 15.117 | 665.139 | 5.9246 | 545.959 | 319730 | 220.145 |  |  | 32.1077 | 29.862
[10 empty] | 16.614 | 666.594 | 6.0737 | 550.362 | 359560 | 220.152 |  |  | 32.4011 | 29.6928
[10 empty] | 18.379 | 667.788 | 6.2447 | 554.724 | 399390 | 220.16
[10 empty] | 20.143 | 668.982 | 6.445 | 559.025 | 439220 | 220.168
[10 empty] | 21.907 | 670.177 | 6.6682 | 563.283 | 479050 | 220.176
[10 empty] | 23.878 | 671.397 | 6.9064 | 567.519 | 518880 | 220.184
[10 empty] | 26.281 | 672.672 | 7.2467 | 571.455 | 558710 | 220.192
[10 empty] | 28.683 | 673.947 | 7.6124 | 575.334 | 598530 | 220.199
[10 empty] | 31.58 | 675.199 | 7.9764 | 579.318 | 638360 | 220.207
[10 empty] | 34.816 | 676.435 | 8.3866 | 583.181 | 686970 | 220.216
[10 empty] | 38.051 | 677.67 | 8.8903 | 586.8 | 769360 | 220.227
[10 empty] | 41.286 | 678.906 | 9.4232 | 590.357 | 851750 | 220.239
[10 empty] | 45.614 | 680.047 | 10.0535 | 593.702 | 934140 | 220.251
[10 empty] | 50.017 | 681.181 | 10.782 | 596.822 | 1016530 | 220.262
[10 empty] | 54.423 | 682.315 | 11.546 | 599.966
[10 empty] | 60.525 | 683.178 | 12.35 | 603.133
[10 empty] | 66.627 | 684.042 | 13.303 | 606.059
[10 empty] | 72.73 | 684.905 | 14.288 | 609.058
[10 empty] | 79.364 | 685.76 | 15.314 | 612.148
[10 empty] | 87.41 | 686.593 | 16.521 | 614.93
[10 empty] | 95.623 | 687.422 | 17.83 | 617.64
[10 empty] | 106.49 | 688.166 | 19.23 | 620.4
[10 empty] | 117.36 | 688.911 | 20.825 | 622.91
[10 empty] | 128.23 | 689.656 | 22.548 | 625.376
[10 empty] | 139.3 | 690.397 | 24.357 | 628.024
[10 empty] | 154.61 | 691.064 | 26.398 | 630.599
[10 empty] | 169.91 | 691.731 | 28.506 | 633.151
[10 empty] | 185.22 | 692.399 | 31.024 | 635.443
[10 empty] | 204.89 | 693.062 | 33.617 | 637.687
[10 empty] | 225.6 | 693.724 | 36.753 | 639.715
[10 empty] | 246.3 | 694.387 | 39.95 | 641.719
[10 empty] | 271.52 | 695.06 | 43.553 | 643.783
[10 empty] | 299.16 | 695.74 | 47.387 | 645.882
[10 empty] | 326.79 | 696.419 | 51.499 | 647.926
[10 empty] | 360.56 | 697.003 | 56.139 | 649.867
[10 empty] | 397.34 | 697.54 | 61.436 | 651.587
[10 empty] | 434.12 | 698.078 | 67.161 | 653.163
[10 empty] | 481.78 | 698.513 | 73.381 | 654.704
[10 empty] | 534.08 | 698.904 | 80.283 | 656.196
[10 empty] | 586.38 | 699.296 | 88.022 | 657.715
[10 empty] | 638.68 | 699.687 | 96.349 | 659.253
[10 empty] | 703.28 | 700.028 | 105.05 | 660.744
[10 empty] | 785.35 | 700.295 | 115.48 | 662.018
[10 empty] | 867.42 | 700.563 | 126.04 | 663.291
[10 empty] | 949.49 | 700.83 | 139.36 | 664.534
[10 empty] | 1031.56 | 701.098 | 152.68 | 665.777
[10 empty] | 1129.2 | 701.427 | 165.99 | 667.021
[10 empty] | 1256.2 | 701.874 | 182.53 | 668.235
[10 empty] | 1383.3 | 702.321 | 199.51 | 669.438
[10 empty] | 1510.3 | 702.768 | 220.15 | 670.503
[10 empty] | 1643.1 | 703.204 | 240.8 | 671.568
[10 empty] | 1826.8 | 703.549 | 264.3 | 672.577
[10 empty] | 2010.5 | 703.894 | 289.64 | 673.55
[10 empty] | 2194.2 | 704.239 | 318.57 | 674.396
[10 empty] | 2434.4 | 704.519 | 348.9 | 675.199
[10 empty] | 2713.7 | 704.755 | 385.2 | 676.051
[10 empty] | 2993 | 704.99 | 421.49 | 676.903
[10 empty] | 3272.2 | 705.226 | 464.38 | 677.587
[10 empty] | 3551.5 | 705.462 | 508.98 | 678.227
[10 empty] | 3907.5 | 705.668 | 561.26 | 679
[10 empty] | 4352.3 | 705.839 | 615.38 | 679.806
[10 empty] | 4797.2 | 706.011 | 675.82 | 680.674
[10 empty] | 5242.1 | 706.182 | 741.13 | 681.591
[10 empty] | 5686.9 | 706.354 | 819.09 | 682.18
[10 empty] | 6296.6 | 706.646 | 903.07 | 682.614
[10 empty] | 6944.2 | 706.967 | 987.05 | 683.047
[10 empty] | 7591.9 | 707.287 | 1087 | 683.683
[10 empty] | 8351.9 | 707.52 | 1195.7 | 684.429
[10 empty] | 9242.4 | 707.65 | 1304.5 | 685.173
[10 empty] | 10132.9 | 707.781 | 1444 | 685.709
[10 empty] | 11056 | 707.879 | 1583.5 | 686.244
[10 empty] | 12314 | 708.076 | 1743.7 | 686.651
[10 empty] | 13676 | 708.404 | 1924.2 | 686.932
[10 empty] | 15038 | 708.732 | 2104.6 | 687.212
[10 empty] | 16401 | 709.06 | 2324.8 | 687.491
[10 empty] | 17806 | 709.329 | 2560.4 | 687.77
[10 empty] | 19647 | 709.202 | 2795.9 | 688.048
[10 empty] | 21860 | 709.544 | 3095.7 | 688.512
[10 empty] | 24073 | 709.886 | 3401.3 | 688.994
[10 empty] | 26286 | 710.228 | 3724 | 689.469
[10 empty] | 28693 | 710.533 | 4137.2 | 689.912
[10 empty] | 31715 | 710.742 | 4550.4 | 690.355
[10 empty] | 35263 | 710.9 | 4963.6 | 690.798
[10 empty] | 38810 | 711.058 | 5465.3 | 691.088
[10 empty] | 42358 | 711.216 | 6019.8 | 691.287
[10 empty] | 46243 | 711.321 | 6578 | 691.486
[10 empty] | 51207 | 711.424 | 7286 | 691.692
[10 empty] | 56769 | 711.628 | 7994.1 | 691.899
[10 empty] | 62332 | 711.831 | 8802 | 692.296
[10 empty] | 67894 | 712.034 | 9709.9 | 692.885
[10 empty] | 74535 | 712.001 | 10618 | 693.473
[10 empty] | 82932 | 712.025 | 11782 | 693.92
[10 empty] | 91831 | 712.094 | 13092 | 694.285
[10 empty] | 100730 | 712.162 | 14403 | 694.651
[10 empty] | 109630 | 712.23 | 15714 | 695.016
[10 empty] | 121040 | 712.374 | 17024 | 695.381
[10 empty] | 133510 | 712.551 | 18819 | 695.976
[10 empty] | 145970 | 712.728 | 20617 | 696.572
[10 empty] | 160320 | 712.881 | 22898 | 696.848
[10 empty] | 175970 | 713.043 | 25359 | 697.004
[10 empty] | 193600 | 713.542 | 27819 | 697.16
[10 empty] | 214480 | 713.778 | 30280 | 697.317
[10 empty] | 236160 | 713.95 | 33302 | 697.546
[10 empty] | 257850 | 714.121 | 36591 | 697.809
[10 empty] | 283160 | 714.83 | 40564 | 698.048
[12 empty] | 45155 | 698.264
[12 empty] | 49746 | 698.48
[12 empty] | 54337 | 698.696
[12 empty] | 58928 | 698.912
[12 empty] | 64925 | 699.211
[12 empty] | 71190 | 699.524
[12 empty] | 79121 | 699.75
[12 empty] | 87385 | 699.959
[12 empty] | 95648 | 700.167
[12 empty] | 104258 | 700.357
[12 empty] | 114950 | 700.434
[12 empty] | 126950 | 700.458
[12 empty] | 141090 | 700.395
[12 empty] | 155240 | 700.332
[12 empty] | 169380 | 700.269
[12 empty] | 185190 | 700.265
[12 empty] | 203570 | 700.355
[12 empty] | 226060 | 700.458
[12 empty] | 249670 | 700.564
[12 empty] | 273280 | 700.671

## 1085 IRAM
Propiedades mecanicas en funcion de temperaturas de revenido | [9 empty] | Diagrama de TTT
x | HB | x | Rm | x | Rp 0.2 | x | Z | x | A | x | A | x | A+F+C
200.652 | 1390.98 | 201.368 | 1302.82 | 201.96 | 981.25 | 200.827 | 854.11 | 202.25 | 568.02 | 180.85 | 212.734 | 127650 | 167.918
207.897 | 1390.29 | 208.622 | 1302.5 | 208.96 | 984.31 | 208.073 | 854.66 | 209.504 | 568.2 | 178.98 | 217.098 | 118380 | 170.438
215.143 | 1389.59 | 215.876 | 1302.18 | 216.066 | 986.59 | 215.318 | 855.21 | 216.758 | 568.37 | 177.23 | 221.464 | 109230 | 172.589
222.388 | 1388.9 | 223.129 | 1301.87 | 223.214 | 988.56 | 222.565 | 855.58 | 224.011 | 568.38 | 173.86 | 225.757 | 100281 | 174.5
229.638 | 1388.56 | 230.383 | 1301.56 | 230.344 | 990.69 | 229.819 | 855.31 | 231.264 | 568.02 | 170.32 | 230.041 | 92039 | 176.253
236.894 | 1388.52 | 237.637 | 1301.26 | 237.547 | 991.82 | 237.073 | 855.03 | 238.517 | 567.67 | 166.96 | 234.33 | 84884 | 178.473
244.149 | 1388.47 | 244.891 | 1300.95 | 244.793 | 992.36 | 244.322 | 854.97 | 245.771 | 567.46 | 164.24 | 238.651 | 78496 | 180.699
251.392 | 1387.83 | 252.128 | 1300.09 | 252.044 | 992.47 | 251.533 | 856.21 | 253.027 | 567.42 | 160.51 | 242.856 | 72649 | 183.247
258.632 | 1386.98 | 259.363 | 1299.12 | 259.299 | 992.28 | 258.744 | 857.44 | 260.282 | 567.37 | 153.98 | 246.791 | 66986 | 185.448
265.872 | 1386.13 | 266.597 | 1298.16 | 266.554 | 992.17 | 265.958 | 858.65 | 267.535 | 567.51 | 150.49 | 251.045 | 61841 | 187.517
273.111 | 1385.28 | 273.833 | 1297.22 | 273.809 | 992.13 | 273.179 | 859.74 | 274.788 | 567.74 | 146.4 | 255.217 | 56833 | 189.619
280.357 | 1384.63 | 281.073 | 1296.36 | 281.036 | 991.15 | 280.4 | 860.82 | 282.041 | 567.98 | 139.95 | 259.067 | 52547 | 192.033
287.607 | 1384.12 | 288.312 | 1295.5 | 288.255 | 989.89 | 287.64 | 861.45 | 289.295 | 568.15 | 135.29 | 263.154 | 48874 | 194.632
294.858 | 1383.61 | 295.551 | 1294.64 | 295.461 | 988.44 | 294.889 | 861.87 | 296.549 | 568.23 | 130.35 | 267.168 | 45200 | 197.231
302.089 | 1382.74 | 302.787 | 1293.72 | 302.663 | 986.94 | 302.138 | 862.28 | 303.804 | 568.32 | 124.98 | 271.091 | 41617 | 199.061
309.284 | 1381.14 | 310.021 | 1292.74 | 309.849 | 985.24 | 309.379 | 862.81 | 311.057 | 568.55 | 119.57 | 274.952 | 38371 | 201.055
316.493 | 1379.75 | 317.255 | 1291.75 | 317.024 | 983.4 | 316.492 | 865.09 | 318.31 | 568.78 | 114.13 | 278.775 | 35824 | 203.413
323.715 | 1378.54 | 324.486 | 1290.71 | 324.184 | 981.41 | 323.605 | 867.36 | 325.563 | 569.01 | 108.05 | 282.298 | 33278 | 205.771
330.901 | 1376.91 | 331.707 | 1289.5 | 331.325 | 979.27 | 330.755 | 869.26 | 332.809 | 569.51 | 101.893 | 285.72 | 30732 | 208.128
338.036 | 1374.69 | 338.929 | 1288.28 | 338.36 | 976.3 | 337.958 | 870.62 | 340.053 | 570.09 | 95.564 | 288.928 | 28186 | 210.486
345.16 | 1372.37 | 346.15 | 1287.06 | 345.396 | 973.33 | 345.16 | 871.98 | 347.298 | 570.67 | 90.177 | 292.341 | 25779 | 212.801
352.285 | 1370.05 | 353.371 | 1285.85 | 352.383 | 970.06 | 352.383 | 872.99 | 354.539 | 571.34 | 84.899 | 295.695 | 23818 | 214.982
359.344 | 1367.27 | 360.596 | 1284.68 | 359.355 | 966.7 | 359.622 | 873.71 | 361.776 | 572.1 | 79.439 | 298.734 | 21925 | 217.19
366.356 | 1364.15 | 367.821 | 1283.54 | 366.303 | 963.21 | 366.845 | 874.61 | 369.013 | 572.87 | 74.091 | 301.686 | 20334 | 219.518
373.407 | 1361.27 | 375.047 | 1282.4 | 373.244 | 959.68 | 373.906 | 877.28 | 376.255 | 573.52 | 68.947 | 304.483 | 18742 | 221.846
380.457 | 1358.4 | 382.273 | 1281.26 | 380.005 | 955.35 | 380.99 | 879.74 | 383.501 | 574.05 | 64.512 | 307.578 | 17315 | 224.282
387.503 | 1355.5 | 389.496 | 1280.08 | 386.658 | 950.54 | 388.184 | 881.21 | 390.747 | 574.58 | 60.429 | 310.689 | 16012 | 226.749
394.546 | 1352.57 | 396.687 | 1278.43 | 393.369 | 945.96 | 395.378 | 882.68 | 397.993 | 575.1 | 56.247 | 313.527 | 14767 | 228.802
401.587 | 1349.63 | 403.877 | 1276.78 | 400.09 | 941.41 | 402.356 | 885.87 | 405.239 | 575.63 | 52.061 | 315.722 | 13626 | 230.981
408.545 | 1346.2 | 411.068 | 1275.13 | 406.861 | 937.08 | 409.333 | 889.06 | 412.457 | 576.73 | 47.874 | 317.775 | 12628 | 233.331
415.503 | 1342.76 | 418.259 | 1273.48 | 413.533 | 932.37 | 416.31 | 892.26 | 419.67 | 577.95 | 44.33 | 320.297 | 11630 | 235.682
422.346 | 1338.75 | 425.44 | 1271.71 | 420.014 | 926.96 | 423.118 | 896.31 | 426.883 | 579.17 | 41.247 | 323.158 | 10785 | 238.148
429.171 | 1334.65 | 432.617 | 1269.9 | 426.494 | 921.55 | 429.862 | 900.6 | 434.095 | 580.38 | 38.275 | 325.493 | 10005 | 240.664
436.016 | 1330.65 | 439.766 | 1267.87 | 432.884 | 915.85 | 436.435 | 905.58 | 441.252 | 582.2 | 35.314 | 327.769 | 9225.5 | 243.18
442.926 | 1326.95 | 446.773 | 1264.71 | 439.286 | 910.2 | 443.03 | 910.46 | 448.368 | 584.45 | 32.507 | 330.008 | 8515.3 | 245.294
449.836 | 1323.26 | 453.78 | 1261.56 | 445.696 | 904.56 | 449.818 | 914.6 | 455.485 | 586.7 | 29.984 | 332.177 | 7817.6 | 247.336
456.594 | 1318.9 | 460.786 | 1258.41 | 451.712 | 897.86 | 456.605 | 918.74 | 462.673 | 588.21 | 27.724 | 334.514 | 7264.4 | 249.766
463.278 | 1314.21 | 467.749 | 1255 | 457.752 | 891.21 | 463.118 | 923.9 | 469.874 | 589.59 | 25.69 | 336.996 | 6717.3 | 252.211
469.838 | 1309.08 | 474.511 | 1250.75 | 463.994 | 885.09 | 469.6 | 929.19 | 477.075 | 590.97 | 23.712 | 339.436 | 6209.9 | 254.727
476.321 | 1303.67 | 480.94 | 1245.19 | 470.054 | 878.5 | 476.082 | 934.47 | 484.035 | 594.23 | 21.952 | 341.715 | 5780.3 | 257.378
483.003 | 1298.98 | 486.717 | 1237.94 | 476.148 | 871.99 | 482.222 | 940.71 | 490.977 | 597.62 | 20.193 | 343.994 | 5350.7 | 260.03
489.699 | 1294.33 | 492.536 | 1230.78 | 482.409 | 865.92 | 488.25 | 947.27 | 498.031 | 600.3 | 18.666 | 346.246 | 4957 | 262.511
496.394 | 1289.69 | 498.61 | 1224.22 | 488.725 | 860.01 | 494.301 | 953.78 | 505.12 | 602.77 | 17.238 | 348.553 | 4579.9 | 264.915
502.811 | 1284.16 | 504.292 | 1216.82 | 494.925 | 853.84 | 500.461 | 960 | 512.193 | 605.33 | 15.977 | 350.97 | 4229.7 | 267.28
508.975 | 1277.82 | 509.734 | 1208.9 | 500.211 | 845.64 | 506.622 | 966.23 | 519.185 | 608.45 | 14.719 | 353.382 | 3912 | 269.655
515.235 | 1271.77 | 514.563 | 1200.01 | 506.074 | 838.71 | 512.704 | 972.64 | 526.178 | 611.55 | 13.601 | 355.67 | 3614.2 | 272.062
521.671 | 1266.21 | 519.204 | 1190.82 | 512.354 | 832.71 | 518.532 | 979.67 | 533.192 | 614.52 | 12.578 | 358.033 | 3344.5 | 274.431
528.108 | 1260.66 | 523.849 | 1181.64 | 518.142 | 825.48 | 524.361 | 986.7 | 540.207 | 617.49 | 11.646 | 360.581 | 3092.1 | 276.855
534.544 | 1255.11 | 528.513 | 1172.48 | 523.868 | 818.12 | 530.005 | 994.11 | 546.991 | 621.62 | 10.805 | 363.085 | 2863.3 | 279.386
540.892 | 1249.29 | 533.078 | 1163.2 | 529.482 | 810.53 | 535.568 | 1001.69 | 553.754 | 625.87 | 9.9555 | 365.335 | 2658.7 | 281.877
547.229 | 1243.44 | 537.163 | 1153.33 | 534.622 | 802.1 | 541.131 | 1009.28 | 560.517 | 630.11 | 9.2615 | 367.996 | 2458.9 | 284.36
553.566 | 1237.58 | 541.203 | 1143.41 | 539.814 | 793.75 | 546.495 | 1017.23 | 567.162 | 634.82 | 8.5878 | 370.694 | 2261.8 | 286.471
559.894 | 1231.71 | 544.757 | 1133.01 | 545.411 | 786.13 | 551.838 | 1025.23 | 573.788 | 639.6 | 8.007 | 373.497 | 2102.6 | 289.044
566.171 | 1225.68 | 548.31 | 1122.6 | 550.808 | 778.14 | 557.258 | 1033.09 | 580.414 | 644.38 | 7.4373 | 376.279 | 1954.7 | 291.858
572.447 | 1219.65 | 551.863 | 1112.2 | 556.004 | 769.79 | 562.711 | 1040.88 | 586.659 | 650.37 | 6.9252 | 378.951 | 1805.8 | 294.204
578.723 | 1213.62 | 555.238 | 1101.65 | 561.038 | 761.18 | 568.181 | 1048.64 | 592.888 | 656.41 | 6.4131 | 381.622 | 1677 | 296.615
584.948 | 1207.45 | 557.986 | 1090.62 | 566.241 | 752.85 | 573.674 | 1056.36 | 599.113 | 662.46 | 5.9308 | 383.938 | 1556.6 | 299.125
591.154 | 1201.23 | 561.051 | 1079.85 | 571.645 | 744.86 | 579.297 | 1063.81 | 605.127 | 669.05 | 5.4739 | 386.298 | 1436.2 | 301.635
597.361 | 1195.01 | 564.964 | 1069.79 | 576.859 | 736.54 | 585.146 | 1070.79 | 611.142 | 675.65 | 5.1118 | 389.254 | 1338.4 | 304.481
603.48 | 1188.58 | 568.851 | 1059.71 | 582.091 | 728.25 | 590.994 | 1077.78 | 616.648 | 683.33 | 4.7615 | 392.16 | 1253.8 | 307.523
609.347 | 1181.52 | 572.562 | 1049.45 | 587.528 | 720.32 | 596.873 | 1084.69 | 622.107 | 691.11 | 4.4367 | 394.822 | 1169.1 | 310.564
615.214 | 1174.47 | 576.273 | 1039.19 | 591.999 | 710.94 | 602.759 | 1091.59 | 627.634 | 698.77 | 4.112 | 397.485 | 1088.5 | 313.264
621.08 | 1167.41 | 580.511 | 1029.52 | 596.731 | 701.93 | 608.871 | 1097.88 | 633.208 | 706.33 | 3.8256 | 400.258 | 1011.47 | 315.656
627.03 | 1160.55 | 584.919 | 1020.03 | 601.977 | 693.67 | 615.327 | 1103.25 | 638.782 | 713.89 | 3.563 | 403.1 | 934.45 | 318.048
632.987 | 1153.7 | 589.325 | 1010.53 | 606.424 | 684.23 | 621.793 | 1108.58 | 645.068 | 719.62 | 3.3168 | 405.993 | 857.43 | 320.44
638.89 | 1146.74 | 593.677 | 1000.97 | 610.842 | 674.75 | 628.327 | 1113.69 | 651.612 | 724.7 | 3.0973 | 408.969 | 797.61 | 323.128
644.377 | 1138.9 | 598.029 | 991.41 | 614.947 | 664.9 | 634.869 | 1118.77 | 658.202 | 729.61 | 2.8982 | 412.011 | 739.78 | 325.851
649.864 | 1131.07 | 602.382 | 981.85 | 619.466 | 655.56 | 641.421 | 1123.82 | 664.86 | 734.27 | 2.7164 | 415.109 | 687.57 | 328.444
655.625 | 1123.81 | 606.508 | 972.03 | 624.147 | 646.43 | 648.373 | 1127.05 | 671.535 | 738.86 | 2.5346 | 418.207 | 636.4 | 331.012
661.593 | 1116.99 | 610.546 | 962.11 | 629.046 | 637.61 | 655.384 | 1130.03 | 678.439 | 742.45 | 2.38 | 421.36 | 592.15 | 333.676
667.556 | 1110.15 | 614.583 | 952.19 | 633.76 | 628.56 | 662.239 | 1133.86 | 685.347 | 746.02 | 2.23 | 424.522 | 550.53 | 336.377
673.427 | 1103.11 | 618.731 | 942.39 | 637.673 | 618.5 | 669.115 | 1137.57 | 692.417 | 748.62 | 2.0829 | 427.609 | 509.24 | 339.08
679.299 | 1096.06 | 622.989 | 932.72 | 642.235 | 609.23 | 676.236 | 1139.78 | 699.487 | 751.22 | 1.9414 | 430.538 | 475.02 | 341.849
685.171 | 1089.02 | 627.246 | 923.05 | 646.711 | 599.84 | 683.357 | 1141.99 |  |  | 1.8189 | 433.633 | 440.8 | 344.619
690.994 | 1081.87 | 631.654 | 913.56 | 650.846 | 590.02 | 690.462 | 1144.32 |  |  | 1.708 | 436.84 | 410 | 347.189
696.711 | 1074.49 | 636.203 | 904.25 | 655.003 | 580.24 | 697.565 | 1146.68 |  |  | 1.6103 | 440.172 | 379.92 | 349.718
|  | 640.752 | 894.94 | 659.242 | 570.54 |  |  |  |  | 1.5126 | 443.505 | 350.92 | 352.287
|  | 645.301 | 885.63 | 663.491 | 560.86 |  |  |  |  | 1.4311 | 447.025 | 326.76 | 355.031
|  | 649.936 | 876.43 | 667.763 | 551.2 |  |  |  |  | 1.3636 | 450.706 | 303.42 | 357.799
|  | 654.688 | 867.4 | 672.036 | 541.55 |  |  |  |  | 1.2961 | 454.387 | 282.96 | 360.652
|  | 659.439 | 858.36 | 676.308 | 531.89 |  |  |  |  | 1.2286 | 458.068 | 263.13 | 363.437
|  | 664.12 | 849.23 | 679.951 | 521.58 |  |  |  |  | 1.1705 | 461.843 | 244.68 | 366.073
|  | 668.777 | 840.06 | 683.478 | 511.15 |  |  |  |  | 1.1225 | 465.716 | 226.23 | 368.709
|  | 673.546 | 831.06 | 687.005 | 500.72 |  |  |  |  | 1.0744 | 469.59 | 210.55 | 371.422
|  | 678.62 | 822.51 | 691.371 | 491.2 |  |  |  |  | 1.02638 | 473.463 | 195.37 | 374.101
|  | 683.674 | 813.93 | [6 empty] | 0.9807 | 477.339 | 181.13 | 376.724
|  | 688.601 | 805.15 | [6 empty] | 0.93887 | 481.216 | 168.72 | 379.438
|  | 693.528 | 796.37 | [6 empty] | 0.9072 | 485.265 | 156.36 | 382.15
|  | 698.469 | 787.61 | [6 empty] | 0.89062 | 489.567 | 145.41 | 384.809
[10 empty] | 0.87405 | 493.87 | 134.93 | 387.433
[10 empty] | 0.85716 | 498.164 | 125.33 | 389.99
[10 empty] | 0.83993 | 502.45 | 115.73 | 392.547
[10 empty] | 0.82524 | 506.76 | 108.12 | 395.504
[10 empty] | 0.81284 | 511.093 | 100.77 | 398.382
[10 empty] | 0.80655 | 515.455 | 93.653 | 401.014
[10 empty] | 0.80633 | 519.846 | 86.803 | 403.676
[10 empty] | 0.80114 | 524.227 | 81.338 | 406.5
[10 empty] | 0.80205 | 528.606 | 75.873 | 409.324
[10 empty] | 0.80821 | 532.982 | 70.408 | 412.148
[10 empty] | 0.82338 | 537.287 | 65.216 | 414.948
[10 empty] | 0.83522 | 541.626 | 61.084 | 417.657
[10 empty] | 0.84601 | 545.976 | 56.951 | 420.366
[10 empty] | 0.87026 | 550.161 | 52.818 | 423.075
[10 empty] | 0.8983 | 554.297 | 48.686 | 425.784
[10 empty] | 0.92709 | 558.433 | 45.136 | 428.46
[10 empty] | 0.95877 | 562.529 | 41.867 | 431.119
[10 empty] | 0.9975 | 566.506 | 38.979 | 433.867
[10 empty] | 1.02519 | 570.7 | 36.294 | 436.662
[10 empty] | 1.05537 | 574.86 | 33.706 | 439.46
[10 empty] | 1.104 | 578.726 | 31.73 | 442.272
[10 empty] | 1.154 | 582.574 | 29.754 | 445.084
[10 empty] | 1.2125 | 586.299 | 27.778 | 447.896
[10 empty] | 1.2806 | 589.865 | 25.802 | 450.709
[10 empty] | 1.3548 | 593.403 | 23.826 | 453.521
[10 empty] | 1.4244 | 597.081 | 21.883 | 456.332
[10 empty] | 1.488 | 600.951 | 20.516 | 459.125
[10 empty] | 1.5914 | 604.064 | 19.149 | 461.919
[10 empty] | 1.6885 | 607.405 | 17.781 | 464.712
[10 empty] | 1.7929 | 610.762 | 16.414 | 467.506
[10 empty] | 1.9121 | 613.937 | 15.247 | 470.131
[10 empty] | 2.0325 | 617.257 | 14.106 | 472.735
[10 empty] | 2.1751 | 620.289 | 13.233 | 475.707
[10 empty] | 2.3357 | 623.212 | 12.359 | 478.68
[10 empty] | 2.5014 | 626.103 | 11.486 | 481.653
[10 empty] | 2.6914 | 628.909 | 10.732 | 484.558
[10 empty] | 2.9059 | 631.477 | 9.994 | 487.454
[10 empty] | 3.1451 | 633.803 | 9.3441 | 490.522
[10 empty] | 3.4122 | 636.018 | 8.7578 | 493.711
[10 empty] | 3.7019 | 638.141 | 8.2158 | 496.857
[10 empty] | 4.0126 | 640.371 | 7.6909 | 499.987
[10 empty] | 4.342 | 642.697 | 7.2406 | 503.359
[10 empty] | 4.716 | 644.817 | 6.8543 | 506.938
[10 empty] | 5.1218 | 646.79 | 6.6319 | 511.036
[10 empty] | 5.5745 | 648.807 | 6.4246 | 515.164
[10 empty] | 6.049 | 650.844 | 6.2241 | 519.297
[10 empty] | 6.5732 | 652.925 | 6.0727 | 523.532
[10 empty] | 7.1272 | 655.033 | 5.9423 | 527.801
[10 empty] | 7.7435 | 657.161 | 5.8745 | 532.149
[10 empty] | 8.3878 | 659.297 | 5.8309 | 536.526
[10 empty] | 9.1747 | 661.021 | 5.7866 | 540.902
[10 empty] | 9.9902 | 662.661 | 5.8505 | 545.257
[10 empty] | 10.886 | 664.288 | 5.9833 | 549.497
[10 empty] | 11.856 | 665.893 | 6.1322 | 553.726
[10 empty] | 12.982 | 667.249 | 6.2543 | 558.019
[10 empty] | 14.182 | 668.712 | 6.4535 | 562.15
[10 empty] | 15.458 | 670.285 | 6.7286 | 566.085
[10 empty] | 16.816 | 672.232 | 7.0284 | 569.966
[10 empty] | 18.365 | 673.84 | 7.3424 | 573.861
[10 empty] | 20.122 | 674.927 | 7.6496 | 577.795
[10 empty] | 22.014 | 676.058 | 7.9406 | 581.82
[10 empty] | 24.201 | 677.284 | 8.3764 | 585.423
[10 empty] | 26.389 | 678.511 | 8.8284 | 589.061
[10 empty] | 28.733 | 679.907 | 9.2919 | 592.743
[10 empty] | 31.291 | 681.534 | 9.7745 | 596.433
[10 empty] | 34.434 | 682.498 | 10.3535 | 599.941
[10 empty] | 37.578 | 683.461 | 10.977 | 603.365
[10 empty] | 41.396 | 684.49 | 11.655 | 606.703
[10 empty] | 45.269 | 685.525 | 12.423 | 609.9
[10 empty] | 49.474 | 686.628 | 13.283 | 613.074
[10 empty] | 54.29 | 687.856 | 14.17 | 616.241
[10 empty] | 59.106 | 689.084 | 15.084 | 619.428
[10 empty] | 65.04 | 690.084 | 16.073 | 622.673
[10 empty] | 71.205 | 691.038 | 17.201 | 625.69
[10 empty] | 77.81 | 691.946 | 18.478 | 628.462
[10 empty] | 85.612 | 692.73 | 19.983 | 631.164
[10 empty] | 93.414 | 693.514 | 21.517 | 633.857
[10 empty] | 102.835 | 694.53 | 23.052 | 636.549
[10 empty] | 112.53 | 695.585 | 24.929 | 639.211
[10 empty] | 122.81 | 696.621 | 26.806 | 641.873
[10 empty] | 135.05 | 697.588 | 29.007 | 644.324
[10 empty] | 147.3 | 698.556 | 31.402 | 646.649
[10 empty] | 163.14 | 699.23 | 33.985 | 648.931
[10 empty] | 179.77 | 699.841 | 36.954 | 651.121
[10 empty] | 196.39 | 700.453 | 39.922 | 653.312
[10 empty] | 213.01 | 701.064 | 43.519 | 655.303
[10 empty] | 236.04 | 701.7 | 47.251 | 657.252
[10 empty] | 259.16 | 702.336 | 51.421 | 659.285
[10 empty] | 282.27 | 702.971 | 55.914 | 661.381
[10 empty] | 311.35 | 703.658 | 60.407 | 663.477
[10 empty] | 343.6 | 704.372 | 66.203 | 665.071
[10 empty] | 375.85 | 705.086 | 72.159 | 666.604
[10 empty] | 408.1 | 705.8 | 78.711 | 668.171
[10 empty] | 448.97 | 706.498 | 86.024 | 669.782
[10 empty] | 492.69 | 707.191 | 93.377 | 671.388
[10 empty] | 536.68 | 707.878 | 102.559 | 672.759
[10 empty] | 594.58 | 708.241 | 111.74 | 674.131
[10 empty] | 652.49 | 708.605 | 122.22 | 675.606
[10 empty] | 710.4 | 708.968 | 133.17 | 677.12
[10 empty] | 783.33 | 709.609 | 146.15 | 678.458
[10 empty] | 857.77 | 710.277 | 159.77 | 679.74
[10 empty] | 939.74 | 710.977 | 174.57 | 681.001
[10 empty] | 1032.72 | 711.724 | 192.82 | 682.203
[10 empty] | 1126.1 | 712.47 | 211.07 | 683.405
[10 empty] | 1236.9 | 713.177 | 229.32 | 684.607
[10 empty] | 1360.4 | 713.715 | 250.46 | 685.709
[10 empty] | 1492.1 | 714.142 | 275.49 | 686.677
[10 empty] | 1638 | 714.613 | 300.53 | 687.645
[10 empty] | 1798.3 | 715.131 | 329.29 | 688.709
[10 empty] | 1971.9 | 715.704 | 361.27 | 689.855
[10 empty] | 2172.5 | 716.391 | 393.24 | 691.001
[10 empty] | 2373 | 717.078 | 433.81 | 691.746
[10 empty] | 2607.8 | 717.52 | 476.54 | 692.39
[10 empty] | 2868.3 | 717.779 | 519.28 | 693.034
[10 empty] | 3128.8 | 718.037 | 570.86 | 693.981
[10 empty] | 3458.3 | 718.391 | 625.49 | 695.032
[10 empty] | 3794 | 718.753 | 680.75 | 696.076
[10 empty] | 4141 | 719.097 | 766.09 | 696.771
[10 empty] | 4580.8 | 719.295 | 851.43 | 697.467
[10 empty] | 5020.6 | 719.493 | 936.77 | 698.162
[10 empty] | 5485 | 719.719 | 1022.11 | 698.857
[10 empty] | 6060.5 | 720.072 | 1107.5 | 699.552
[10 empty] | 6636 | 720.425 | 1192.8 | 700.247
[10 empty] | 7250.2 | 720.72 | 1305.5 | 701.018
[10 empty] | 7955.8 | 720.879 | 1432.3 | 701.828
[10 empty] | 8798.7 | 721.065 | 1561.7 | 702.614
[10 empty] | 9671.4 | 721.257 | 1727 | 703.059
[10 empty] | 10544.1 | 721.449 | 1892.4 | 703.504
[10 empty] | 11697 | 721.805 | 2069 | 703.932
[10 empty] | 12921 | 722.203 | 2290.5 | 704.294
[10 empty] | 14146 | 722.602 | 2512.1 | 704.655
[10 empty] | 15371 | 723 | 2733.6 | 705.016
[10 empty] | 16810 | 723.291 | 3013.3 | 705.273
[10 empty] | 18422 | 723.495 | 3303.4 | 705.511
[10 empty] | 20517 | 723.656 | 3626.1 | 705.742
[10 empty] | 22697 | 723.81 | 3993.7 | 705.963
[10 empty] | 24876 | 723.963 | 4361.2 | 706.183
[10 empty] | 27056 | 724.117 | 4815.3 | 706.676
[10 empty] | 29431 | 724.31 | 5292.6 | 707.242
[10 empty] | 32400 | 724.622 | 5769.9 | 707.808
[10 empty] | 35446 | 724.926 | 6344.7 | 707.998
[10 empty] | 39547 | 725.104 | 6966.2 | 708.008
[10 empty] | 43648 | 725.282 | 7644.8 | 708.057
[10 empty] | 47749 | 725.46 | 8480.8 | 708.21
[10 empty] | 51850 | 725.639 | 9316.9 | 708.363
[10 empty] | 56592 | 725.735 | 10152.9 | 708.516
[10 empty] | 62030 | 725.745 | 11104 | 708.695
[10 empty] | 69394 | 725.755 | 12234 | 708.914
[10 empty] | 76758 | 725.766 | 13364 | 709.134
[10 empty] | 84123 | 725.776 | 14660 | 709.32
[10 empty] | 91487 | 725.787 | 16139 | 709.571
[10 empty] | 99021 | 725.821 | 17751 | 709.904
[10 empty] | 109000 | 726.196 | 19364 | 710.237
[10 empty] | 119930 | 726.464 | 21339 | 710.436
[10 empty] | 133550 | 726.427 | 23366 | 710.618
[10 empty] | 147170 | 726.39 | 25742 | 710.692
[10 empty] | 160790 | 726.353 | 28177 | 710.755
[10 empty] | 174410 | 726.316 | 31216 | 710.697
[10 empty] | 190710 | 726.51 | 34255 | 710.639
[10 empty] | 210230 | 726.775 | 37293 | 710.581
[10 empty] | 234610 | 726.85 | 40999 | 710.959
[10 empty] | 258990 | 726.926 | 45029 | 711.243
[10 empty] | 283380 | 727.002 | 49617 | 711.236
[10 empty] | 307760 | 727.077 | 54205 | 711.229
[12 empty] | 59721 | 711.462
[12 empty] | 65428 | 711.745
[12 empty] | 72303 | 711.944
[12 empty] | 79983 | 712.086
[12 empty] | 87664 | 712.227
[12 empty] | 95344 | 712.368
[12 empty] | 104690 | 712.516
[12 empty] | 115190 | 712.669
[12 empty] | 125680 | 712.822
[12 empty] | 138780 | 712.815
[12 empty] | 152380 | 712.778
[12 empty] | 166240 | 712.768
[12 empty] | 183520 | 713.088
[12 empty] | 200810 | 713.409
[12 empty] | 222150 | 713.559
[12 empty] | 245880 | 713.609
[12 empty] | 269620 | 713.659
[12 empty] | 293350 | 713.708

## 1140 IRAM
Propiedades mecanicas en funcion de temperaturas de revenido | [9 empty] | Propiedades mecanicas en funcion de temperaturas de revenido | [11 empty] | Diagrama TTT
x | Rm | x | Rp 0.2 | x | Z | x | HB | x | A | x | Rm | x | HB Superficial | x | Rp 0.2 | x | Z | x | HB Nucleo | x | A | x | A | x | F | x | P | x | Ms
202.38 | 780.378 | 203.904 | 611.586 | 203.796 | 573.027 | 201.853 | 502.208 | 203.918 | 286.984 | 189.238 | 881.205 | 198.609 | 863.343 | 199.984 | 658.699 | 199.469 | 525.295 | 198.208 | 526.194 | 193.845 | 249.626 | 4.4484 | 359.992 | 230.34 | 342.843 | 9.503 | 493.034 | 0.46252 | 354.082
209.3 | 780.211 | 210.778 | 612.195 | 208.343 | 577.137 | 208.621 | 500.954 | 209.561 | 290.243 | 195.768 | 883.476 | 204.553 | 860.57 | 207.054 | 658.207 | 205.085 | 528.982 | 205.274 | 525.609 | 200.282 | 252.2 | 4.2687 | 364.289 | 213.98 | 345.932 | 8.6782 | 495.52 | 0.5406 | 354.024
216.22 | 780.045 | 217.655 | 612.785 | 213.871 | 580.524 | 215.475 | 500.108 | 215.781 | 292.669 | 202.786 | 884.469 | 209.489 | 856.347 | 214.091 | 657.478 | 210.505 | 532.86 | 212.125 | 524.194 | 206.885 | 254.45 | 4.089 | 368.585 | 197.61 | 349.021 | 7.9812 | 498.551 | 0.61869 | 353.967
223.14 | 780.04 | 224.539 | 613.314 | 219.837 | 583.328 | 222.339 | 499.312 | 222.063 | 295.012 | 209.843 | 885.237 | 214.639 | 852.304 | 221.19 | 657.244 | 215.728 | 536.931 | 218.877 | 522.401 | 213.558 | 256.552 | 3.9093 | 372.881 | 181.25 | 352.11 | 7.376 | 501.901 | 0.69678 | 353.91
230.06 | 780.111 | 231.44 | 613.481 | 225.935 | 585.979 | 229.203 | 498.518 | 228.32 | 297.403 | 216.938 | 885.527 | 219.802 | 848.272 | 228.235 | 656.543 | 221.408 | 540.526 | 225.53 | 520.372 | 220.261 | 258.585 | 3.7296 | 377.178 | 165.17 | 355.196 | 6.8428 | 505.455 | 0.77486 | 353.853
236.979 | 780.182 | 238.357 | 613.216 | 232.316 | 588.123 | 236.067 | 497.724 | 234.732 | 299.496 | 224.041 | 885.815 | 224.878 | 844.163 | 235.274 | 655.779 | 227.288 | 543.912 | 232.202 | 518.385 | 226.968 | 260.608 | 3.5499 | 381.474 | 153.49 | 358.243 | 6.3669 | 509.15 | 0.85295 | 353.795
243.899 | 780.244 | 245.268 | 612.844 | 238.677 | 590.318 | 242.908 | 496.796 | 241.171 | 301.536 | 231.144 | 886.07 | 230.255 | 840.334 | 242.346 | 655.258 | 233.167 | 547.299 | 238.94 | 516.557 | 233.677 | 262.626 | 3.3702 | 385.77 | 141.82 | 361.289 | 5.9378 | 512.949 | 0.93104 | 353.738
250.821 | 780.16 | 252.184 | 612.68 | 245.076 | 592.391 | 249.745 | 495.851 | 247.636 | 303.52 | 238.25 | 886.106 | 235.676 | 836.544 | 249.426 | 654.795 | 239.045 | 550.687 | 245.684 | 514.742 | 240.139 | 265.155 | 3.1904 | 390.067 | 130.14 | 364.335 | 5.5976 | 517.109 | 1.0091 | 353.681
257.742 | 780.076 | 259.105 | 612.706 | 251.841 | 593.538 | 256.58 | 494.892 | 254.02 | 305.673 | 245.352 | 885.933 | 241.019 | 832.677 | 256.438 | 653.895 | 244.983 | 553.999 | 252.463 | 513.017 | 246.605 | 267.674 | 3.0107 | 394.363 | 118.46 | 367.382 | 5.3316 | 521.579 | 1.0872 | 353.624
264.664 | 779.992 | 266.023 | 612.551 | 258.376 | 595.326 | 263.37 | 493.722 | 260.408 | 307.816 | 252.452 | 885.717 | 246.284 | 828.743 | 263.449 | 652.978 | 251.015 | 557.19 | 259.242 | 511.293 | 253.249 | 269.841 | 2.831 | 398.659 | 109.75 | 370.44 | 5.1043 | 526.171 | 1.234 | 353.595
271.584 | 779.838 | 272.938 | 612.26 | 264.859 | 597.258 | 270.16 | 492.553 | 266.934 | 309.664 | 259.526 | 885.233 | 251.132 | 824.447 | 270.463 | 652.081 | 257.077 | 560.339 | 266.036 | 509.611 | 259.893 | 272.008 | 2.6513 | 402.956 | 102.21 | 373.503 | 4.9042 | 530.831 | 1.437 | 353.589
278.504 | 779.677 | 279.839 | 611.766 | 271.599 | 598.501 | 276.949 | 491.383 | 273.431 | 311.577 | 266.586 | 884.609 | 255.98 | 820.15 | 277.478 | 651.184 | 263.399 | 563.107 | 272.832 | 507.933 | 266.472 | 274.313 | 2.4716 | 407.252 | 94.68 | 376.566 | 4.8254 | 535.804 | 1.64 | 353.583
285.424 | 779.5 | 286.739 | 611.249 | 278.347 | 599.706 | 283.759 | 490.304 | 279.879 | 313.587 | 273.625 | 883.845 | 260.921 | 815.93 | 284.5 | 650.336 | 269.721 | 565.874 | 279.658 | 506.341 | 273.046 | 276.626 | 2.2922 | 411.548 | 87.141 | 379.629 | 4.7597 | 540.792 | 1.843 | 353.576
292.335 | 779.13 | 293.579 | 610.346 | 285.188 | 600.52 | 290.574 | 489.246 | 286.112 | 316.018 | 280.577 | 882.692 | 266.016 | 811.837 | 291.555 | 649.675 | 275.804 | 568.998 | 286.527 | 504.878 | 279.63 | 278.921 | 2.1886 | 415.747 | 79.604 | 382.692 | 4.7535 | 545.814 | 2.046 | 353.57
299.247 | 778.76 | 300.398 | 609.31 | 291.964 | 601.617 | 297.387 | 488.178 | 292.501 | 318.124 | 287.483 | 881.348 | 271.111 | 807.744 | 298.559 | 648.767 | 281.894 | 572.111 | 293.398 | 503.417 | 286.224 | 281.194 | 2.0849 | 419.945 | 72.067 | 385.755 | 4.788 | 550.824 | 2.249 | 353.564
306.158 | 778.39 | 307.23 | 608.334 | 298.787 | 602.355 | 304.195 | 487.087 | 299.092 | 319.808 | 294.423 | 880.149 | 276.206 | 803.652 | 305.504 | 647.565 | 288.136 | 575.005 | 300.313 | 502.106 | 292.737 | 283.618 | 1.9813 | 424.144 | 66.208 | 388.841 | 4.8319 | 555.827 | 2.452 | 353.558
313.078 | 778.367 | 314.071 | 607.407 | 305.706 | 602.437 | 310.992 | 485.957 | 305.617 | 321.658 | 301.43 | 879.212 | 280.909 | 799.245 | 312.487 | 646.52 | 294.377 | 577.9 | 307.228 | 500.794 | 299.119 | 286.286 | 1.8776 | 428.343 | 61.645 | 391.944 | 4.9216 | 560.761 | 2.655 | 353.552
319.981 | 778.172 | 320.733 | 605.879 | 312.626 | 602.505 | 317.692 | 484.464 | 312.161 | 323.461 | 308.185 | 877.479 | 285.592 | 794.823 | 319.476 | 645.501 | 300.766 | 580.532 | 314.143 | 499.482 | 305.581 | 288.808 | 1.774 | 432.541 | 57.083 | 395.047 | 5.0747 | 565.545 | 2.8579 | 353.546
326.817 | 777.22 | 327.285 | 603.978 | 319.546 | 602.554 | 324.391 | 482.971 | 318.726 | 325.216 | 315.013 | 875.954 | 290.276 | 790.401 | 326.413 | 644.27 | 307.371 | 582.784 | 320.905 | 497.717 | 312.163 | 291.105 | 1.6703 | 436.74 | 52.52 | 398.15 | 5.2655 | 570.235 | 3.0609 | 353.54
333.65 | 776.252 | 333.88 | 602.189 | 326.432 | 602.187 | 331.052 | 481.361 | 325.259 | 327.044 | 321.985 | 874.861 | 294.908 | 785.942 | 333.339 | 643 | 313.975 | 585.035 | 327.661 | 495.932 | 318.714 | 293.461 | 1.5667 | 440.939 | 47.957 | 401.254 | 5.4634 | 574.921 | 3.6234 | 353.575
340.476 | 775.246 | 340.511 | 600.496 | 333.272 | 601.252 | 337.71 | 479.741 | 331.753 | 328.965 | 328.565 | 872.697 | 299.362 | 781.356 | 340.349 | 642.083 | 320.417 | 587.599 | 334.449 | 494.236 | 325.128 | 296.074 | 1.463 | 445.138 | 43.395 | 404.357 | 5.6717 | 579.593 | 4.2001 | 353.612
347.302 | 774.24 | 347.111 | 598.722 | 340.112 | 600.316 | 344.421 | 478.286 | 338.286 | 330.781 | 335.157 | 870.542 | 303.816 | 776.771 | 347.36 | 641.167 | 326.848 | 590.183 | 341.27 | 492.628 | 331.593 | 298.596 | 1.3594 | 449.336 | 40.455 | 407.61 | 5.9644 | 583.983 | 4.7767 | 353.648
354.103 | 773.126 | 353.626 | 596.737 | 346.951 | 599.38 | 351.133 | 476.831 | 344.994 | 332.133 | 341.879 | 868.672 | 308.374 | 772.262 | 354.294 | 639.927 | 333.355 | 592.611 | 348.092 | 491.02 | 338.106 | 301.029 | 1.2837 | 453.499 | 37.661 | 410.876 | 6.289 | 588.317 | 5.3533 | 353.685
360.88 | 771.903 | 360.074 | 594.616 | 353.791 | 598.445 | 357.793 | 475.218 | 351.671 | 333.565 | 348.371 | 866.32 | 313.231 | 767.972 | 361.201 | 638.593 | 340.075 | 594.603 | 354.956 | 489.545 | 344.609 | 303.482 | 1.2152 | 457.654 | 34.867 | 414.142 | 6.627 | 592.621 | 5.93 | 353.721
367.656 | 770.68 | 366.358 | 592.164 | 360.631 | 597.509 | 364.446 | 473.583 | 358.163 | 335.489 | 354.764 | 863.785 | 318.087 | 763.682 | 368.057 | 637.085 | 346.795 | 596.596 | 361.839 | 488.123 | 351.104 | 305.951 | 1.1466 | 461.808 | 32.072 | 417.409 | 7.0794 | 596.547 | 6.5066 | 353.758
374.346 | 769.166 | 372.567 | 589.591 | 367.47 | 596.573 | 371.097 | 471.945 | 364.8 | 337.045 | 361.31 | 861.573 | 322.791 | 759.28 | 374.959 | 635.75 | 353.515 | 598.589 | 368.721 | 486.701 | 357.598 | 308.42 | 1.078 | 465.962 | 29.278 | 420.675 | 7.5617 | 600.411 | 7.0832 | 353.795
381.002 | 767.542 | 378.664 | 586.833 | 374.347 | 595.87 | 377.72 | 470.228 | 371.437 | 338.6 | 367.804 | 859.303 | 327.231 | 754.686 | 381.948 | 634.734 | 360.214 | 600.63 | 375.603 | 485.279 | 364.01 | 311.036 | 1.0095 | 470.116 | 26.893 | 423.926 | 8.0981 | 604.164 | 7.6599 | 353.831
387.646 | 765.883 | 384.757 | 584.069 | 381.228 | 595.193 | 384.344 | 468.511 | 377.923 | 340.539 | 373.93 | 856.348 | 331.672 | 750.091 | 388.845 | 633.374 | 366.907 | 602.688 | 382.491 | 483.873 | 370.438 | 313.624 | 0.949 | 474.347 | 25.074 | 427.157 | 8.69 | 607.903 | 8.2365 | 353.868
394.262 | 764.148 | 390.847 | 581.301 | 388.122 | 594.95 | 390.949 | 466.747 | 384.537 | 342.154 | 380.129 | 853.5 | 336.171 | 745.537 | 395.725 | 631.952 | 373.599 | 604.745 | 389.415 | 482.594 | 377.01 | 315.941 | 0.89836 | 478.666 | 23.254 | 430.388 | 9.3163 | 611.588 | 8.8131 | 353.904
400.879 | 762.412 | 396.943 | 578.541 | 395.032 | 595.227 | 397.55 | 464.97 | 391.192 | 343.667 | 386.295 | 850.603 | 340.712 | 741.012 | 402.698 | 630.863 | 380.292 | 606.803 | 396.339 | 481.314 | 383.583 | 318.258 | 0.85001 | 482.961 | 21.435 | 433.618 | 10.043 | 615.06 | 10.147 | 353.919
407.483 | 760.645 | 403.044 | 575.789 | 401.94 | 595.512 | 404.181 | 463.278 | 397.847 | 345.179 | 392.126 | 847.263 | 345.252 | 736.487 | 409.588 | 629.483 | 387.065 | 608.659 | 403.263 | 480.035 | 389.996 | 320.862 | 0.80623 | 487.323 | 19.616 | 436.849 | 10.916 | 618.172 | 11.734 | 353.927
414.087 | 758.875 | 409.029 | 572.872 | 408.822 | 596.067 | 410.868 | 461.746 | 404.523 | 346.629 | 398.207 | 844.251 | 349.793 | 731.962 | 416.43 | 627.935 | 393.855 | 610.476 | 410.207 | 478.833 | 396.326 | 323.616 | 0.76911 | 491.826 | 17.849 | 440.092 | 11.844 | 621.213 | 13.321 | 353.935
420.615 | 756.931 | 414.934 | 569.839 | 415.703 | 596.623 | 417.555 | 460.214 | 411.219 | 348.019 | 404.034 | 840.933 | 354.219 | 727.359 | 423.131 | 626.029 | 400.644 | 612.292 | 417.177 | 477.731 | 402.893 | 325.944 | 0.73356 | 496.329 | 16.578 | 443.455 | 12.874 | 624.336 | 14.908 | 353.943
427.061 | 754.793 | 420.873 | 566.854 | 422.509 | 597.575 | 424.242 | 458.681 | 417.859 | 349.563 | 409.709 | 837.423 | 358.488 | 722.652 | 429.822 | 624.109 | 407.455 | 614.045 | 424.146 | 476.628 | 409.38 | 328.415 | 0.69764 | 500.775 | 15.307 | 446.818 | 13.954 | 627.411 | 16.495 | 353.95
433.507 | 752.655 | 426.879 | 563.961 | 429.293 | 598.653 | 430.92 | 457.122 | 424.424 | 351.315 | 415.669 | 834.242 | 362.757 | 717.946 | 436.728 | 622.851 | 414.316 | 615.655 | 431.062 | 475.323 | 415.676 | 331.223 | 0.67098 | 505.449 | 14.11 | 450.132 | 15.188 | 630.323 | 18.082 | 353.958
439.957 | 750.526 | 432.792 | 560.945 | 436.106 | 599.584 | 437.495 | 455.28 | 430.99 | 353.068 | 421.582 | 831.002 | 367.026 | 713.239 | 442.732 | 619.728 | 421.178 | 617.265 | 437.967 | 473.977 | 422.017 | 333.96 | 0.64625 | 510.162 | 13.046 | 453.362 | 16.648 | 632.906 | 19.669 | 353.966
446.421 | 748.426 | 438.563 | 557.741 | 442.96 | 600.325 | 444.071 | 453.439 | 437.747 | 354.23 | 427.375 | 827.618 | 371.31 | 708.541 | 448.923 | 616.886 | 428.039 | 618.875 | 444.873 | 472.631 | 428.386 | 336.651 | 0.62469 | 514.934 | 11.981 | 456.592 | 18.197 | 635.475 | 21.257 | 353.974
452.884 | 746.326 | 444.188 | 554.372 | 449.643 | 601.619 | 450.621 | 451.538 | 444.525 | 355.326 | 433.053 | 824.098 | 375.627 | 703.865 | 455.315 | 614.348 | 434.823 | 620.678 | 451.789 | 471.327 | 434.808 | 339.249 | 0.60609 | 519.757 | 11.165 | 460.33 | 19.953 | 638.013 | 22.844 | 353.981
459.215 | 743.971 | 449.562 | 550.724 | 456.125 | 603.565 | 457.131 | 449.54 | 451.305 | 356.418 | 438.827 | 820.69 | 379.944 | 699.189 | 461.673 | 611.751 | 441.424 | 622.937 | 458.781 | 470.325 | 441.258 | 341.8 | 0.58795 | 524.582 | 10.513 | 464.467 | 21.771 | 640.518 | 25.853 | 353.982
465.458 | 741.45 | 454.995 | 547.14 | 462.614 | 605.499 | 463.641 | 447.543 | 458.088 | 357.498 | 444.786 | 817.508 | 384.246 | 694.504 | 467.987 | 609.083 | 448.024 | 625.196 | 465.774 | 469.323 | 447.621 | 344.495 | 0.56975 | 529.391 | 10.253 | 469.295 | 23.946 | 642.837 | 30.288 | 353.976
471.701 | 738.928 | 460.662 | 543.81 | 469.103 | 607.429 | 470.117 | 445.47 | 464.87 | 358.577 | 450.767 | 814.355 | 388.178 | 689.595 | 474.27 | 606.364 | 454.587 | 627.529 | 472.733 | 468.209 | 453.912 | 347.313 | 0.55744 | 534.308 | 10.425 | 474.163 | 26.246 | 645.115 | 34.724 | 353.969
477.915 | 736.363 | 466.329 | 540.479 | 475.684 | 609.141 | 476.592 | 443.393 | 471.6 | 359.836 | 456.698 | 811.138 | 392.109 | 684.686 | 480.538 | 603.621 | 461.057 | 630.044 | 479.5 | 466.453 | 460.153 | 350.202 | 0.54842 | 539.279 | 11.004 | 478.439 | 28.987 | 647.248 | 39.16 | 353.963
483.795 | 733.297 | 471.993 | 537.145 | 482.271 | 610.839 | 483.097 | 441.388 | 478.244 | 361.379 | 462.6 | 807.884 | 396.09 | 679.805 | 486.726 | 600.763 | 467.527 | 632.559 | 486.423 | 465.242 | 466.157 | 353.432 | 0.54104 | 544.264 | 11.964 | 481.188 | 31.727 | 649.382 | 43.596 | 353.956
489.674 | 730.23 | 477.475 | 533.609 | 488.8 | 612.679 | 489.654 | 439.501 | 484.914 | 362.843 | 468.303 | 804.399 | 400.082 | 674.93 | 492.736 | 597.647 | 473.996 | 635.073 | 493.44 | 464.361 | 472.362 | 356.368 | 0.54358 | 549.283 | 13.043 | 483.658 | 34.872 | 651.571 | 48.031 | 353.95
495.554 | 727.164 | 482.951 | 530.066 | 495.33 | 614.518 | 496.211 | 437.613 | 491.63 | 364.167 | 473.878 | 800.768 | 404.088 | 670.064 | 498.719 | 594.497 | 480.519 | 637.482 | 500.458 | 463.48 | 478.712 | 359.087 | 0.54756 | 554.291 | 12.615 | 487.139 | 38.203 | 653.785 | 52.467 | 353.943
501.471 | 724.149 | 488.373 | 526.467 | 501.846 | 616.388 | 502.741 | 435.666 | 498.32 | 365.567 | 479.759 | 797.487 | 408.099 | 665.2 | 504.675 | 591.311 | 487.158 | 639.66 | 507.419 | 462.359 | 485.232 | 361.508 | 0.56066 | 559.16 | 11.415 | 488.615 | 42.325 | 655.908 | 56.903 | 353.937
507.415 | 721.168 | 493.795 | 522.868 | 508.353 | 618.279 | 509.148 | 433.448 | 504.925 | 367.22 | 485.641 | 794.207 | 412.11 | 660.337 | 510.631 | 588.124 | 493.797 | 641.838 | 514.338 | 461.064 | 491.46 | 364.389 | 0.57454 | 564.035 | 10.309 | 489.674 | 46.563 | 658.017 | 61.339 | 353.93
513.358 | 718.188 | 499.367 | 519.439 | 514.831 | 620.233 | 515.554 | 431.23 | 511.514 | 368.907 | 491.471 | 790.865 | 415.823 | 655.309 | 516.638 | 585.007 | 500.436 | 644.016 | 521.258 | 459.769 | 497.535 | 367.516 | 0.59324 | 568.804 | 9.2979 | 490.567 | 50.802 | 660.127 | 65.775 | 353.924
519.224 | 715.105 | 505.149 | 516.248 | 521.258 | 622.299 | 521.961 | 429.012 | 517.949 | 370.956 | 497.233 | 787.442 | 419.535 | 650.282 | 522.662 | 581.909 | 506.634 | 646.973 | 528.184 | 458.498 | 503.875 | 370.256 | 0.61454 | 573.522 | 8.3933 | 491.63 | 56.211 | 661.64 | 72.721 | 353.932
525.055 | 711.975 | 510.932 | 513.057 | 527.461 | 624.755 | 528.368 | 426.793 | 524.403 | 372.961 | 502.986 | 784.008 | 423.328 | 645.301 | 528.682 | 578.808 | 512.821 | 649.948 | 535.142 | 457.346 | 510.112 | 373.151 | 0.63733 | 578.215 | 7.5663 | 492.645 | 62.144 | 663.127 | 85.216 | 353.971
530.885 | 708.845 | 516.375 | 509.483 | 533.511 | 627.479 | 534.774 | 424.575 | 530.954 | 374.75 | 508.726 | 780.558 | 427.677 | 640.646 | 534.577 | 575.545 | 519.054 | 652.852 | 542.099 | 456.194 | 516.259 | 376.185 | 0.66339 | 582.843 | 6.8345 | 493.816 | 69.048 | 664.816 | 97.71 | 354.011
536.716 | 705.715 | 521.8 | 505.888 | 539.775 | 629.841 | 541.18 | 422.354 | 537.504 | 376.539 | 514.539 | 777.195 | 431.923 | 635.926 | 540.472 | 572.282 | 525.416 | 655.554 | 549.057 | 455.042 | 522.503 | 379.072 | 0.69806 | 587.213 | 6.1676 | 495.179 | 75.951 | 666.504 | 110.2 | 354.05
542.546 | 702.584 | 527.454 | 502.542 | 546.127 | 632.056 | 547.579 | 420.12 | 543.98 | 378.483 | 520.369 | 773.854 | 436.032 | 631.12 | 546.367 | 569.018 | 531.778 | 658.257 | 556.015 | 453.89 | 528.818 | 381.85 | 0.73075 | 591.714 | 5.5886 | 496.487 | 83.466 | 668.145 | 122.7 | 354.09
548.224 | 699.271 | 533.108 | 499.197 | 552.423 | 634.36 | 553.978 | 417.886 | 550.267 | 380.818 | 526.097 | 770.39 | 439.032 | 625.77 | 551.896 | 565.353 | 538.165 | 660.911 | 562.964 | 452.705 | 535.02 | 384.803 | 0.768 | 596.104 | 5.0395 | 497.789 | 92.44 | 669.673 | 135.19 | 354.129
553.811 | 695.85 | 538.873 | 495.989 | 558.326 | 637.292 | 560.377 | 415.653 | 556.559 | 383.145 | 531.776 | 766.873 | 442.373 | 620.57 | 557.262 | 561.508 | 544.831 | 663.029 | 569.913 | 451.52 | 541.189 | 387.804 | 0.81069 | 600.382 | 4.5465 | 499.082 | 101.76 | 671.172 | 147.69 | 354.169
559.399 | 692.428 | 544.75 | 492.919 | 564.263 | 640.178 | 566.776 | 413.419 | 562.869 | 385.437 | 537.448 | 763.347 | 445.999 | 615.499 | 562.58 | 557.619 | 551.369 | 665.404 | 576.863 | 450.335 | 547.356 | 390.808 | 0.85645 | 604.631 | 4.1381 | 500.922 | 112.92 | 672.521 | 160.18 | 354.208
564.986 | 689.007 | 550.605 | 489.821 | 570.256 | 642.985 | 573.239 | 411.318 | 569.012 | 387.986 | 543.203 | 759.915 | 449.989 | 610.623 | 567.85 | 553.684 | 557.829 | 667.937 | 583.824 | 449.202 | 553.51 | 393.832 | 0.90853 | 608.767 | 3.7372 | 502.805 | 124.52 | 673.866 | 172.68 | 354.248
570.367 | 685.373 | 556.364 | 486.602 | 576.188 | 645.874 | 579.711 | 409.237 | 574.818 | 391.046 | 548.946 | 756.469 | 453.98 | 605.748 | 573.134 | 549.761 | 564.336 | 670.376 | 590.816 | 448.199 | 559.663 | 396.857 | 0.9641 | 612.869 | 3.3931 | 504.597 | 138.17 | 675.195 | 185.17 | 354.287
575.611 | 681.598 | 562.141 | 483.404 | 582.015 | 648.908 | 586.183 | 407.156 | 580.786 | 393.878 | 554.667 | 752.998 | 458.302 | 601.077 | 578.431 | 545.851 | 570.949 | 672.61 | 597.809 | 447.196 | 565.885 | 399.781 | 1.0313 | 616.698 | 3.0837 | 506.622 | 152.25 | 676.537 | 212.4 | 354.271
580.855 | 677.823 | 567.98 | 480.285 | 587.819 | 651.971 | 592.656 | 405.074 | 586.888 | 396.523 | 560.343 | 749.483 | 462.621 | 596.405 | 583.728 | 541.941 | 577.591 | 674.776 | 604.787 | 446.129 | 572.103 | 402.709 | 1.1039 | 620.48 | 2.7986 | 508.805 | 168.36 | 677.939 | 247.19 | 354.226
586.1 | 674.048 | 573.819 | 477.166 | 593.597 | 655.067 | 599.128 | 402.993 | 592.736 | 399.523 | 565.398 | 745.355 | 466.516 | 591.475 | 588.728 | 537.775 | 584.373 | 676.613 | 611.759 | 445.036 | 578.064 | 405.994 | 1.1857 | 624.13 | 2.5552 | 511.315 | 186.89 | 679.397 | 281.98 | 354.182
591.344 | 670.273 | 579.65 | 474.036 | 599.375 | 658.163 | 605.564 | 400.837 | 598.771 | 402.253 | 571.006 | 741.81 | 470.664 | 586.7 | 593.575 | 533.477 | 591.154 | 678.449 | 618.731 | 443.943 | 584.137 | 409.13 | 1.2701 | 627.884 | 2.3537 | 514.435 | 206.04 | 680.87 | 316.77 | 354.137
596.588 | 666.498 | 585.48 | 470.906 | 605.081 | 661.347 | 611.942 | 398.562 | 604.93 | 404.806 | 576.936 | 738.599 | 475.059 | 582.075 | 598.433 | 529.189 | 597.882 | 680.416 | 625.708 | 442.873 | 590.231 | 412.238 | 1.365 | 631.521 | 2.1667 | 517.418 | 227.48 | 682.41 | 351.55 | 354.093
601.833 | 662.723 | 591.577 | 468.151 | 610.776 | 664.545 | 618.32 | 396.287 | 611.09 | 407.359 | 582.383 | 734.835 | 479.443 | 577.444 | 603.525 | 525.094 | 604.545 | 682.543 | 632.737 | 442.055 | 596.264 | 415.429 | 1.4709 | 635.04 | 2.0117 | 521.021 | 251.08 | 683.924 | 386.34 | 354.048
607.035 | 658.909 | 597.699 | 465.431 | 616.444 | 667.776 | 624.699 | 394.013 | 617.222 | 409.956 | 587.754 | 731 | 483.188 | 572.433 | 608.618 | 520.999 | 611.207 | 684.669 | 639.764 | 441.227 | 602.298 | 418.618 | 1.587 | 638.481 | 1.8738 | 524.75 | 277.65 | 685.231 | 421.13 | 354.004
612.237 | 655.094 | 603.455 | 462.21 | 622.165 | 670.943 | 631.059 | 391.703 | 623.34 | 412.576 | 592.808 | 726.872 | 486.933 | 567.423 | 613.645 | 516.849 | 618.028 | 686.37 | 646.782 | 440.346 | 608.4 | 421.715 | 1.7095 | 641.959 | 1.7602 | 528.818 | 308.27 | 686.546 | 455.92 | 353.959
617.439 | 651.279 | 609.19 | 458.962 | 627.897 | 674.096 | 637.409 | 389.375 | 629.375 | 415.32 | 597.813 | 722.703 | 491.103 | 562.66 | 618.649 | 512.679 | 624.923 | 687.87 | 653.8 | 439.468 | 614.439 | 424.896 | 1.8435 | 645.406 | 1.6779 | 533.297 | 339.69 | 687.863 | 490.7 | 353.914
622.641 | 647.464 | 614.926 | 455.713 | 633.658 | 677.211 | 643.759 | 387.046 | 635.368 | 418.126 | 602.692 | 718.431 | 495.424 | 557.987 | 623.653 | 508.508 | 631.796 | 689.443 | 660.862 | 438.859 | 620.396 | 428.185 | 2.0004 | 648.53 | 1.6081 | 537.91 | 376.81 | 689.378 | 525.49 | 353.87
627.843 | 643.649 | 620.955 | 452.86 | 639.576 | 680.124 | 650.109 | 384.717 | 641.559 | 420.604 | 607.695 | 714.261 | 499.291 | 553.045 | 628.667 | 504.346 | 638.643 | 691.097 | 667.924 | 438.25 | 626.281 | 431.564 | 2.1616 | 651.867 | 1.5678 | 542.737 | 414.4 | 690.909 | 613.97 | 353.811
633.07 | 639.858 | 627.031 | 450.07 | 645.494 | 683.036 | 656.459 | 382.389 | 647.972 | 422.687 | 612.701 | 710.092 | 503.112 | 548.075 | 633.721 | 500.218 | 645.49 | 692.751 | 674.954 | 437.445 | 631.996 | 435.123 | 2.3458 | 654.991 | 1.559 | 547.757 | 460.87 | 692.019 | 713.97 | 353.749
638.304 | 636.073 | 633.107 | 447.28 | 651.202 | 686.217 | 662.81 | 380.06 | 654.576 | 424.339 | 617.172 | 705.535 | 507.014 | 543.149 | 638.775 | 496.09 | 652.322 | 694.447 | 681.969 | 436.555 | 637.116 | 439.268 | 2.5356 | 658.332 | 1.5414 | 552.752 | 509.14 | 693.12 | 813.97 | 353.688
643.539 | 632.289 | 639.098 | 444.368 | 656.896 | 689.416 | 669.16 | 377.732 | 661.247 | 425.796 | 621.407 | 700.807 | 510.916 | 538.224 | 643.808 | 491.945 | 659.153 | 696.147 | 688.986 | 435.667 | 643.349 | 442.177 | 2.7502 | 661.442 | 1.5434 | 557.776 | 566.57 | 694.205 | 913.97 | 353.626
649.015 | 628.748 | 645.065 | 441.421 | 662.606 | 692.596 | 675.505 | 375.395 | 667.967 | 427.107 | 625.92 | 696.262 | 514.819 | 533.298 | 648.6 | 487.606 | 666.006 | 697.777 | 696.003 | 434.786 | 649.264 | 445.469 | 2.9822 | 664.619 | 1.5712 | 562.692 | 624.01 | 695.29 | 1014 | 353.564
654.52 | 625.236 | 651.033 | 438.473 | 668.376 | 695.703 | 681.776 | 372.921 | 673.958 | 429.904 | 630.528 | 691.789 | 519.182 | 528.653 | 653.393 | 483.266 | 672.933 | 699.168 | 703.052 | 434.126 | 654.711 | 449.329 | 3.2362 | 667.738 | 1.5998 | 567.634 | 696.74 | 696.465 | 1114 | 353.502
660.025 | 621.725 | 657.002 | 435.529 | 674.145 | 698.809 | 688.047 | 370.447 | 680.052 | 432.545 | 635.582 | 687.662 | 523.559 | 524.016 | 658.186 | 478.926 | 679.86 | 700.558 | 710.138 | 433.725 | 660.677 | 452.513 | 3.5213 | 670.713 | 1.6563 | 572.361 | 770.68 | 697.646 | 1214 | 353.441
665.53 | 618.213 | 663.013 | 432.643 | 679.964 | 701.851 | 694.317 | 367.973 | 686.354 | 434.854 | 639.825 | 682.948 | 527.937 | 519.38 | 662.773 | 474.437 | 686.786 | 701.953 | 717.224 | 433.324 | 666.574 | 455.796 | 3.8491 | 673.358 | 1.7266 | 576.955 | 847.36 | 698.845 | 1314 | 353.379
671.144 | 614.823 | 669.027 | 429.762 | 685.866 | 704.786 |  |  | 692.64 | 437.191 | 644.003 | 678.184 | 532.288 | 514.727 | 667.23 | 469.854 | 693.664 | 703.509 | 724.317 | 433.014 | 672.123 | 459.549 | 4.2078 | 675.994 | 1.8058 | 581.478 | 942.6 | 700.161 | 1414 | 353.317
676.801 | 611.482 | 675.094 | 426.96 | 691.726 | 707.775 |  |  | 698.885 | 439.601 | 648.32 | 673.508 | 536.426 | 509.939 | 671.687 | 465.27 | 700.543 | 705.065 | 731.418 | 432.806 | 677.906 | 463.051 | 4.584 | 678.758 | 1.9352 | 585.22 | 1037.9 | 701.476 | 1514 | 353.255
682.459 | 608.141 | 681.172 | 424.174 | 697.529 | 710.839 |  |  | 705.129 | 442.011 | 652.578 | 668.795 | 540.564 | 505.15 | 676.147 | 460.69 | 707.429 | 706.591 |  |  | 683.688 | 466.553 | 5.0198 | 681.312 | 2.0474 | 589.414 | 1155.9 | 702.795 | 1730.5 | 353.198
688.117 | 604.8 | 687.476 | 421.76 | 703.268 | 713.984 |  |  | 711.089 | 444.864 | 656.742 | 664.022 | 544.729 | 500.378 | 680.61 | 456.11 | 714.405 | 707.793 |  |  | 689.435 | 470.096 | 5.5 | 683.993 | 2.1925 | 593.228 | 1280.9 | 704.115 | 2025.3 | 353.142
693.775 | 601.46 | 693.691 | 419.198 | 709.144 | 716.947 |  |  |  |  | 660.469 | 659.008 | 548.917 | 495.621 | 685.051 | 451.517 | 721.38 | 708.995 |  |  | 695.153 | 473.67 | 5.9996 | 686.731 | 2.3428 | 597.035 | 1405.9 | 705.435 | 2320.1 | 353.087
699.265 | 597.935 | 699.788 | 416.44 | 715.116 | 719.783 |  |  |  |  | 664.055 | 653.917 | 553.105 | 490.863 | 689.323 | 446.812 |  |  |  |  | 700.674 | 477.451 | 6.5512 | 689.312 | 2.5046 | 600.909 | 1561.3 | 706.569 | 2614.9 | 353.032
704.673 | 594.321 | 705.925 | 413.744 | 721 | 722.741 |  |  |  |  | 668.093 | 649.072 | 557.566 | 486.284 | 693.595 | 442.106 |  |  |  |  | 706.065 | 481.366 | 7.1897 | 691.633 | 2.6917 | 604.518 | 1725.8 | 707.647 | 2909.8 | 352.977
710.08 | 590.707 | 712.083 | 411.082 | [6 empty] | 671.955 | 644.137 | 562.088 | 481.746 | 698.059 | 437.53 |  |  |  |  | 711.832 | 484.88 | 7.8785 | 693.979 | 2.9093 | 607.806 | 1913.3 | 708.517 | 3204.6 | 352.922
|  | 718.241 | 408.419 | [6 empty] | 675.311 | 638.935 | 566.611 | 477.208 | 702.569 | 432.983 |  |  |  |  | 717.654 | 488.335 | 8.6224 | 696.348 | 3.1267 | 611.448 | 2117.9 | 709.231 | 3499.4 | 352.867
[10 empty] | 678.824 | 633.81 | 571.108 | 472.653 | 706.851 | 428.288 |  |  |  |  | 723.448 | 491.823 | 9.493 | 698.629 | 3.3702 | 614.964 | 2351.2 | 710.163 | 3794.2 | 352.812
[10 empty] | 682.513 | 628.772 | 575.58 | 468.08 | 710.972 | 423.49 |  |  |  |  | 729.226 | 495.331 | 10.392 | 700.978 | 3.64 | 618.321 | 2606 | 711.14 | 4089.1 | 352.757
[10 empty] | 685.599 | 623.453 | 580.051 | 463.506 | 715.093 | 418.691 | [6 empty] | 11.383 | 703.537 | 3.9451 | 621.489 | 2916.6 | 712.056 | 4383.9 | 352.702
[10 empty] | 689.002 | 618.278 | 584.383 | 458.843 | 719.214 | 413.893 | [6 empty] | 12.489 | 705.891 | 4.2761 | 624.688 | 3227.3 | 712.973 | 4821.4 | 352.647
[10 empty] | 692.45 | 613.126 | 588.536 | 454.064 | 723.335 | 409.094 | [6 empty] | 13.755 | 707.963 | 4.6452 | 627.793 | 3537.9 | 713.89 | 5723.3 | 352.594
[10 empty] | 695.358 | 607.737 | 592.689 | 449.284 | [8 empty] | 15.083 | 710.084 | 5.0347 | 630.93 | 3939.5 | 714.735 | 6625.3 | 352.541
[10 empty] | 698.364 | 602.386 | 597.005 | 444.608 | [8 empty] | 16.631 | 712.382 | 5.4449 | 634.254 | 4355.1 | 715.576 | 7527.2 | 352.488
[10 empty] | 701.303 | 597.01 | 601.337 | 439.942 | [8 empty] | 18.179 | 714.679 | 5.9237 | 637.251 | 4863.2 | 716.386 | 8429.2 | 352.435
[10 empty] | 704.096 | 591.578 | 605.67 | 435.276 | [8 empty] | 19.959 | 716.925 | 6.4451 | 640.057 | 5371.2 | 717.197 | 9331.1 | 352.382
[10 empty] | 707.251 | 586.289 | 609.799 | 430.483 | [8 empty] | 21.878 | 719.14 | 7.0325 | 642.861 | 5959.7 | 717.917 | 10233 | 352.329
[10 empty] | 710.314 | 580.961 | 613.874 | 425.657 | [8 empty] | 24.107 | 721.248 | 7.6783 | 645.506 | 6608.7 | 718.568 | 11135 | 352.276
[10 empty] | 713.302 | 575.603 | 618.212 | 421.002 | [8 empty] | 26.42 | 723.329 | 8.3621 | 648.446 | 7348 | 719.12 | 12037 | 352.223
[10 empty] | 715.958 | 570.123 | 622.789 | 416.503 | [8 empty] | 29.288 | 725.084 | 9.1518 | 651.003 | 8189.4 | 719.56 | 12939 | 352.17
[10 empty] | 718.793 | 564.707 | 627.367 | 412.003 | [8 empty] | 32.169 | 726.832 | 10.013 | 653.565 | 9030.8 | 719.999 | 13841 | 352.116
[12 empty] | 631.944 | 407.504 | [8 empty] | 35.464 | 728.828 | 10.936 | 656.217 | 10037 | 720.36 | 15413 | 352.062
[12 empty] | 636.394 | 402.918 | [8 empty] | 39.045 | 730.819 | 11.942 | 658.866 | 11110 | 720.688 | 18117 | 352.007
[12 empty] | 640.726 | 398.251 | [8 empty] | 43.119 | 732.728 | 13.1 | 661.293 |  |  | 20821 | 351.951
[12 empty] | 645.305 | 393.757 | [8 empty] | 47.311 | 734.611 | 14.379 | 663.573 |  |  | 23524 | 351.895
[12 empty] | 650.016 | 389.355 | [8 empty] | 52.785 | 736.226 | 15.779 | 665.804 |  |  | 26228 | 351.839
[12 empty] | 654.705 | 384.937 | [8 empty] | 58.258 | 737.84 | 17.281 | 668.193 |  |  | 28932 | 351.783
[12 empty] | 659.37 | 380.501 | [8 empty] | 63.732 | 739.454 | 19.081 | 670.262 |  |  | 31635 | 351.728
[12 empty] | 663.929 | 375.989 | [8 empty] | 70.246 | 741.351 | 20.909 | 672.308 |  |  | 34339 | 351.672
[12 empty] | 668.488 | 371.476 | [8 empty] | 77.387 | 743.165 | 23.117 | 674.163 |  |  | 37043 | 351.616
[12 empty] | 673.047 | 366.964 | [8 empty] | 85.721 | 744.588 | 25.411 | 676.119 |  |  | 39746 | 351.56
[12 empty] | 677.606 | 362.452 | [8 empty] | 94.55 | 746.169 | 27.929 | 678.341 |  |  | 43446 | 351.508
[12 empty] | 682.229 | 357.985 | [8 empty] | 104.47 | 748.097 | 30.738 | 680.372 |  |  | 51553 | 351.472
[12 empty] | 686.877 | 353.537 | [8 empty] | 114.38 | 750.024 | 33.833 | 682.215 |  |  | 59660 | 351.436
[12 empty] | 691.525 | 349.088 | [8 empty] | 127.18 | 751.381 | 37.348 | 684.076 |  |  | 67767 | 351.399
[12 empty] | 696.172 | 344.639 | [8 empty] | 140.14 | 752.707 | 41.011 | 685.943 |  |  | 75875 | 351.363
[12 empty] | 700.82 | 340.19 | [8 empty] | 155.54 | 754.148 | 45.362 | 687.733 |  |  | 83982 | 351.327
[12 empty] | 705.467 | 335.742 | [8 empty] | 171.6 | 755.62 | 50.005 | 689.513 |  |  | 92089 | 351.291
[12 empty] | 710.115 | 331.293 | [8 empty] | 189.87 | 756.959 | 55.242 | 691.272 |  |  | 100200 | 351.255
[22 empty] | 210.32 | 758.165 | 60.998 | 692.963 |  |  | 108300 | 351.219
[22 empty] | 232.24 | 759.463 | 68.135 | 694.469 |  |  | 116410 | 351.182
[22 empty] | 257.67 | 760.98 | 75.273 | 695.975 |  |  | 1,2452eE5 | 351.146
[22 empty] | 283.09 | 762.497 | 82.41 | 697.481 |  |  | 141550 | 351.074
[22 empty] | 314.04 | 763.531 | 90.995 | 699.03 |  |  | 166770 | 350.97
[22 empty] | 347.47 | 764.524 | 100.77 | 700.615 |  |  | 191990 | 350.865
[22 empty] | 385.32 | 765.756 | 110.54 | 702.199 |  |  | 217220 | 350.76
[22 empty] | 426.33 | 766.913 | 122.74 | 703.564 |  |  | 242440 | 350.656
[22 empty] | 472.61 | 767.947 | 135.56 | 704.872 |  |  | 267660 | 350.551
[22 empty] | 523.45 | 769.056 | 149.85 | 706.204 |  |  | 292880 | 350.447
[22 empty] | 579.45 | 770.251 | 165.83 | 707.565 |  |  | 318100 | 350.342
[22 empty] | 641.99 | 771.285 | 183.31 | 708.789 |  |  | 343320 | 350.237
[22 empty] | 711.45 | 772.149 | 203.49 | 709.768 |  |  | 368540 | 350.133
[22 empty] | 787.79 | 773.21 | 225.23 | 710.804 |  |  | 393760 | 350.028
[22 empty] | 869.72 | 774.431 | 251.3 | 711.996 |  |  | 445040 | 349.965
[22 empty] | 969.9 | 775.397 | 277.36 | 713.189 |  |  | 514070 | 349.931
[22 empty] | 1071.3 | 776.345 | 305.06 | 714.323 |  |  | 583100 | 349.897
[22 empty] | 1188.3 | 777.247 | 339.82 | 715.207 |  |  | 652130 | 349.862
[22 empty] | 1313.7 | 778.124 | 374.57 | 716.091 |  |  | 721160 | 349.828
[22 empty] | 1466 | 778.878 | 417.01 | 717.044 |  |  | 790180 | 349.793
[22 empty] | 1622.8 | 779.611 | 460.54 | 718.006 |  |  | 859210 | 349.759
[22 empty] | 1796.6 | 780.372 | 511.41 | 719.089 |  |  | 928240 | 349.724
[22 empty] | 1991.4 | 781.168 | 564.74 | 720.214 |  |  | 997300 | 349.69
[22 empty] | 2211 | 781.96 | 627.45 | 721.124
[22 empty] | 2447.3 | 782.747 | 693.14 | 721.965
[22 empty] | 2722.5 | 783.783 | 789.01 | 722.796
[22 empty] | 3012.2 | 784.91 | 887.51 | 723.626
[22 empty] | 3329.2 | 785.85 | 986 | 724.456
[22 empty] | 3693.5 | 786.468 | 1084.5 | 725.285
[22 empty] | 4112.7 | 787.107 | 1183 | 726.115
[22 empty] | 4564.6 | 787.759 | 1291 | 726.89
[22 empty] | 5042.2 | 788.429 | 1443.3 | 727.41
[22 empty] | 5608.5 | 789.162 | 1595.6 | 727.929
[22 empty] | 6208.3 | 789.838 | 1768.7 | 728.533
[22 empty] | 6928.7 | 790.31 | 1966.1 | 729.235
[22 empty] | 7649.1 | 790.781 | 2169.3 | 729.906
[22 empty] | 8524.4 | 791.265 | 2434.6 | 730.258
[22 empty] | 9452 | 791.752 | 2699.8 | 730.609
[22 empty] | 10459 | 792.226 | 2965 | 730.96
[22 empty] | 11610 | 792.673 | 3314.5 | 731.587
[22 empty] | 12865 | 793.048 | 3665.9 | 732.22
[24 empty] | 4078.5 | 732.793
[24 empty] | 4541.9 | 733.316
[24 empty] | 5005.3 | 733.839
[24 empty] | 5581.8 | 733.989
[24 empty] | 6200.1 | 734
[24 empty] | 6842.2 | 734.057
[24 empty] | 7627.2 | 734.383
[24 empty] | 8438.5 | 734.686
[24 empty] | 9485 | 734.786
[24 empty] | 10531 | 734.886
[24 empty] | 11578 | 734.987

## 1141 IRAM
Propiedades mecanicas en funcion de temperaturas de revenido | [15 empty] | Bandas de Templabilidad
x | Rm | x | HB | x | Rp 0.2 | x | Z | x | A | x | HB | x | Rm | x | Rp 0.2 | x | Arriba | x | Abajo
200.351 | 1629.42 | 199.87 | 1600.11 | 207.504 | 1201.77 | 196.031 | 659.11 | 197.697 | 481.26 | 200.588 | 896.51 | 200.289 | 870.73 | 198.124 | 629.19 | 0.9691 | 59.9177 | 0.8818 | 52.9923
206.304 | 1624.52 | 204.744 | 1592.64 | 207.41 | 1212.78 | 198.981 | 669.01 | 204.015 | 484.84 | 207.782 | 896.46 | 207.482 | 870.92 | 205.298 | 628.39 | 1.255 | 59.8461 | 1.1778 | 52.9619
211.799 | 1618.47 | 209.818 | 1585.61 | 208.645 | 1223.44 | 202.511 | 678.31 | 210.112 | 489.33 | 214.975 | 896.41 | 214.676 | 871.11 | 212.478 | 627.76 | 1.5291 | 59.7504 | 1.4737 | 52.931
216.873 | 1611.38 | 215.527 | 1579.98 | 210.865 | 1233.85 | 206.654 | 686.98 | 216.23 | 493.76 | 222.169 | 896.36 | 221.87 | 871.3 | 219.664 | 627.29 | 1.7906 | 59.629 | 1.7597 | 52.8723
221.889 | 1604.17 | 221.236 | 1574.35 | 214.2 | 1243.39 | 210.843 | 695.58 | 222.561 | 497.17 | 229.362 | 896.31 | 229.063 | 871.49 | 226.852 | 626.96 | 2.0472 | 59.5003 | 2.0255 | 52.7577
226.982 | 1597.12 | 226.972 | 1568.79 | 218.033 | 1252.41 | 215.083 | 704.12 | 228.948 | 500.28 | 236.555 | 896.26 | 236.257 | 871.68 | 234.046 | 627.05 | 2.3005 | 59.3669 | 2.2964 | 52.6523
232.284 | 1590.5 | 232.629 | 1563.03 | 222.267 | 1260.94 | 219.352 | 712.62 | 234.952 | 505.12 | 243.749 | 896.21 | 243.45 | 871.88 | 241.239 | 627.14 | 2.5481 | 59.2264 | 2.5638 | 52.5411
237.355 | 1583.4 | 238.019 | 1556.6 | 227.048 | 1268.66 | 223.798 | 720.87 | 241.413 | 507.67 | 250.942 | 896.17 | 250.644 | 872.07 | 248.423 | 626.73 | 2.7898 | 59.0782 | 2.8216 | 52.4143
242.376 | 1576.2 | 243.409 | 1550.17 | 232.295 | 1275.41 | 228.315 | 729 | 247.967 | 509.74 | 258.136 | 896.22 | 257.838 | 872.26 | 255.599 | 625.99 | 3.0293 | 58.9276 | 3.0663 | 52.2697
247.396 | 1569 | 248.532 | 1543.18 | 237.983 | 1281.16 | 233.083 | 736.74 | 254.36 | 512.83 | 265.33 | 896.27 | 265.031 | 872.33 | 262.775 | 625.24 | 3.2671 | 58.7751 | 3.2993 | 52.112
252.254 | 1561.51 | 253.63 | 1536.13 | 244.168 | 1285.33 | 237.85 | 744.48 | 260.66 | 516.49 | 272.524 | 896.32 | 272.225 | 872.38 | 269.953 | 624.53 | 3.505 | 58.6226 | 3.5222 | 51.9442
257.11 | 1554.01 | 258.907 | 1529.45 | 250.521 | 1288.47 | 242.815 | 751.87 | 267.25 | 518.17 | 279.717 | 896.37 | 279.419 | 872.44 | 277.133 | 623.87 | 3.7464 | 58.4741 | 3.73 | 51.7629
261.966 | 1546.51 | 264.203 | 1522.81 | 257.12 | 1290.1 | 247.934 | 758.97 | 273.85 | 519.78 | 286.911 | 896.42 | 286.613 | 872.5 | 284.313 | 623.22 | 3.9884 | 58.3265 | 3.9352 | 51.5793
266.81 | 1538.99 | 269.395 | 1515.96 | 263.763 | 1290.89 | 253.052 | 766.07 | 280.435 | 521.56 | 294.105 | 896.48 | 293.8 | 872.08 | 291.493 | 622.57 | 4.2024 | 58.1512 | 4.0941 | 51.3674
271.649 | 1531.46 | 274.403 | 1508.74 | 270.404 | 1290.73 | 258.275 | 772.96 | 287.012 | 523.42 | 301.299 | 896.58 | 300.986 | 871.61 | 298.673 | 621.91 | 4.4094 | 57.9691 | 4.2334 | 51.1435
276.488 | 1523.93 | 279.478 | 1501.65 | 276.981 | 1288.99 | 263.611 | 779.61 | 293.602 | 525.14 | 308.493 | 896.68 | 308.172 | 871.13 | 305.853 | 621.26 | 4.6149 | 57.7858 | 4.384 | 50.9251
281.433 | 1516.59 | 284.611 | 1494.67 | 283.597 | 1287.7 | 268.947 | 786.26 | 300.208 | 526.69 | 315.687 | 896.78 | 315.355 | 870.59 | 313.014 | 620.24 | 4.8145 | 57.5978 | 4.5369 | 50.7077
286.409 | 1509.31 | 289.609 | 1487.43 | 290.213 | 1286.41 | 274.266 | 792.95 | 306.723 | 528.97 | 322.88 | 896.88 | 322.518 | 869.59 | 320.162 | 618.99 | 5.0141 | 57.4098 | 4.6634 | 50.4787
291.27 | 1501.84 | 294.551 | 1480.09 | 295.899 | 1280.85 | 279.573 | 799.66 | 313.154 | 531.94 | 330.074 | 896.98 | 329.682 | 868.59 | 327.311 | 617.74 | 5.2056 | 57.2159 | 4.7844 | 50.2473
295.674 | 1493.61 | 299.309 | 1472.42 | 301.516 | 1274.97 | 284.88 | 806.38 | 319.562 | 535.03 | 337.268 | 897.08 | 336.846 | 867.58 | 334.459 | 616.48 | 5.3914 | 57.018 | 4.8913 | 50.0109
300.077 | 1485.39 | 304.042 | 1464.71 | 307.154 | 1269.15 | 290.096 | 813.27 | 325.998 | 537.97 | 344.462 | 897.18 | 344.032 | 867.15 | 341.611 | 615.29 | 5.5773 | 56.8201 | 4.9874 | 49.7714
304.48 | 1477.16 | 308.775 | 1457 | 312.791 | 1263.32 | 295.013 | 820.75 | 332.453 | 540.78 | 351.656 | 897.28 | 351.22 | 866.75 | 348.766 | 614.13 | 5.7569 | 56.6181 | 5.0673 | 49.5274
308.883 | 1468.93 | 313.507 | 1449.29 | 318.271 | 1257.11 | 299.931 | 828.23 | 338.908 | 543.59 | 358.85 | 897.38 | 358.408 | 866.35 | 355.92 | 612.97 | 5.9365 | 56.416 | 5.1387 | 49.2816
313.693 | 1461.37 | 318.223 | 1441.55 | 323.653 | 1250.66 | 304.368 | 836.49 | 345.341 | 546.52 | 366.044 | 897.48 | 365.551 | 865.02 | 363.075 | 611.81 | 6.1046 | 56.2075 | 5.1954 | 49.033
318.616 | 1453.99 | 322.75 | 1433.51 | 328.505 | 1243.21 | 308.802 | 844.76 | 351.617 | 550.3 | 373.229 | 897.07 | 372.692 | 863.66 | 370.23 | 610.65 | 6.2551 | 55.9889 | 5.2398 | 48.7824
322.908 | 1445.61 | 327.278 | 1425.47 | 333.13 | 1235.32 | 313.236 | 853.02 | 357.893 | 554.07 | 380.411 | 896.47 | 379.833 | 862.3 | 377.369 | 609.27 | 6.4056 | 55.7704 | 5.2758 | 48.5309
327.171 | 1437.18 | 331.805 | 1417.43 | 337.784 | 1227.48 | 317.67 | 861.29 | 364.187 | 557.76 | 387.595 | 895.95 | 386.974 | 860.95 | 384.501 | 607.8 | 6.5483 | 55.5485 | 5.3054 | 48.2789
331.434 | 1428.76 | 336.404 | 1409.5 | 342.481 | 1219.71 | 321.893 | 869.85 | 370.481 | 561.45 | 394.781 | 895.46 | 394.117 | 859.61 | 391.634 | 606.34 | 6.665 | 55.3155 | 5.3253 | 48.0261
335.474 | 1420.04 | 341.017 | 1401.59 | 347.179 | 1211.94 | 326.112 | 878.41 | 376.775 | 565.14 | 401.966 | 894.97 | 401.265 | 858.36 | 398.767 | 604.87 | 6.7818 | 55.0825 | 5.3484 | 47.7735
339.403 | 1411.18 | 345.63 | 1393.68 | 351.59 | 1203.74 | 330.33 | 886.98 | 383.05 | 568.91 | 409.15 | 894.44 | 408.413 | 857.1 | 405.886 | 603.26 | 6.9026 | 54.851 | 5.3734 | 47.521
343.545 | 1402.6 | 350.055 | 1385.51 | 355.788 | 1195.23 | 334.59 | 895.49 | 389.292 | 572.84 | 416.331 | 893.83 | 415.561 | 855.84 | 412.98 | 601.36 | 7.0303 | 54.6222 | 5.3756 | 47.2676
347.757 | 1394.1 | 354.153 | 1376.86 | 359.985 | 1186.71 | 338.856 | 903.99 | 395.534 | 576.77 | 423.513 | 893.22 | 422.676 | 854.19 | 420.074 | 599.46 | 7.158 | 54.3934 | 5.3779 | 47.0142
351.965 | 1385.6 | 358.251 | 1368.21 | 363.844 | 1177.78 | 342.677 | 913.04 | 401.682 | 581.08 | 430.671 | 892.15 | 429.774 | 852.33 | 427.201 | 597.92 | 7.2594 | 54.1553 | 5.3935 | 46.7612
356.003 | 1376.87 | 362.348 | 1359.56 | 367.6 | 1168.71 | 346.476 | 922.13 | 407.791 | 585.54 | 437.817 | 890.87 | 436.872 | 850.47 | 434.334 | 596.46 | 7.3578 | 53.9163 | 5.4079 | 46.5081
360.041 | 1368.15 | 366.446 | 1350.92 | 371.355 | 1159.65 | 350.489 | 930.96 | 413.814 | 590.31 | 444.964 | 889.59 | 443.942 | 848.35 | 441.448 | 594.78 | 7.457 | 53.6774 | 5.4054 | 46.2547
363.721 | 1359.02 | 370.75 | 1342.57 | 375.02 | 1150.49 | 354.47 | 939.83 | 419.773 | 595.3 | 452.104 | 888.23 | 451.001 | 846.14 | 448.541 | 592.88 | 7.5596 | 53.4396 | 5.4156 | 46.0017
367.201 | 1349.66 | 375.448 | 1334.8 | 378.655 | 1141.29 | 358.306 | 948.87 | 425.919 | 599.62 | 459.241 | 886.8 | 458.061 | 843.92 | 455.608 | 590.74 | 7.6621 | 53.2019 | 5.4377 | 45.749
370.832 | 1340.46 | 380.139 | 1327.02 | 382.289 | 1132.09 | 362.142 | 957.91 | 432.065 | 603.94 | 466.377 | 885.38 | 465.128 | 841.78 | 462.647 | 588.36 | 7.7647 | 52.9641 | 5.4599 | 45.4963
374.669 | 1331.49 | 384.144 | 1318.26 | 385.891 | 1122.86 | 366.109 | 966.8 | 438.211 | 608.27 | 473.506 | 883.88 | 472.206 | 839.73 | 469.686 | 585.98 | 7.8342 | 52.7177 | 5.4661 | 45.2433
378.332 | 1322.34 | 388.148 | 1309.49 | 389.494 | 1113.63 | 370.08 | 975.68 | 444.35 | 612.62 | 480.597 | 881.95 | 479.268 | 837.55 | 476.728 | 583.62 | 7.9034 | 52.4713 | 5.4577 | 44.99
381.58 | 1312.76 | 392.153 | 1300.72 | 392.919 | 1104.22 | 373.984 | 984.64 | 450.476 | 617.02 | 487.688 | 880.03 | 486.267 | 834.87 | 483.782 | 581.36 | 7.9733 | 52.2251 | 5.4493 | 44.7367
384.828 | 1303.17 | 396.158 | 1291.96 | 396.194 | 1094.66 | 377.889 | 993.6 | 456.607 | 621.4 | 494.778 | 878.09 | 493.265 | 832.18 | 490.835 | 579.09 | 8.0566 | 51.9819 | 5.4409 | 44.4834
387.614 | 1293.19 | 400.052 | 1283.06 | 399.468 | 1085.09 | 380.947 | 1003.38 | 462.796 | 625.55 | 501.864 | 876.11 | 500.264 | 829.5 | 497.889 | 576.83 | 8.1398 | 51.7387 | 5.436 | 44.23
390.391 | 1283.21 | 403.941 | 1274.15 | 402.743 | 1075.53 | 383.901 | 1013.27 | 468.984 | 629.71 | 508.949 | 874.13 | 507.263 | 826.83 | 504.937 | 574.53 | 8.2224 | 51.4953 | 5.433 | 43.9766
393.248 | 1273.29 | 407.829 | 1265.24 | 406.042 | 1066 | 387.774 | 1022.27 | 475.181 | 633.83 | 516.035 | 872.15 | 514.263 | 824.15 | 511.941 | 571.88 | 8.2901 | 51.2486 | 5.4299 | 43.7232
396.406 | 1263.62 | 411.721 | 1256.34 | 409.386 | 1056.5 | 391.646 | 1031.27 | 481.383 | 637.93 | 523.116 | 870.14 | 521.262 | 821.48 | 518.945 | 569.23 | 8.3578 | 51.0019 | 5.4268 | 43.4698
399.539 | 1253.93 | 415.681 | 1247.52 | 412.753 | 1047.03 | 395.662 | 1040.09 | 487.585 | 642.02 | 530.118 | 867.47 | 528.262 | 818.8 | 525.941 | 566.54 | 8.4255 | 50.7552 | 5.4238 | 43.2164
402.43 | 1244.04 | 419.641 | 1238.69 | 416.306 | 1037.75 | 399.725 | 1048.86 | 493.787 | 646.12 | 537.12 | 864.81 | 535.223 | 815.87 | 532.796 | 563 | 8.4897 | 50.5079 | 5.4239 | 42.963
405.32 | 1234.14 | 423.6 | 1229.87 | 419.859 | 1028.46 | 404.518 | 1056.53 | 499.99 | 650.21 | 544.121 | 862.15 | 542.176 | 812.89 | 539.652 | 559.46 | 8.5498 | 50.2598 | 5.4253 | 42.7096
408.21 | 1224.25 | 427.63 | 1221.14 | 423.41 | 1019.17 | 409.331 | 1064.16 | 506.259 | 654.02 | 551.123 | 859.49 | 549.13 | 809.91 | 546.567 | 556.26 | 8.6098 | 50.0116 | 5.4267 | 42.4562
411.1 | 1214.35 | 431.763 | 1212.54 | 426.91 | 1009.84 | 413.131 | 1073.25 | 512.533 | 657.8 | 558.116 | 856.78 | 556.011 | 806.52 | 553.527 | 553.32 | 8.6681 | 49.7632 | 5.428 | 42.2028
414.052 | 1204.5 | 435.867 | 1203.9 | 430.41 | 1000.5 | 417.13 | 1082.07 | 518.818 | 661.53 | 565.035 | 853.59 | 562.854 | 802.91 | 560.487 | 550.38 | 8.7232 | 49.5142 | 5.4333 | 41.9495
417.128 | 1194.76 | 439.784 | 1195.03 | 433.701 | 990.95 | 421.664 | 1090.18 | 525.141 | 665.08 | 571.954 | 850.4 | 569.667 | 799.16 | 567.446 | 547.44 | 8.7869 | 49.2669 | 5.4499 | 41.6965
420.205 | 1185.02 | 443.707 | 1186.16 | 436.957 | 981.37 | 426.216 | 1098.27 | 531.465 | 668.62 | 578.873 | 847.21 | 576.475 | 795.37 | 574.41 | 544.52 | 8.8624 | 49.0219 | 5.4665 | 41.4435
423.282 | 1175.28 | 447.716 | 1177.4 | 440.412 | 971.99 | 431.151 | 1105.72 | 537.789 | 672.17 | 585.566 | 842.92 | 583.03 | 790.53 | 581.387 | 541.69 | 8.9337 | 48.776 | 5.4831 | 41.1905
426.359 | 1165.54 | 451.725 | 1168.64 | 443.992 | 962.74 | 436.085 | 1113.17 | 544.113 | 675.71 | 592.238 | 838.53 | 589.573 | 785.64 | 588.283 | 538.43 | 8.9924 | 48.5276 | 5.4997 | 40.9375
429.629 | 1155.98 | 455.689 | 1159.82 | 447.571 | 953.48 | 441.347 | 1119.97 | 550.437 | 679.26 | 598.91 | 834.14 | 596.114 | 780.74 | 595.009 | 534.27 | 9.051 | 48.2793 | 5.5193 | 40.6847
432.901 | 1146.42 | 459.381 | 1150.69 | 451.151 | 944.22 | 446.672 | 1126.65 | 556.723 | 682.98 | 605.582 | 829.75 | 602.653 | 775.83 | 601.735 | 530.11 | 9.1004 | 48.0295 | 5.5394 | 40.4319
436.172 | 1136.85 | 463.354 | 1141.9 | 454.731 | 934.97 | 451.996 | 1133.32 | 562.939 | 687.02 | 612.247 | 825.33 | 609.056 | 770.46 | 608.474 | 526.01 | 9.1432 | 47.7788 | 5.5595 | 40.1791
439.444 | 1127.29 | 467.522 | 1133.34 | 458.341 | 925.75 | 457.324 | 1139.99 | 569.154 | 691.06 | 618.826 | 820.56 | 615.432 | 765 | 615.259 | 522.11 | 9.1866 | 47.5282 | 5.5839 | 39.9266
442.45 | 1117.49 | 471.709 | 1124.81 | 462.125 | 916.72 | 462.659 | 1146.65 | 575.37 | 695.1 | 625.404 | 815.8 | 621.809 | 759.54 | 622.043 | 518.22 | 9.2446 | 47.2797 | 5.6122 | 39.6743
445.351 | 1107.6 | 475.982 | 1116.4 | 465.909 | 907.68 | 467.993 | 1153.3 | 581.674 | 698.69 | 631.871 | 810.68 | 628.089 | 753.79 | 628.87 | 514.53 | 9.3026 | 47.0312 | 5.6405 | 39.4221
448.252 | 1097.72 | 480.247 | 1107.98 | 469.693 | 898.65 | 473.269 | 1160.08 | 588.114 | 701.59 | 638.092 | 804.74 | 634.196 | 747.54 | 635.725 | 510.99 | 9.3632 | 46.7832 | 5.6688 | 39.1699
451.153 | 1087.83 | 484.222 | 1099.17 | 473.477 | 889.62 | 478.534 | 1166.89 | 594.54 | 704.58 | 644.313 | 798.81 | 640.296 | 741.28 | 642.52 | 507.16 | 9.4287 | 46.5361 | 5.6963 | 38.9176
454.277 | 1078.14 | 488.198 | 1090.37 | 477.161 | 880.48 | 483.986 | 1173.27 | 600.911 | 707.89 | 650.513 | 792.82 | 646.379 | 734.96 | 649.258 | 503.05 | 9.4937 | 46.2888 | 5.7241 | 38.6654
457.641 | 1068.67 | 492.173 | 1081.57 | 480.816 | 871.31 | 489.518 | 1179.46 | 607.242 | 711.36 | 656.388 | 785.99 | 652.462 | 728.65 | 655.965 | 498.81 | 9.5551 | 46.0409 | 5.7585 | 38.4137
461.006 | 1059.19 | 496.149 | 1072.77 | 484.47 | 862.13 | 495.067 | 1185.62 | 613.329 | 715.91 | 662.264 | 779.16 | 658.152 | 721.41 | 662.545 | 494.06 | 9.6164 | 45.793 | 5.7929 | 38.162
464.371 | 1049.72 | 500.245 | 1064.12 | 488.125 | 852.95 | 500.73 | 1191.48 | 619.416 | 720.46 | 668.17 | 772.4 | 663.805 | 714.08 | 669.123 | 489.3 | 9.6676 | 45.5436 | 5.8272 | 37.9103
467.897 | 1040.41 | 504.381 | 1055.52 | 491.783 | 843.78 | 506.392 | 1197.35 | 625.503 | 725.01 | 674.189 | 765.92 | 669.389 | 706.6 | 675.7 | 484.53 | 9.7115 | 45.293 | 5.8665 | 37.6593
471.681 | 1031.38 | 508.517 | 1046.92 | 495.956 | 835.24 | 512.055 | 1203.21 | 631.627 | 729.42 | 680.207 | 759.44 | 674.872 | 698.92 | 682.277 | 479.76 | 9.7554 | 45.0424 | 5.9157 | 37.4094
475.465 | 1022.35 | 512.654 | 1038.33 | 500.13 | 826.69 | 517.738 | 1209.02 | 637.765 | 733.78 | 685.885 | 752.21 | 680.355 | 691.25 | 688.728 | 474.55 | 9.8332 | 44.7982 | 5.965 | 37.1595
479.226 | 1013.29 | 517.157 | 1030.26 | 504.304 | 818.14 | 523.443 | 1214.77 | 643.903 | 738.13 | 691.318 | 744.43 | 685.761 | 683.42 | 695.126 | 469.16 | 9.916 | 44.5548 | 6.0142 | 36.9097
482.974 | 1004.22 | 521.743 | 1022.31 | 508.809 | 810.07 | 529.149 | 1220.52 | 650.041 | 742.49 | 696.751 | 736.65 | 691.122 | 675.5 |  |  | 9.9995 | 44.3117 | 6.0623 | 36.6597
486.722 | 995.15 | 526.17 | 1014.12 | 513.32 | 802 | 534.854 | 1226.27 | 656.035 | 747.35 | 701.983 | 728.52 | 696.144 | 667.03 |  |  | 10.0808 | 44.0681 | 6.1103 | 36.4096
490.494 | 986.11 | 530.468 | 1005.74 | 517.913 | 794.06 | 540.56 | 1232.02 | 661.957 | 752.46 |  |  | 700.853 | 658.04 |  |  | 10.1191 | 43.8169 | 6.1582 | 36.1596
494.463 | 977.3 | 534.783 | 997.39 | 522.539 | 786.18 | 546.362 | 1237.49 | 668.027 | 757.06 | [6 empty] | 10.1574 | 43.5656 | 6.2062 | 35.9095
498.433 | 968.49 | 539.187 | 989.17 | 527.351 | 778.63 | 552.176 | 1242.94 | 674.136 | 761.52 | [6 empty] | 10.1923 | 43.314 | 6.2582 | 35.6602
502.366 | 959.64 | 543.64 | 981.02 | 532.535 | 771.75 | 558.006 | 1248.33 | 680.245 | 765.99 | [6 empty] | 10.2229 | 43.062 | 6.321 | 35.4125
506.223 | 950.69 | 548.501 | 973.53 | 537.711 | 764.86 | 563.845 | 1253.7 | 686.29 | 770.68 | [6 empty] | 10.2535 | 42.81 | 6.3837 | 35.1649
510.079 | 941.74 | 553.363 | 966.04 | 542.86 | 757.91 | 569.684 | 1259.07 | 692.221 | 775.76 | [6 empty] | 10.3137 | 42.5633 | 6.4521 | 34.9183
514.015 | 932.89 | 558.136 | 958.4 | 548.008 | 750.97 | 575.523 | 1264.44 | 698.152 | 780.85 | [6 empty] | 10.4069 | 42.3228 | 6.5212 | 34.6719
518.107 | 924.24 | 562.848 | 950.65 | 552.994 | 743.7 | 581.333 | 1269.89 | 704.083 | 785.93 | [6 empty] | 10.5001 | 42.0822 | 6.5903 | 34.4255
522.199 | 915.58 | 567.561 | 942.91 | 557.966 | 736.41 | 587.107 | 1275.45 | [8 empty] | 10.5933 | 41.8416 | 6.6682 | 34.181
526.291 | 906.93 | 572.61 | 935.78 | 562.967 | 729.18 | 592.882 | 1281.01 | [8 empty] | 10.6346 | 41.5908 | 6.7467 | 33.9367
530.406 | 898.31 | 577.779 | 928.88 | 567.975 | 721.96 | 598.656 | 1286.57 | [8 empty] | 10.674 | 41.3397 | 6.8252 | 33.6923
534.727 | 889.96 | 582.929 | 921.93 | 572.868 | 714.53 | 604.51 | 1291.88 | [8 empty] | 10.7135 | 41.0886 | 6.9038 | 33.448
539.048 | 881.62 | 588.014 | 914.86 | 577.726 | 707.03 | 610.422 | 1297.03 | [8 empty] | 10.753 | 40.8375 | 6.9904 | 33.2056
543.37 | 873.27 | 593.099 | 907.78 | 582.912 | 700.18 | 616.334 | 1302.18 | [8 empty] | 10.8184 | 40.5908 | 7.0788 | 32.9637
547.735 | 864.99 | 598.183 | 900.71 | 588.101 | 693.34 | 622.245 | 1307.32 | [8 empty] | 10.896 | 40.3463 | 7.1704 | 32.7228
552.106 | 856.72 | 603.395 | 893.89 | 592.799 | 685.57 | 628.157 | 1312.47 | [8 empty] | 10.9737 | 40.1017 | 7.2689 | 32.4837
556.476 | 848.44 | 608.637 | 887.14 | 597.497 | 677.8 | 633.984 | 1317.86 | [8 empty] | 11.0478 | 39.8564 | 7.3673 | 32.2447
560.847 | 840.17 | 613.921 | 880.48 | 602.048 | 669.8 | 639.749 | 1323.45 | [8 empty] | 11.1073 | 39.6082 | 7.4658 | 32.0056
565.217 | 831.89 | 619.308 | 874.04 | 606.591 | 661.78 | 645.514 | 1329.04 | [8 empty] | 11.1668 | 39.36 | 7.5731 | 31.7695
569.588 | 823.62 | 624.695 | 867.6 | 611.214 | 653.89 | 651.377 | 1334.32 | [8 empty] | 11.2269 | 39.1119 | 7.6883 | 31.5359
574.091 | 815.54 | 629.416 | 859.88 | 615.863 | 646.05 | 657.321 | 1339.36 | [8 empty] | 11.2937 | 38.865 | 7.8027 | 31.302
578.689 | 807.61 | 634.37 | 852.67 | 620.513 | 638.2 | 663.266 | 1344.4 | [8 empty] | 11.3606 | 38.6181 | 7.9109 | 31.066
583.286 | 799.68 | 640.116 | 847.14 | 625.085 | 630.23 | 669.211 | 1349.44 | [8 empty] | 11.4274 | 38.3713 | 8.0192 | 30.8301
587.883 | 791.75 | 645.749 | 841.32 | 629.471 | 621.98 | 675.155 | 1354.48 | [8 empty] | 11.502 | 38.126 | 8.1413 | 30.5991
592.6 | 784.02 | 651.246 | 835.14 | 633.856 | 613.73 | 681.1 | 1359.52 | [8 empty] | 11.5775 | 37.881 | 8.2653 | 30.3689
597.534 | 776.66 | 656.808 | 829.12 | 638.241 | 605.47 | 687.08 | 1364.45 | [8 empty] | 11.6581 | 37.6372 | 8.3941 | 30.1405
602.468 | 769.3 | 662.398 | 823.17 | 642.685 | 597.31 | 693.095 | 1369.25 | [8 empty] | 11.7409 | 37.3938 | 8.5258 | 29.9133
607.401 | 761.94 | 668.101 | 817.53 | 647.207 | 589.26 | 699.11 | 1374.05 | [8 empty] | 11.8237 | 37.1505 | 8.6669 | 29.6904
612.64 | 755.19 | 673.865 | 812.05 | 651.571 | 580.98 | 705.087 | 1378.99 | [8 empty] | 11.9119 | 36.9086 | 8.8147 | 29.4706
617.922 | 748.52 | 679.629 | 806.57 | 655.762 | 572.46 | [10 empty] | 12.0015 | 36.667 | 8.9626 | 29.2507
623.204 | 741.85 | 685.401 | 801.11 | 659.953 | 563.93 | [10 empty] | 12.0906 | 36.4253 | 9.106 | 29.0287
628.446 | 735.09 | 691.289 | 796 | 664.145 | 555.41 | [10 empty] | 12.1787 | 36.1833 | 9.2479 | 28.8061
633.649 | 728.26 | 697.177 | 790.9 | 668.299 | 546.84 | [10 empty] | 12.2669 | 35.9414 | 9.391 | 28.584
638.965 | 721.67 | 702.752 | 784.95 | 672.445 | 538.25 | [10 empty] | 12.3792 | 35.7069 | 9.5476 | 28.3685
644.323 | 715.16 |  |  | 676.592 | 529.67 | [10 empty] | 12.4934 | 35.473 | 9.7041 | 28.1531
649.68 | 708.66 |  |  | 680.214 | 520.49 | [10 empty] | 12.5998 | 35.2365 | 9.8651 | 27.94
655.038 | 702.15 |  |  | 683.537 | 510.98 | [10 empty] | 12.7006 | 34.9981 | 10.0308 | 27.7296
660.548 | 696.01 |  |  | 686.868 | 501.47 | [10 empty] | 12.8015 | 34.7598 | 10.1967 | 27.5192
666.11 | 689.99 |  |  | 690.279 | 492.04 | [10 empty] | 12.9211 | 34.5278 | 10.3631 | 27.3092
671.672 | 683.97 |  |  | 693.689 | 482.61 | [10 empty] | 13.0406 | 34.2958 | 10.5294 | 27.0991
677.255 | 678.01 |  |  | 697.099 | 473.18 | [10 empty] | 13.1595 | 34.0636 | 10.6941 | 26.8881
682.905 | 672.22 |  |  | 699.935 | 463.26 | [10 empty] | 13.2742 | 33.8299 | 10.856 | 26.6755
688.555 | 666.42 |  |  | 702.57 | 453.17 | [10 empty] | 13.389 | 33.5961 | 11.0307 | 26.4705
694.204 | 660.63 |  |  | 705.206 | 443.08 | [10 empty] | 13.5037 | 33.3624 | 11.2089 | 26.2676
699.864 | 654.87 | [14 empty] | 13.6568 | 33.1459 | 11.4013 | 26.0744
705.592 | 649.29 | [14 empty] | 13.8195 | 32.9338 | 11.5961 | 25.8828
[16 empty] | 13.9822 | 32.7217 | 11.7908 | 25.6911
[16 empty] | 14.1351 | 32.5046 | 11.9856 | 25.4995
[16 empty] | 14.2772 | 32.282 | 12.1912 | 25.3163
[16 empty] | 14.4449 | 32.0731 | 12.3974 | 25.1335
[16 empty] | 14.6193 | 31.8678 | 12.6037 | 24.9508
[16 empty] | 14.7995 | 31.6663 | 12.81 | 24.7681
[16 empty] | 14.9885 | 31.4706 | 13.0164 | 24.5855
[16 empty] | 15.1801 | 31.2768 | 13.2252 | 24.4049
[16 empty] | 15.3969 | 31.1032 | 13.4339 | 24.2242
[16 empty] | 15.6137 | 30.9296 | 13.6427 | 24.0435
[16 empty] | 15.8301 | 30.7555 | 13.8521 | 23.8635
[16 empty] | 16.0465 | 30.5814 | 14.0826 | 23.7031
[16 empty] | 16.2757 | 30.4201 | 14.3132 | 23.5427
[16 empty] | 16.5122 | 30.2661 | 14.5438 | 23.3823
[16 empty] | 16.7507 | 30.1144 | 14.7744 | 23.2219
[16 empty] | 16.9942 | 29.9684 | 15.0049 | 23.0615
[16 empty] | 17.2377 | 29.8225 | 15.2355 | 22.9012
[16 empty] | 17.4861 | 29.6828 | 15.474 | 22.7495
[16 empty] | 17.7389 | 29.5487 | 15.7145 | 22.6
[16 empty] | 18.0033 | 29.4342 | 15.955 | 22.4505
[16 empty] | 18.2807 | 29.3415 | 16.2034 | 22.3107
[16 empty] | 18.5638 | 29.2636 | 16.4536 | 22.1732
[16 empty] | 18.8519 | 29.1985 | 16.7039 | 22.0358
[16 empty] | 19.14 | 29.1333
[16 empty] | 19.4216 | 29.0512
[16 empty] | 19.7003 | 28.9615
[16 empty] | 19.9887 | 28.8983
[16 empty] | 20.2786 | 28.8391
[16 empty] | 20.5684 | 28.7799
[16 empty] | 20.8628 | 28.7406
[16 empty] | 21.1578 | 28.7039
[16 empty] | 21.4528 | 28.6672
[16 empty] | 21.7467 | 28.6246
[16 empty] | 22.0406 | 28.582
[16 empty] | 22.3345 | 28.5394
[16 empty] | 22.6307 | 28.5112
[16 empty] | 22.9275 | 28.4864
[16 empty] | 23.2246 | 28.465
[16 empty] | 23.5218 | 28.4446
[16 empty] | 23.819 | 28.4242

## 1524 IRAM
Diagrama TTT | [7 empty] | Bandas de templabilidad
x | A | x | A+F | x | A+F+C | x | Ms | x | Arriba | x | Abajo
1.2372 | 484.415 | 1.2793 | 365.587 | 45.08 | 364.867 | 0.49237 | 365.384 | 0.864 | 53.1403 | 0.8095 | 45.0379
1.2372 | 488.306 | 1.2447 | 369.246 | 44.47 | 368.698 | 0.54142 | 365.367 | 1.1048 | 53.0123 | 1.0588 | 44.9223
1.2373 | 492.196 | 1.21015 | 372.892 | 43.901 | 372.536 | 0.59046 | 365.35 | 1.2512 | 52.8084 | 1.2355 | 44.7452
1.2374 | 496.087 | 1.16736 | 376.369 | 43.581 | 376.409 | 0.6395 | 365.334 | 1.3951 | 52.6004 | 1.3706 | 44.5328
1.2384 | 499.977 | 1.14359 | 380.068 | 43.331 | 380.288 | 0.68854 | 365.317 | 1.5501 | 52.3984 | 1.4929 | 44.315
1.2402 | 503.867 | 1.13383 | 383.934 | 43.147 | 384.166 | 0.74968 | 365.249 | 1.675 | 52.1815 | 1.6328 | 44.1051
1.2414 | 507.758 | 1.12601 | 387.809 | 43.812 | 387.994 | 0.82181 | 365.135 | 1.8056 | 51.9672 | 1.7725 | 43.8954
1.2441 | 511.646 | 1.12651 | 391.695 | 44.445 | 391.829 | 0.89394 | 365.02 | 1.9415 | 51.7552 | 1.8555 | 43.6646
1.2516 | 515.528 | 1.12843 | 395.583 | 45.008 | 395.678 | 0.96607 | 364.906 | 2.0684 | 51.5393 | 1.9438 | 43.4356
1.2592 | 519.41 | 1.12291 | 399.465 | 46.312 | 399.318 | 1.0382 | 364.792 | 2.1913 | 51.3217 | 2.072 | 43.2202
1.2713 | 523.277 | 1.12892 | 403.341 | 47.851 | 402.891 | 1.12255 | 365.014 | 2.3287 | 51.111 | 2.1992 | 43.0044
1.2836 | 527.144 | 1.13809 | 407.215 | 49.732 | 406.355 | 1.2304 | 365.182 | 2.4841 | 50.9089 | 2.3239 | 42.7875
1.3055 | 530.951 | 1.15689 | 411.021 | 51.679 | 409.795 | 1.3512 | 365.163 | 2.6213 | 50.6982 | 2.4486 | 42.5706
1.3315 | 534.735 | 1.18201 | 414.783 | 54.225 | 412.995 | 1.4719 | 365.143 | 2.7425 | 50.4799 | 2.5562 | 42.3479
1.3612 | 538.492 | 1.21126 | 418.508 | 56.928 | 416.124 | 1.5927 | 365.124 | 2.8636 | 50.2615 | 2.6433 | 42.1182
1.3922 | 542.242 | 1.2421 | 422.217 | 60.248 | 418.966 | 1.7135 | 365.104 | 2.9668 | 50.0367 | 2.7262 | 41.8873
1.4222 | 546.002 | 1.2861 | 425.762 | 63.812 | 421.806 | 1.8432 | 365.074 | 3.0691 | 49.8115 | 2.8069 | 41.656
1.4493 | 549.796 | 1.3332 | 429.266 | 67.454 | 424.646 | 2.0344 | 364.974 | 3.1807 | 49.5899 | 2.8893 | 41.425
1.4772 | 553.585 | 1.3842 | 432.741 | 71.906 | 427.2 | 2.2256 | 364.873 | 3.3106 | 49.3752 | 2.9736 | 41.1946
1.5119 | 557.328 | 1.4377 | 436.195 | 76.525 | 429.729 | 2.4169 | 364.773 | 3.4406 | 49.1606 | 3.0578 | 40.9641
1.548 | 561.059 | 1.4975 | 439.601 | 81.612 | 432.186 | 2.6081 | 364.672 | 3.5706 | 48.9459 | 3.1421 | 40.7336
1.596 | 564.688 | 1.5663 | 442.871 | 87.047 | 434.691 | 2.7993 | 364.572 | 3.6759 | 48.7219 | 3.2281 | 40.5036
1.6427 | 568.333 | 1.6468 | 445.962 | 92.667 | 437.222 | 3.0377 | 364.582 | 3.7784 | 48.4968 | 3.3162 | 40.2742
1.682 | 572.068 | 1.7312 | 449.102 | 99.083 | 439.524 | 3.3439 | 364.752 | 3.881 | 48.2717 | 3.4044 | 40.0448
1.7362 | 575.673 | 1.8165 | 452.252 | 106.341 | 441.582 | 3.6501 | 364.921 | 3.9775 | 48.0447 | 3.4924 | 39.8153
1.7936 | 579.25 | 1.9146 | 455.308 | 113.737 | 443.708 | 3.9563 | 365.09 | 4.0709 | 47.8168 | 3.5799 | 39.5857
1.8717 | 582.61 | 2.0169 | 458.333 | 121.506 | 446.019 | 4.2624 | 365.26 | 4.1643 | 47.5889 | 3.6674 | 39.3561
1.9542 | 585.925 | 2.1292 | 461.25 | 131.37 | 447.721 | 4.5686 | 365.429 | 4.2577 | 47.361 | 3.7505 | 39.1255
2.0162 | 589.501 | 2.2612 | 463.957 | 141.34 | 449.392 | 5.0241 | 365.454 | 4.3501 | 47.1327 | 3.8107 | 38.8897
2.0688 | 593.2 | 2.3933 | 466.742 | 152.26 | 451.107 | 5.5471 | 365.413 | 4.4397 | 46.9037 | 3.8708 | 38.6539
2.1648 | 596.51 | 2.5258 | 469.7 | 164.03 | 452.861 | 6.07 | 365.372 | 4.5292 | 46.6747 | 3.931 | 38.4181
2.2608 | 599.819 | 2.6829 | 472.39 | 176.4 | 454.557 | 6.593 | 365.33 | 4.6223 | 46.4467 | 3.9912 | 38.1823
2.3597 | 603.135 | 2.8521 | 474.969 | 191.71 | 455.975 | 7.1159 | 365.289 | 4.718 | 46.2194 | 4.05 | 37.9462
2.4638 | 606.465 | 3.0392 | 477.539 | 207.03 | 457.392 | 7.6389 | 365.248 | 4.8138 | 45.9922 | 4.1086 | 37.7101
2.5878 | 609.618 | 3.2331 | 480.068 | 222.34 | 458.81 | 8.1618 | 365.207 | 4.9085 | 45.7647 | 4.1671 | 37.474
2.7305 | 612.606 | 3.4539 | 482.436 | 240.31 | 460.11 | 8.8481 | 365.157 | 4.998 | 45.5356 | 4.2256 | 37.2379
2.875 | 615.594 | 3.6938 | 484.774 | 259.34 | 461.363 | 9.6705 | 365.1 | 5.0876 | 45.3066 | 4.2786 | 37.0009
3.0379 | 618.578 | 3.9459 | 487.092 | 281.12 | 462.764 | 10.4929 | 365.043 | 5.1736 | 45.0766 | 4.3305 | 36.7637
3.2009 | 621.562 | 4.2051 | 489.565 | 303.19 | 464.18 | 11.3153 | 364.986 | 5.2568 | 44.8459 | 4.3823 | 36.5265
3.3879 | 624.48 | 4.4697 | 492.157 | 328.22 | 465.37 | 12.296 | 364.946 | 5.3401 | 44.6152 | 4.4341 | 36.2892
3.5903 | 627.357 | 4.7929 | 494.542 | 356.26 | 466.329 | 13.464 | 364.926 | 5.4305 | 44.3864 | 4.4859 | 36.052
3.7926 | 630.234 | 5.1288 | 496.884 | 384.3 | 467.288 | 14.631 | 364.907 | 5.5224 | 44.158 | 4.5377 | 35.8148
3.995 | 633.11 | 5.4646 | 499.225 | 417.86 | 468.417 | 15.799 | 364.887 | 5.6127 | 43.9293 | 4.5895 | 35.5776
4.2526 | 635.849 | 5.8452 | 501.401 | 452.74 | 469.588 | 16.994 | 364.875 | 5.6819 | 43.6952 | 4.6406 | 35.3402
4.5131 | 638.58 | 6.313 | 503.254 | 487.61 | 470.758 | 18.663 | 365 | 5.751 | 43.4612 | 4.6913 | 35.1029
4.7736 | 641.311 | 6.7809 | 505.108 | 531.33 | 471.771 | 20.333 | 365.124 | 5.8202 | 43.2271 | 4.7421 | 34.8655
5.0766 | 643.969 | 7.2487 | 506.962 | 580.52 | 472.686 | 22.002 | 365.249 | 5.9008 | 42.9958 | 4.7913 | 34.6279
5.3953 | 646.6 | 7.8121 | 508.999 | 629.71 | 473.602 | 23.672 | 365.373 | 5.9844 | 42.7652 | 4.8356 | 34.3896
5.7363 | 649.187 | 8.3757 | 511.036 | 678.9 | 474.517 | 25.87 | 365.388 | 6.0641 | 42.5336 | 4.88 | 34.1513
6.1273 | 651.677 | 8.9858 | 512.975 | 728.09 | 475.432 | 28.23 | 365.368 | 6.132 | 42.2993 | 4.9244 | 33.913
6.5183 | 654.166 | 9.733 | 514.622 | 791.54 | 476.377 | 30.591 | 365.349 | 6.2 | 42.065 | 4.9688 | 33.6747
6.9726 | 656.558 | 10.4802 | 516.27 | 860.39 | 477.333 | 32.952 | 365.329 | 6.2644 | 41.83 | 5.0105 | 33.4361
7.4821 | 658.866 | 11.2274 | 517.918 | 929.25 | 478.29 | 36.086 | 365.31 | 6.3286 | 41.595 | 5.0462 | 33.1968
7.9916 | 661.173 | 12.1594 | 519.556 | 1000.06 | 479.225 | 39.661 | 365.29 | 6.3958 | 41.3605 | 5.082 | 32.9575
8.501 | 663.481 | 13.103 | 521.193 | 1092.33 | 479.929 | 43.237 | 365.271 | 6.4629 | 41.126 | 5.1178 | 32.7182
9.0935 | 665.77 | 14.059 | 522.827 | 1184.6 | 480.633 | 46.812 | 365.252 | 6.5301 | 40.8916 | 5.1534 | 32.4788
9.728 | 668.049 | 15.255 | 524.41 | 1276.9 | 481.337 | 50.387 | 365.232 | 6.6037 | 40.6585 | 5.1889 | 32.2395
10.3796 | 670.301 | 16.45 | 525.994 | 1395.9 | 482.064 | 53.962 | 365.213 | 6.6798 | 40.426 | 5.2244 | 32.0002
11.1733 | 672.319 | 17.645 | 527.577 | 1522 | 482.797 | 59.171 | 365.169 | 6.7559 | 40.1936 | 5.2585 | 31.7607
11.9669 | 674.337 | 19.189 | 528.988 | 1648.1 | 483.53 | 64.781 | 365.12 | 6.8036 | 39.956 | 5.2903 | 31.521
12.897 | 676.243 | 20.8 | 530.367 | 1774.2 | 484.263 | 70.391 | 365.07 | 6.8456 | 39.7174 | 5.322 | 31.2812
13.885 | 678.101 | 22.41 | 531.745 | 1918.3 | 484.93 | 76.001 | 365.021 | 6.8876 | 39.4788 | 5.3538 | 31.0415
14.874 | 679.959 | 24.021 | 533.124 | 2090 | 485.494 | 81.611 | 364.971 | 6.9445 | 39.2428 | 5.3794 | 30.8014
16.006 | 681.829 | 26.274 | 534.354 | 2261.6 | 486.058 | 88.808 | 364.968 | 7.0179 | 39.0097 | 5.3952 | 30.5606
17.186 | 683.703 | 28.606 | 535.565 | 2446.1 | 486.688 | 96.885 | 364.989 | 7.0914 | 38.7766 | 5.4109 | 30.3198
18.637 | 685.443 | 30.938 | 536.777 | 2659.4 | 487.466 | 104.961 | 365.011 | 7.1648 | 38.5435 | 5.432 | 30.0794
20.186 | 687.135 | 33.27 | 537.989 | 2872.6 | 488.243 | 113.038 | 365.032 | 7.2292 | 38.3085 | 5.4692 | 29.8402
21.735 | 688.826 | 35.602 | 539.201 | 3135.9 | 488.865 | 123.85 | 365.018 | 7.2937 | 38.0735 | 5.5064 | 29.601
23.285 | 690.518 | 38.615 | 539.898 | 3411.3 | 489.45 | 135.06 | 364.998 | 7.3582 | 37.8385 | 5.5436 | 29.3619
24.952 | 692.197 | 41.787 | 540.475 | 3686.7 | 490.035 | 146.27 | 364.979 | 7.4256 | 37.6041 | 5.576 | 29.1223
27.112 | 693.821 | 40.986 | 544.083 | 3991.3 | 490.599 | 157.47 | 364.959 | 7.4977 | 37.3707 | 5.595 | 28.8817
29.272 | 695.446 | 40.692 | 547.935 | 4377.8 | 491.105 | 173.1 | 365.008 | 7.5698 | 37.1373 | 5.614 | 28.641
31.432 | 697.07 | 40.811 | 551.804 | 4764.3 | 491.61 | 190.56 | 365.084 | 7.6419 | 36.9039 | 5.633 | 28.4004
33.636 | 698.686 | 41.467 | 555.626 | 5150.8 | 492.116 | 208.02 | 365.161 | 7.7148 | 36.6707 | 5.6885 | 28.1639
36.548 | 700.163 | 42.172 | 559.44 | 5537.3 | 492.622 | 225.48 | 365.237 | 7.7992 | 36.4402 | 5.7467 | 27.9277
39.461 | 701.64 | 43.052 | 563.207 | 6013.5 | 493.183 | 242.94 | 365.314 | 7.8835 | 36.2098 | 5.8049 | 27.6916
42.373 | 703.116 | 44.154 | 566.916 | 6541.8 | 493.776 | 260.39 | 365.39 | 7.9678 | 35.9793 | 5.8514 | 27.4536
46.026 | 704.572 | 45.246 | 570.641 | 7070 | 494.369 | 280.71 | 365.432 | 8.0577 | 35.7505 | 5.8965 | 27.2154
49.957 | 706.02 | 46.747 | 574.213 | 7671.6 | 494.897 | 308.53 | 365.382 | 8.1569 | 35.5243 | 5.9417 | 26.9772
53.888 | 707.469 | 48.64 | 577.638 | 8360.6 | 495.347 | 336.36 | 365.331 | 8.256 | 35.2981 | 5.9872 | 26.7391
57.819 | 708.917 | 50.558 | 581.073 | 9049.7 | 495.798 | 364.18 | 365.281 | 8.356 | 35.0722 | 6.0332 | 26.501
62.316 | 710.308 | 52.538 | 584.53 | 9791.8 | 496.276 | 392 | 365.231 | 8.4576 | 34.8468 | 6.0793 | 26.2629
67.835 | 711.598 | 54.999 | 587.756 | 10697.9 | 496.844 | 424.89 | 365.183 | 8.5593 | 34.6215 | 6.1249 | 26.0248
73.354 | 712.887 | 57.907 | 590.784 | 11603.9 | 497.411 | 471.1 | 365.142 | 8.6599 | 34.3958 | 6.1704 | 25.7867
78.873 | 714.177 | 60.467 | 594.117 | 12510 | 497.978 | 517.32 | 365.101 | 8.7556 | 34.1685 | 6.2226 | 25.5496
85.244 | 715.425 | 63.699 | 597.148 | 12195.4 | 499.352 | 563.54 | 365.06 | 8.8513 | 33.9413 | 6.2865 | 25.3145
93.249 | 716.594 | 67.439 | 599.95 | 11331 | 501.017 | 609.75 | 365.018 | 8.9469 | 33.714 | 6.3504 | 25.0794
101.255 | 717.763 | 71.619 | 602.707 | 10531.5 | 502.468 | 655.97 | 364.977 | 9.0431 | 33.4869 | 6.4125 | 24.844
109.26 | 718.932 | 75.99 | 605.444 | 9732.1 | 503.918 | 702.19 | 364.936 | 9.157 | 33.2658 | 6.4642 | 24.6068
117.266 | 720.1 | 80.418 | 608.178 | 9035.9 | 505.331 | 752.1 | 364.885 | 9.2709 | 33.0447 | 6.5158 | 24.3695
125.96 | 721.262 | 85.628 | 610.87 | 8387.9 | 506.726 | 826.4 | 364.765 | 9.384 | 32.8233 | 6.5674 | 24.1323
137.29 | 722.395 | 90.838 | 613.563 | 7739.9 | 508.121 | 900.69 | 364.645 | 9.4905 | 32.5995 | 6.6248 | 23.896
148.62 | 723.528 | 96.672 | 616.022 | 7174.1 | 509.578 | 974.99 | 364.525 | 9.597 | 32.3757 | 6.6862 | 23.6604
159.95 | 724.66 | 103.909 | 617.957 | 6657.3 | 511.072 | 1049.29 | 364.405 | 9.7035 | 32.152 | 6.7476 | 23.4248
173.3 | 725.796 | 111.219 | 620.165 | 6146.5 | 512.559 | 1147.83 | 364.373 | 9.8164 | 31.9306 | 6.8103 | 23.1895
188.53 | 726.935 | 118.605 | 622.661 | 5723 | 513.933 | 1268.2 | 364.42 | 9.9396 | 31.7131 | 6.8817 | 22.956
203.75 | 728.073 | 126.24 | 625.104 | 5299.5 | 515.308 | 1388.5 | 364.468 | 10.0629 | 31.4956 | 6.9531 | 22.7224
218.98 | 729.211 | 136.28 | 627.048 | 4880.5 | 516.689 | 1508.8 | 364.516 | 10.1861 | 31.2781 | 7.0232 | 22.4886
238.42 | 730.214 | 146.31 | 628.991 | 4553.4 | 518.212 | 1629.1 | 364.563 | 10.3094 | 31.0606 | 7.0859 | 22.2532
259.54 | 731.164 | 156.45 | 630.924 | 4226.3 | 519.734 | 1749.5 | 364.611 | 10.4326 | 30.8431 | 7.1486 | 22.0179
280.66 | 732.113 | 169.66 | 632.534 | 3899.2 | 521.257 | 1869.8 | 364.658 | 10.5637 | 30.6291 | 7.221 | 21.7849
301.78 | 733.062 | 182.87 | 634.144 | 3623.6 | 522.849 | 2038.4 | 364.593 | 10.7005 | 30.4175 | 7.3123 | 21.5563
328.58 | 734.051 | 196.08 | 635.754 | 3368.7 | 524.47 | 2236.5 | 364.458 | 10.8372 | 30.2059 | 7.4037 | 21.3278
358.46 | 735.06 | 212.09 | 637.518 | 3113.9 | 526.091 | 2434.7 | 364.323 | 10.974 | 29.9943 | 7.495 | 21.0993
388.34 | 736.07 | 228.26 | 639.29 | 2899.5 | 527.814 | 2632.8 | 364.189 | 11.1094 | 29.7821
418.22 | 737.08 | 244.44 | 641.062 | 2698.6 | 529.571 | 2831 | 364.054 | 11.2351 | 29.5656
448.09 | 738.089 | 266.7 | 642.432 | 2497.7 | 531.328 | 3064.2 | 363.938 | 11.3608 | 29.3491
489.8 | 738.979 | 288.97 | 643.803 | 2318.5 | 532.89 | 3396.8 | 363.875 | 11.4901 | 29.1343
532.03 | 739.863 | 311.24 | 645.173 | 2144.7 | 534.402 | 3729.4 | 363.812 | 11.6303 | 28.9243
574.26 | 740.747 | 333.51 | 646.544 | 2004.3 | 536.196 | 4062 | 363.748 | 11.7739 | 28.716
619.19 | 741.615 | 361.3 | 647.834 | 1864.4 | 537.994 | 4394.6 | 363.685 | 11.923 | 28.5106
679.04 | 742.399 | 390.03 | 649.11 | 1724.4 | 539.791 | 4727.3 | 363.622 | 12.0721 | 28.3051
738.9 | 743.183 | 422.64 | 650.428 | 1615.3 | 541.722 | 5059.9 | 363.559 | 12.2187 | 28.0983
798.76 | 743.966 | 458.02 | 651.776 | 1507.6 | 543.658 | 5435.6 | 363.527 | 12.3681 | 27.893
858.61 | 744.75 | 493.41 | 653.124 | 1399.8 | 545.595 | 5988.2 | 363.622 | 12.528 | 27.6934
931.44 | 745.473 | 533.02 | 654.41 | 1300.2 | 547.573 | 6540.7 | 363.716 | 12.6879 | 27.4939
1017.8 | 746.133 | 580.4 | 655.583 | 1217.85 | 549.64 | 7093.2 | 363.811 | 12.8561 | 27.2994
1104.16 | 746.793 | 627.78 | 656.756 | 1135.52 | 551.707 | 7645.8 | 363.906 | 13.0262 | 27.106
1190.52 | 747.453 | 675.15 | 657.929 | 1053.26 | 553.774 | 8198.3 | 364.001 | 13.2092 | 26.9217
1288 | 748.139 | 732.65 | 658.864 | 988.76 | 555.972 | 9053 | 363.988 | 13.4018 | 26.7443
1423.4 | 748.911 | 798.49 | 659.601 | 924.26 | 558.169 | 9984.9 | 363.947 | 13.5939 | 26.5664
1558.7 | 749.683 | 864.33 | 660.339 | 859.77 | 560.367 | 10916.7 | 363.906 | 13.7848 | 26.3876
1694.1 | 750.456 | 930.17 | 661.076 | 811.12 | 562.973 | 11848.6 | 363.864 | 13.9875 | 26.2197
1829.4 | 751.228 | 1015.01 | 661.974 | 762.49 | 565.58 | 12780 | 363.823 | 14.2111 | 26.0707
1964.8 | 752.001 | 1103.92 | 662.906 | 719.69 | 568.367 | 13712 | 363.782 | 14.4306 | 25.9177
2100.2 | 752.773 | 1192.84 | 663.838 | 690.04 | 571.55 | 14644 | 363.741 | 14.6462 | 25.7604
2271.9 | 753.479 | 1281.8 | 664.769 | 682.96 | 575.406 | 15997 | 363.644 | 14.8614 | 25.6029
2488.5 | 754.103 | 1401.3 | 665.615 | 675.96 | 579.263 | 17573 | 363.517 | 15.0813 | 25.4502
2705 | 754.728 | 1527.3 | 666.443 | 667.26 | 583.1 | 19149 | 363.391 | 15.3053 | 25.3017
2921.6 | 755.352 | 1653.2 | 667.271 | 664.96 | 586.96 | 20724 | 363.264 | 15.5415 | 25.1678
3138.1 | 755.976 | 1779.2 | 668.099 | 668.79 | 590.842 | 22300 | 363.137 | 15.7755 | 25.0311
3405 | 756.579 | 1919.8 | 668.966 | 681.23 | 594.637 | 23876 | 363.01 | 16.0001 | 24.8834
3699 | 757.17 | 2088.6 | 669.91 | 694.67 | 598.42 | 26536 | 362.997 | 16.2248 | 24.7357
3993.1 | 757.761 | 2257.5 | 670.853 | 712.38 | 602.134 | 29321 | 362.998 | 16.4591 | 24.5995
|  | 2442.8 | 671.765 | 737.43 | 605.637 | 32106 | 362.998 | 16.6964 | 24.4669
|  | 2669.3 | 672.596 | 774.08 | 608.799 | 34891 | 362.998 | 16.9313 | 24.3313
|  | 2895.8 | 673.427 | 812.18 | 611.97 | 37675 | 362.998 | 17.1646 | 24.1937
|  | 3122.2 | 674.259 | 853.55 | 615.075 | 40460 | 362.998 | 17.3984 | 24.0566
|  | 3371.8 | 675.047 | 905.48 | 617.831 | 43245 | 362.998 | 17.6328 | 23.9203
|  | 3690.1 | 675.705 | 964.59 | 620.398 | 46097 | 362.999 | 17.8818 | 23.8044
|  | 4008.4 | 676.364 | 1030.53 | 622.785 | 50610 | 363.017 | 18.1317 | 23.6899
|  | 4326.7 | 677.023 | 1098.1 | 625.134 | 55123 | 363.034 | 18.3747 | 23.565
|  | 4655.8 | 677.682 | 1182.18 | 627.088 | 59636 | 363.052 | 18.6159 | 23.4376
|  | 5090.5 | 678.353 | 1266.4 | 629.041 | 64149 | 363.07 | 18.8499 | 23.3009
|  | 5525.1 | 679.024 | 1369 | 630.707 | 71136 | 363.055 | 19.0948 | 23.1823
|  | 5959.7 | 679.694 | 1471.7 | 632.373 | 78486 | 363.035 | 19.3624 | 23.1017
|  | 6469.3 | 680.389 | 1594.6 | 633.685 | 85836 | 363.016 | 19.6265 | 23.0141
|  | 7042.7 | 681.105 | 1721.8 | 634.922 | 93187 | 362.996 | 19.8819 | 22.9088
|  | 7616.1 | 681.821 | 1865 | 636.171 | 100537 | 362.977 | 20.1374 | 22.8035
|  | 8228.5 | 682.505 | 2017.7 | 637.427 | 107887 | 362.957 | 20.3951 | 22.7024
|  | 8992.9 | 683.07 | 2175.5 | 638.654 | 115238 | 362.938 | 20.657 | 22.6093
|  | 9757.3 | 683.634 | 2368.7 | 639.685 | 124800 | 362.892 | 20.9196 | 22.5177
|  | 10521.7 | 684.199 | 2561.8 | 640.716 | 137060 | 362.813 | 21.1831 | 22.4279
|  | 11445.8 | 684.852 | 2761.7 | 641.718 | 149320 | 362.734 | 21.4456 | 22.3361
|  | 12461 | 685.556 | 3000 | 642.556 | 161580 | 362.655 | 21.7063 | 22.2407
|  | 13477 | 686.26 | 3249.5 | 643.384 | 173840 | 362.576 | 21.9717 | 22.1571
|  | 14521 | 686.964 | 3563.2 | 644.151 | 188520 | 362.521 | 22.2473 | 22.0996
|  | 15906 | 687.668 | 3876.9 | 644.917 | 210430 | 362.538 | 22.5229 | 22.0421
|  | 17292 | 688.371 | 4190.7 | 645.684 | 232330 | 362.554
|  | 18677 | 689.074 | 4504.4 | 646.451 | 254240 | 362.571
|  | 20065 | 689.775 | 4878.9 | 647.167 | 276150 | 362.588
|  | 21907 | 690.12 | 5303.2 | 647.84 | 298050 | 362.604
|  | 23749 | 690.465 | 5727.5 | 648.513 | 319960 | 362.621
|  | 25794 | 690.872 | 6233.6 | 649.217 | 341870 | 362.637
|  | 28274 | 691.41 | 6772 | 649.934 | 363770 | 362.654
|  | 30754 | 691.949 | 7310.5 | 650.651 | 396960 | 362.607
|  | 33234 | 692.487 | 7940.2 | 651.312 | 435470 | 362.531
|  | 35714 | 693.025 | 8621.9 | 651.939 | 473990 | 362.455
|  | 38868 | 693.569 | 9303.7 | 652.567 | 512500 | 362.378
|  | 42308 | 694.115 | 10124.4 | 653.217 | 551020 | 362.302
|  | 45748 | 694.66 | 10947.2 | 653.867 | 594320 | 362.264
|  | 49507 | 695.197 | 11971 | 654.306 | 652640 | 362.343
|  | 54316 | 695.706 | 13001 | 654.739 | 710950 | 362.422
|  | 59126 | 696.215 | 14031 | 655.172 | 769270 | 362.502
|  | 63936 | 696.724 | 15248 | 655.874 | 827590 | 362.581
|  | 68746 | 697.232 | 16537 | 656.679 | 897950 | 362.605
|  | 74836 | 697.581 | 17841 | 657.472 | 977880 | 362.586
|  | 81811 | 697.818 | 19444 | 657.992 | 105781 | 362.566
|  | 88786 | 698.056 | 21047 | 658.512
|  | 95762 | 698.293 | 22924 | 658.935
|  | 103245 | 698.454 | 24943 | 659.309
|  |  |  | 26962 | 659.683
|  |  |  | 29328 | 660.048
|  |  |  | 31988 | 660.405
|  |  |  | 34648 | 660.763
|  |  |  | 37308 | 661.12
|  |  |  | 41081 | 661.496
|  |  |  | 44893 | 661.872
|  |  |  | 48705 | 662.248
|  |  |  | 52517 | 662.624
|  |  |  | 56329 | 663
|  |  |  | 61353 | 663.309
|  |  |  | 66588 | 663.607
|  |  |  | 72058 | 663.896
|  |  |  | 78862 | 664.131
|  |  |  | 85667 | 664.366
|  |  |  | 92471 | 664.6
|  |  |  | 100154 | 664.738
|  |  |  | 108599 | 664.792

## 1536 IRAM
Diagrama TTT | [7 empty] | Bandas de Templabilidad
x | A | x | AmasF | x | AmasFmasC | x | Ms | x | Arriba | x | Abajo
2.0492 | 507.543 | 2.6229 | 444.191 | 171.13 | 347.997 | 0.49568 | 355.564 | 0.9993 | 53.7709 | 0.9796 | 49.9229
2.0725 | 511.923 | 2.6027 | 448.585 | 162.8 | 351.718 | 0.57263 | 355.539 | 1.2557 | 53.6747 | 1.1819 | 49.7575
2.1126 | 516.24 | 2.6067 | 452.995 | 154.68 | 355.373 | 0.64959 | 355.515 | 1.4817 | 53.5366 | 1.3752 | 49.5847
2.16 | 520.527 | 2.6093 | 457.406 | 147 | 359.077 | 0.72654 | 355.491 | 1.7083 | 53.3968 | 1.562 | 49.4065
2.2167 | 524.771 | 2.6112 | 461.815 | 140.56 | 362.933 | 0.80349 | 355.466 | 1.9365 | 53.2592 | 1.735 | 49.219
2.2787 | 528.992 | 2.6331 | 466.21 | 133.72 | 366.641 | 0.88044 | 355.442 | 2.1468 | 53.1017 | 1.8957 | 49.0231
2.3423 | 533.209 | 2.6597 | 470.597 | 126.35 | 370.152 | 0.9574 | 355.417 | 2.3738 | 52.9616 | 2.0486 | 48.8229
2.3993 | 537.477 | 2.6933 | 474.97 | 120.57 | 373.952 | 1.03435 | 355.393 | 2.5868 | 52.8064 | 2.1931 | 48.6181
2.4727 | 541.659 | 2.7347 | 479.323 | 115.11 | 377.771 | 1.1113 | 355.369 | 2.8051 | 52.6569 | 2.3407 | 48.4148
2.5536 | 545.803 | 2.7829 | 483.66 | 109.48 | 381.488 | 1.1883 | 355.344 | 3.0319 | 52.5166 | 2.489 | 48.2119
2.6297 | 549.995 | 2.8293 | 488.004 | 104.32 | 385.257 | 1.2652 | 355.32 | 3.2562 | 52.3735 | 2.6381 | 48.0095
2.7064 | 554.194 | 2.8852 | 492.311 | 99.403 | 389.025 | 1.4277 | 355.286 | 3.4777 | 52.2272 | 2.7873 | 47.8071
2.8016 | 558.3 | 2.9718 | 496.502 | 94.582 | 392.757 | 1.5944 | 355.251 | 3.693 | 52.0747 | 2.9136 | 47.5936
2.884 | 562.495 | 3.0616 | 500.689 | 90.042 | 396.491 | 1.7612 | 355.217 | 3.8994 | 51.9133 | 3.0392 | 47.3798
2.9779 | 566.639 | 3.1586 | 504.853 | 85.852 | 400.287 | 1.9279 | 355.182 | 4.113 | 51.7587 | 3.1551 | 47.1622
3.0906 | 570.687 | 3.269 | 508.962 | 82.918 | 404.367 | 2.0947 | 355.148 | 4.3224 | 51.6001 | 3.2656 | 46.9424
3.1847 | 574.873 | 3.3783 | 513.096 | 81.059 | 408.643 | 2.2614 | 355.113 | 4.5221 | 51.4325 | 3.3648 | 46.7191
3.2827 | 579.051 | 3.498 | 517.193 | 79.218 | 412.915 | 2.4358 | 355.082 | 4.7218 | 51.2648 | 3.4457 | 46.49
3.3975 | 583.156 | 3.6374 | 521.203 | 77.825 | 417.241 | 2.7434 | 355.102 | 4.9237 | 51.0991 | 3.532 | 46.2625
3.5293 | 587.189 | 3.7772 | 525.25 | 77.47 | 421.615 | 3.0509 | 355.122 | 5.1257 | 50.9335 | 3.6236 | 46.0364
3.6541 | 591.291 | 3.9413 | 529.186 | 77.859 | 426.021 | 3.3585 | 355.142 | 5.3239 | 50.7646 | 3.7067 | 45.8082
3.7936 | 595.338 | 4.1314 | 533.005 | 78.302 | 430.425 | 3.666 | 355.162 | 5.519 | 50.593 | 3.7761 | 45.5764
3.9462 | 599.352 | 4.3458 | 536.717 | 78.899 | 434.821 | 3.9736 | 355.182 | 5.7141 | 50.4215 | 3.8367 | 45.343
4.1026 | 603.36 | 4.5689 | 540.464 | 80.255 | 439.143 | 4.2811 | 355.202 | 5.906 | 50.2474 | 3.8835 | 45.1071
4.2637 | 607.39 | 4.7984 | 544.219 | 82.733 | 443.32 | 4.7095 | 355.318 | 6.0947 | 50.0706 | 3.9203 | 44.8701
4.4468 | 611.338 | 5.0535 | 547.899 | 85.484 | 447.46 | 5.1678 | 355.458 | 6.2834 | 49.8939 | 3.9466 | 44.6319
4.6549 | 615.199 | 5.3756 | 551.249 | 88.853 | 451.468 | 5.74 | 355.563 | 6.4651 | 49.712 | 3.9737 | 44.3937
4.8747 | 619.055 | 5.7113 | 554.637 | 93.48 | 455.187 | 6.6297 | 355.571 | 6.6441 | 49.5281 | 4.005 | 44.1559
5.1006 | 622.948 | 6.0646 | 558.074 | 98.953 | 458.696 | 7.5194 | 355.579 | 6.8231 | 49.3442 | 4.0255 | 43.9175
5.3265 | 626.841 | 6.4178 | 561.511 | 104.942 | 462.091 | 8.4092 | 355.586 | 6.9866 | 49.1505 | 4.0325 | 43.6783
5.5954 | 630.612 | 6.8186 | 564.951 | 109.36 | 466.063 | 9.2989 | 355.594 | 7.1374 | 48.949 | 4.0339 | 43.439
5.8944 | 634.298 | 7.2258 | 568.392 | 113.17 | 470.167 | 10.1886 | 355.602 | 7.2956 | 48.752 | 4.0329 | 43.1997
6.1937 | 637.994 | 7.6935 | 571.697 | 116.73 | 474.331 | 11.078 | 355.61 | 7.4713 | 48.5658 | 4.041 | 42.9607
6.496 | 641.809 | 8.2108 | 574.89 | 120.43 | 478.496 | 11.968 | 355.618 | 7.6248 | 48.3664 | 4.062 | 42.7221
6.8062 | 645.648 | 8.7475 | 578.085 | 121.45 | 482.844 | 12.858 | 355.625 | 7.7676 | 48.1606 | 4.0852 | 42.4837
7.1221 | 649.506 | 9.3366 | 581.283 | 121.66 | 487.254 | 13.748 | 355.633 | 7.9104 | 47.9549 | 4.1185 | 42.2461
7.546 | 653.013 | 10.0181 | 584.303 | 122.08 | 491.663 | 14.637 | 355.641 | 8.0549 | 47.7501 | 4.1399 | 42.0079
8.0208 | 656.355 | 10.803 | 587.124 | 121.14 | 496.053 | 15.874 | 355.634 | 8.2022 | 47.5466 | 4.1389 | 41.7686
8.4766 | 659.873 | 11.588 | 589.945 | 118.59 | 500.314 | 17.493 | 355.609 | 8.3495 | 47.3432 | 4.1525 | 41.5298
8.909 | 663.61 | 12.401 | 592.788 | 115.35 | 504.519 | 19.113 | 355.585 | 8.4934 | 47.138 | 4.1772 | 41.2915
9.4632 | 667.056 | 13.324 | 595.718 | 113.3 | 508.844 | 21.194 | 355.577 | 8.6345 | 46.9314 | 4.2234 | 41.0559
10.0599 | 670.401 | 14.263 | 598.639 | 110.04 | 513.012 | 23.553 | 355.581 | 8.771 | 46.7226 | 4.2806 | 40.8217
10.6723 | 673.759 | 15.347 | 601.469 | 106.127 | 517.066 | 25.912 | 355.584 | 8.9021 | 46.5113 | 4.3346 | 40.5869
11.329 | 677.153 | 16.546 | 604.206 | 101.152 | 520.848 | 28.271 | 355.587 | 9.0332 | 46.2999 | 4.3885 | 40.3521
12.115 | 680.342 | 17.912 | 606.806 | 96.333 | 524.585 | 30.629 | 355.59 | 9.1643 | 46.0886 | 4.4353 | 40.1163
12.915 | 683.508 | 19.278 | 609.405 | 91.874 | 528.38 | 33.743 | 355.542 | 9.2904 | 45.875 | 4.4787 | 39.8799
13.859 | 686.551 | 20.77 | 611.942 | 87.769 | 532.232 | 37.426 | 355.456 | 9.4165 | 45.6614 | 4.5183 | 39.643
14.854 | 689.549 | 22.554 | 614.332 | 85.014 | 536.368 | 41.11 | 355.37 | 9.5426 | 45.4478 | 4.5556 | 39.4059
15.848 | 692.547 | 24.338 | 616.722 | 82.821 | 540.595 | 44.794 | 355.285 | 9.6662 | 45.2332 | 4.6026 | 39.1704
17.094 | 695.294 | 26.311 | 619.148 | 81.183 | 544.893 | 48.568 | 355.205 | 9.7891 | 45.0182 | 4.677 | 38.9398
18.381 | 697.993 | 28.47 | 621.608 | 80.375 | 549.277 | 54.109 | 355.246 | 9.9119 | 44.8033 | 4.7279 | 38.7055
19.921 | 700.394 | 30.689 | 624.029 | 79.942 | 553.677 | 59.649 | 355.288 | 10.0154 | 44.5811 | 4.7548 | 38.4673
21.552 | 702.739 | 33.423 | 626.116 | 79.967 | 558.084 | 65.189 | 355.329 | 10.1154 | 44.3577 | 4.7956 | 38.2316
23.427 | 704.937 | 36.191 | 628.216 | 80.313 | 562.491 | 70.729 | 355.371 | 10.2089 | 44.1322 | 4.8821 | 38.0041
25.326 | 707.111 | 39.411 | 630.464 | 82.27 | 566.745 | 79.338 | 355.375 | 10.2935 | 43.9042 | 4.9645 | 37.7755
27.715 | 708.802 | 42.631 | 632.713 | 84.501 | 570.979 | 88.585 | 355.372 | 10.3742 | 43.6751 | 5.0378 | 37.5446
30.105 | 710.493 | 46.429 | 634.732 | 86.807 | 575.206 | 97.832 | 355.369 | 10.4596 | 43.4473 | 5.1099 | 37.3134
33.009 | 712.213 | 50.747 | 636.546 | 89.498 | 579.382 | 107.078 | 355.366 | 10.5451 | 43.2195 | 5.1783 | 37.0814
35.924 | 713.935 | 55.065 | 638.36 | 93.195 | 583.348 | 116.32 | 355.363 | 10.639 | 42.9941 | 5.2467 | 36.8494
39.144 | 715.542 | 59.977 | 640.179 | 98.217 | 586.961 | 125.57 | 355.359 | 10.7343 | 42.7692 | 5.3327 | 36.6218
42.842 | 716.969 | 65.683 | 642.007 | 105.359 | 589.903 | 136.6 | 355.359 | 10.8309 | 42.5446 | 5.4203 | 36.3946
46.626 | 718.406 | 71.39 | 643.835 | 112.97 | 592.903 | 151.96 | 355.366 | 10.9332 | 42.322 | 5.4947 | 36.1641
50.939 | 719.898 | 77.096 | 645.663 | 121.17 | 595.841 | 167.32 | 355.372 | 11.0356 | 42.0993 | 5.561 | 35.9317
55.958 | 721.033 | 84.954 | 647.242 | 130.21 | 598.689 | 182.68 | 355.379 | 11.1379 | 41.8767 | 5.6317 | 35.7003
61.195 | 722.057 | 92.87 | 648.814 | 140.11 | 601.531 | 198.04 | 355.385 | 11.252 | 41.6582 | 5.7179 | 35.4727
67.026 | 723.013 | 100.785 | 650.387 | 151.14 | 604.364 | 219.57 | 355.314 | 11.3664 | 41.4399 | 5.8041 | 35.2451
73.298 | 723.919 | 109.78 | 651.915 | 162.18 | 607.197 | 242.61 | 355.223 | 11.4811 | 41.2216 | 5.8943 | 35.0187
81.063 | 724.859 | 120.01 | 653.394 | 173.31 | 610.014 | 265.65 | 355.133 | 11.6049 | 41.0071 | 5.9924 | 34.7946
88.939 | 725.801 | 130.92 | 654.826 | 188.8 | 612.159 | 288.69 | 355.043 | 11.7278 | 40.7922 | 6.0905 | 34.5705
96.816 | 726.742 | 143.87 | 656.12 | 204.28 | 614.304 | 318.86 | 354.983 | 11.8434 | 40.5743 | 6.1886 | 34.3465
106.321 | 727.577 | 156.83 | 657.415 | 222.34 | 616.545 | 353.82 | 354.943 | 11.9631 | 40.3581 | 6.2819 | 34.121
116.82 | 728.347 | 171.79 | 658.68 | 240.75 | 618.798 | 388.79 | 354.904 | 12.0917 | 40.1457 | 6.375 | 33.8953
127.31 | 729.116 | 188.6 | 659.919 | 261.08 | 620.942 | 423.76 | 354.865 | 12.2204 | 39.9332 | 6.4681 | 33.6697
140.42 | 729.966 | 205.4 | 661.157 | 284.54 | 622.907 | 458.72 | 354.826 | 12.349 | 39.7207 | 6.5612 | 33.4441
154.1 | 730.833 | 225.19 | 662.281 | 308 | 624.873 | 511.19 | 354.758 | 12.4776 | 39.5083 | 6.6576 | 33.2196
167.78 | 731.701 | 247.51 | 663.306 | 337.94 | 626.693 | 565.17 | 354.689 | 12.6225 | 39.3037 | 6.7612 | 32.9973
184.96 | 732.482 | 269.83 | 664.332 | 368.15 | 628.506 | 619.15 | 354.619 | 12.7697 | 39.1002 | 6.8648 | 32.7751
203.13 | 733.239 | 295.88 | 665.321 | 398.37 | 630.32 | 673.13 | 354.55 | 12.9143 | 38.8954 | 6.9737 | 32.5547
221.29 | 733.996 | 325.12 | 666.281 | 438.19 | 631.775 | 737.94 | 354.48 | 13.0578 | 38.69 | 7.0835 | 32.3346
244.08 | 734.846 | 354.37 | 667.24 | 479.58 | 633.171 | 827.31 | 354.41 | 13.2013 | 38.4846 | 7.1893 | 32.1132
268.35 | 735.727 | 390.12 | 668.024 | 520.97 | 634.568 | 916.69 | 354.339 | 13.3447 | 38.2792 | 7.2933 | 31.8911
292.63 | 736.608 | 428.82 | 668.73 | 572.09 | 636.063 | 1006.06 | 354.269 | 13.4963 | 38.0783 | 7.3977 | 31.6691
320.33 | 737.4 | 467.52 | 669.436 | 628.38 | 637.61 | 1095.4 | 354.199 | 13.6581 | 37.883 | 7.5195 | 31.4537
353.68 | 738.047 | 514.59 | 670.188 | 684.68 | 639.157 | 1184.8 | 354.128 | 13.8198 | 37.6878 | 7.6413 | 31.2383
387.03 | 738.693 | 565.41 | 670.961 | 740.97 | 640.705 | 1290.4 | 354.08 | 13.9816 | 37.4925 | 7.7495 | 31.0177
421.1 | 739.342 | 616.23 | 671.734 | 810.53 | 642.071 | 1442.9 | 354.094 | 14.1433 | 37.2973 | 7.8553 | 30.7963
465.95 | 740.029 | 679.62 | 672.414 | 887.58 | 643.334 | 1595.3 | 354.108 | 14.3107 | 37.1057 | 7.9612 | 30.5748
510.8 | 740.716 | 747.79 | 673.058 | 964.83 | 644.597 | 1747.7 | 354.122 | 14.4841 | 36.9178 | 8.0706 | 30.3546
555.65 | 741.402 | 815.95 | 673.703 | 1064.28 | 645.76 | 1900.2 | 354.136 | 14.6574 | 36.73 | 8.1836 | 30.1358
612.51 | 741.996 | 895.09 | 674.28 | 1163.7 | 646.923 | 2052.6 | 354.15 | 14.8278 | 36.5402 | 8.3127 | 29.9236
670.2 | 742.582 | 987.5 | 674.776 | 1267.2 | 648.065 | 2263.2 | 354.153 | 14.9971 | 36.3497 | 8.4418 | 29.7113
737.39 | 743.198 | 1079.9 | 675.272 | 1397.7 | 649.067 | 2484.8 | 354.154 | 15.1667 | 36.1594 | 8.5614 | 29.4951
809.46 | 743.828 | 1181 | 675.732 | 1528.3 | 650.068 | 2713.9 | 354.148 | 15.3489 | 35.9778 | 8.6781 | 29.2776
883.95 | 744.431 | 1307.5 | 676.086 | 1668.2 | 651.077 | 3023.8 | 354.076 | 15.5312 | 35.7963 | 8.7948 | 29.0602
977.34 | 744.816 | 1434 | 676.441 | 1840.5 | 652.115 | 3333.8 | 354.003 | 15.7091 | 35.6117 | 8.9115 | 28.8428
1070.73 | 745.202 | 1560.5 | 676.795 | 2012.8 | 653.154 | 3643.8 | 353.931 | 15.8793 | 35.4217 | 9.0381 | 28.6295
|  | 1743 | 677.256 | 2185.4 | 654.191 | 3953.7 | 353.858 | 16.0532 | 35.2346 | 9.1686 | 28.4178
|  | 1940.4 | 677.744 | 2421.2 | 655.013 | 4383.9 | 353.891 | 16.2451 | 35.0604 | 9.2991 | 28.2062
|  | 2137.9 | 678.233 | 2656.9 | 655.835 | 4853.5 | 353.959 | 16.437 | 34.8862 | 9.4296 | 27.9946
|  | 2335.3 | 678.721 | 2892.6 | 656.658 | 5323.2 | 354.026 | 16.6289 | 34.712 | 9.5607 | 27.7832
|  | 2532.7 | 679.21 | 3191.5 | 657.483 | 5792.9 | 354.094 | 16.821 | 34.538 | 9.6922 | 27.5721
|  | 2730.1 | 679.699 | 3529.8 | 658.309 | 6340 | 354.127 | 17.0169 | 34.3671 | 9.8238 | 27.3609
|  | 3010.9 | 679.977 | 3868.1 | 659.136 | 7168.2 | 354.036 | 17.2128 | 34.1962 | 9.9553 | 27.1497
|  | 3310.4 | 680.208 | 4206.3 | 659.963 | 7996.4 | 353.946 | 17.4072 | 34.0241 | 10.0868 | 26.9385
|  | 3610 | 680.44 | 4573.5 | 660.764 | 8824.6 | 353.855 | 17.5983 | 33.8493 | 10.2182 | 26.7273
|  | 3977.9 | 680.672 | 5050.2 | 661.471 | 9652.8 | 353.764 | 17.7894 | 33.6745 | 10.3494 | 26.516
|  | 4370.5 | 680.905 | 5527 | 662.178 | 10481 | 353.674 | 17.9805 | 33.4997 | 10.4807 | 26.3047
|  | 4764.6 | 681.137 | 6038.1 | 662.873 | 11309 | 353.583 | 18.1718 | 33.325 | 10.6119 | 26.0934
|  | 5286.1 | 681.324 | 6694.1 | 663.518 | 12137 | 353.492 | 18.3725 | 33.1583 | 10.7545 | 25.8876
|  | 5807.6 | 681.51 | 7350.1 | 664.162 | 13602 | 353.44 | 18.5733 | 32.9915 | 10.8986 | 25.6826
|  | 6329.1 | 681.697 | 8006 | 664.807 | 15157 | 353.394 | 18.7739 | 32.8247 | 11.0428 | 25.4775
|  | 6972.9 | 682.022 | 8759 | 665.431 | 16711 | 353.347 | 18.9736 | 32.6571 | 11.187 | 25.2725
|  | 7670.5 | 682.408 | 9658.6 | 666.026 | 18266 | 353.3 | 19.1734 | 32.4895 | 11.327 | 25.0654
|  | 8368 | 682.793 | 10558.3 | 666.62 | 19820 | 353.253 | 19.3775 | 32.3258 | 11.4567 | 24.8534
|  | 9197.2 | 683.039 | 11574 | 667.158 | 21375 | 353.207 | 19.5829 | 32.1632 | 11.5865 | 24.6415
|  | 10081.2 | 683.226 | 12788 | 667.599 | 23690 | 353.219 | 19.7893 | 32.0016 | 11.7162 | 24.4295
|  | 11113 | 683.434 | 14002 | 668.04 | 26434 | 353.265 | 19.9966 | 31.8408 | 11.8575 | 24.2231
|  | 12229 | 683.652 | 15237 | 668.476 | 29178 | 353.311 | 20.2039 | 31.68 | 12.0051 | 24.0199
|  | 13344 | 683.871 | 16873 | 668.812 | 31922 | 353.357 | 20.4112 | 31.5192 | 12.1527 | 23.8166
|  | 14723 | 684.02 | 18510 | 669.148 | 34667 | 353.402 | 20.6196 | 31.3596 | 12.2993 | 23.6129
|  | 16185 | 684.146 | 20147 | 669.484 | 37411 | 353.448 | 20.829 | 31.2007 | 12.4373 | 23.4047
|  | 17647 | 684.273 | 22413 | 669.743 | 41332 | 353.445 | 21.0384 | 31.0419 | 12.5752 | 23.1966
|  | 19487 | 684.517 | 24687 | 670 | 45756 | 353.42 | 21.2478 | 30.8831 | 12.7131 | 22.9884
|  | 21387 | 684.779 | 26960 | 670.258 | 50179 | 353.396 | 21.4571 | 30.7243 | 12.8514 | 22.7804
|  | 23350 | 685.036 | 29323 | 670.503 | 54603 | 353.372 | 21.6736 | 30.5726 | 13.0055 | 22.5807
|  | 25789 | 685.249 | 32706 | 670.6 | 60148 | 353.358 | 21.8915 | 30.4224 | 13.1595 | 22.381
|  | 28227 | 685.462 | 36089 | 670.698 | 68223 | 353.368 | 22.1094 | 30.2722 | 13.3136 | 22.1813
|  | 31076 | 685.563 | 39472 | 670.795 | 76297 | 353.377 | 22.3283 | 30.1231 | 13.4651 | 21.9801
|  | 34284 | 685.565 | 42855 | 670.893 | 84372 | 353.387 | 22.5487 | 29.9755 | 13.6152 | 21.7782
|  | 37493 | 685.568 | 47099 | 671.057 | 92446 | 353.397 | 22.769 | 29.8279 | 13.7652 | 21.5762
|  | 40966 | 685.576 | 52035 | 671.276 | 100521 | 353.407 | 22.9894 | 29.6803 | 13.9152 | 21.3742
|  | 45063 | 685.594 | 56971 | 671.495 | 108600 | 353.417 | 23.2097 | 29.5328 | 14.0652 | 21.1723
|  | 49423 | 685.634 | 61907 | 671.713 | 116670 | 353.427 | 23.43 | 29.3852 | 14.2194 | 20.9727
|  | 54553 | 685.737 | 68609 | 671.617 | 125830 | 353.434 | 23.6504 | 29.2376 | 14.3763 | 20.7746
|  | 59683 | 685.841 | 75457 | 671.494 | 139450 | 353.429 | 23.8707 | 29.09 | 14.5333 | 20.5765
|  | 65632 | 685.908 | 82305 | 671.372 | 153070 | 353.425 | 24.0898 | 28.941 | 14.6902 | 20.3784
|  | 72352 | 685.942 | 90541 | 671.375 | 166690 | 353.42 | 24.3088 | 28.7919 | 14.8471 | 20.1803
|  | 79072 | 685.976 | 99923 | 671.483 | 184620 | 353.436 | 24.5277 | 28.6428
|  | 87051 | 685.98 | 109300 | 671.59 | 204260 | 353.46 | 24.7467 | 28.4938
|  | 96299 | 685.956 | 119400 | 671.624 | 223910 | 353.484 | 24.9657 | 28.3447
|  | 105546 | 685.931 | 132400 | 671.358 | 243550 | 353.509 | 25.1846 | 28.1956
|  | 114790 | 685.907 | 145400 | 671.092 | 267270 | 353.526 | 25.4052 | 28.0483
|  |  |  | 158400 | 670.827 | 296710 | 353.533
|  |  |  | 174070 | 670.617 | 326150 | 353.541
|  |  |  | 192000 | 670.456 | 355580 | 353.548
|  |  |  | 209940 | 670.295 | 385990 | 353.554
[6 empty] | 429450 | 353.529
[6 empty] | 472900 | 353.505
[6 empty] | 516350 | 353.481
[6 empty] | 561980 | 353.454
[6 empty] | 637030 | 353.402
[6 empty] | 712080 | 353.349
[6 empty] | 787130 | 353.296
[6 empty] | 862180 | 353.244
[6 empty] | 937230 | 353.191
[6 empty] | 101228 | 353.138
[6 empty] | 108730 | 353.086

## 1541 IRAM
Propiedades mecanicas en funcion de la temperatura de revenido | [5 empty] | Propiedades mecanicas en funcion de la temperatura de revenido | [9 empty] | Diagrama TTT | [7 empty] | Banda de templabilidad
x | HB | x | Rm | x | Rp 0.2 | x | Rm | x | HB | x | Rp 0.2 | x | Z | x | A | x | A | x | A+F | x | A+F+C | x | Ms | x | Arriba | x | Abajo
202.248 | 893.59 | 201.835 | 856.81 | 201.355 | 624.74 | 203.438 | 1626.16 | 203.27 | 1595.29 | 204.294 | 1189.39 | 194.783 | 650.23 | 200.384 | 479.9 | 20.055 | 299.806 | 3.4988 | 511.814 | 14196 | 224.628 | 0.49042 | 298.883 | 0.9146 | 60.959 | 0.9996 | 54.8688
208.968 | 893.87 | 208.555 | 857.06 | 208.071 | 624.55 | 208.987 | 1621.72 | 208.737 | 1590.57 | 207.589 | 1198.19 | 198.084 | 659.03 | 206.061 | 484.22 | 19.799 | 303.847 | 3.6555 | 515.363 | 13195 | 226.68 | 6069.4 | 298.886 | 1.2243 | 60.9295 | 1.2227 | 54.6824
215.688 | 893.96 | 215.26 | 856.66 | 214.788 | 624.38 | 214.208 | 1616.3 | 213.176 | 1583.62 | 211.014 | 1206.86 | 202.018 | 667.09 | 211.724 | 488.59 | 19.449 | 307.844 | 3.8147 | 518.892 | 12303 | 228.775 | 12138 | 298.889 | 1.5107 | 60.8278 | 1.4293 | 54.4825
222.408 | 893.97 | 221.959 | 855.95 | 221.506 | 624.22 | 219.091 | 1610.13 | 218.096 | 1577.64 | 214.333 | 1215.64 | 205.952 | 675.16 | 217.459 | 492.69 | 19.283 | 311.904 | 4.0642 | 521.653 | 11417.2 | 230.873 | 18207 | 298.892 | 1.778 | 60.6906 | 1.6016 | 54.2609
229.122 | 894.58 | 228.659 | 855.29 | 228.217 | 623.83 | 223.754 | 1603.47 | 223.347 | 1572.3 | 218.072 | 1223.95 | 210.314 | 682.58 | 223.284 | 496.41 | 19.129 | 315.968 | 4.2406 | 525.2 | 10691.5 | 233.357 | 24276 | 298.895 | 1.9979 | 60.502 | 1.7757 | 54.04
235.836 | 895.27 | 235.377 | 855.4 | 234.927 | 623.41 | 228.541 | 1597.05 | 228.497 | 1566.69 | 221.773 | 1232.3 | 214.472 | 690.31 | 229.047 | 500.4 | 18.805 | 319.973 | 4.4231 | 528.749 | 10003.9 | 235.934 | 30345 | 298.898 | 2.2391 | 60.3336 | 1.9687 | 53.8304
242.546 | 895.02 | 242.097 | 855.63 | 241.647 | 623.55 | 233.315 | 1590.61 | 233.634 | 1561.06 | 226.192 | 1239.62 | 218.654 | 697.99 | 234.971 | 503.44 | 18.528 | 323.999 | 4.667 | 531.939 | 9351.2 | 238.373 | 36414 | 298.901 | 2.4897 | 60.175 | 2.1104 | 53.5935
249.259 | 894.75 | 248.817 | 855.71 | 248.368 | 623.69 | 238.007 | 1584 | 238.762 | 1555.4 | 230.906 | 1246.44 | 223.245 | 705.04 | 241.08 | 505.4 | 18.183 | 327.982 | 4.9024 | 535.307 | 8724.9 | 240.707 | 42483 | 298.903 | 2.7458 | 60.0227 | 2.2585 | 53.3594
255.979 | 894.92 | 255.534 | 855.56 | 255.086 | 623.57 | 242.699 | 1577.4 | 243.945 | 1549.88 | 235.802 | 1252.87 | 227.789 | 712.17 | 246.972 | 508.81 | 17.78 | 331.922 | 5.1642 | 538.553 | 8124.9 | 243.019 | 48552 | 298.906 | 2.9453 | 59.819 | 2.4303 | 53.1367
262.7 | 895.05 | 262.25 | 855.34 | 261.804 | 623.46 | 247.388 | 1570.78 | 249.022 | 1544.12 | 241.015 | 1258.6 | 232.299 | 719.36 | 252.971 | 511.63 | 17.359 | 335.841 | 5.4826 | 541.433 | 7568.2 | 245.292 | 54621 | 298.909 | 3.162 | 59.6281 | 2.5893 | 52.9071
269.416 | 894.85 | 268.966 | 855.13 | 268.497 | 622.7 | 252.056 | 1564.13 | 253.845 | 1537.78 | 246.365 | 1263.96 | 236.621 | 726.87 | 258.939 | 514.61 | 16.939 | 339.743 | 5.8296 | 544.205 | 7101.6 | 247.923 | 60690 | 298.912 | 3.3914 | 59.4474 | 2.7398 | 52.6735
276.127 | 894.48 | 275.677 | 854.75 | 275.185 | 621.8 | 256.725 | 1557.48 | 258.643 | 1531.39 | 252.132 | 1267.84 | 241.038 | 734.21 | 264.831 | 518.02 | 16.303 | 343.386 | 6.1252 | 547.538 | 6648.2 | 250.538 | 66759 | 298.915 | 3.6328 | 59.2785 | 2.8844 | 52.437
282.83 | 893.88 | 282.384 | 854.24 | 281.887 | 621.21 | 261.321 | 1550.7 | 263.404 | 1524.92 | 258.079 | 1270.96 | 245.62 | 741.27 | 270.901 | 520.35 | 15.694 | 347.036 | 6.5017 | 550.466 | 6175.9 | 252.408 | 72828 | 298.918 | 3.8679 | 59.1037 | 2.9961 | 52.1879
289.543 | 893.57 | 289.097 | 853.93 | 288.597 | 620.75 | 265.699 | 1543.53 | 267.877 | 1517.91 | 264.074 | 1273.8 | 250.188 | 748.36 | 277.065 | 521.7 | 15.175 | 350.785 | 6.8848 | 553.507 | 5737 | 254.495 | 78897 | 298.921 | 4.0926 | 58.9186 | 3.119 | 51.9428
296.259 | 893.37 | 295.814 | 853.73 | 295.305 | 620.28 | 270.077 | 1536.35 | 272.437 | 1511.08 | 270.187 | 1275.47 | 254.741 | 755.48 | 283.262 | 522.44 | 14.639 | 354.482 | 7.298 | 556.53 | 5370.1 | 257.046 | 84966 | 298.924 | 4.3172 | 58.7335 | 3.2458 | 51.6992
302.963 | 892.77 | 302.473 | 852.61 | 302.012 | 619.76 | 274.491 | 1529.24 | 277.684 | 1505.73 | 276.384 | 1275.9 | 259.534 | 762.12 | 289.468 | 522.93 | 14.137 | 358.202 | 7.7405 | 559.511 | 5016.4 | 259.381 | 91035 | 298.927 | 4.5016 | 58.5185 | 3.3483 | 51.4471
309.666 | 892.16 | 309.102 | 851 | 308.717 | 619.2 | 278.928 | 1522.17 | 282.951 | 1500.43 | 282.571 | 1275.19 | 264.58 | 768.25 | 295.649 | 524.04 | 13.543 | 361.715 | 8.2082 | 562.463 | 4669.6 | 261.606 | 97104 | 298.93 | 4.6844 | 58.3023 | 3.4614 | 51.1985
316.368 | 891.54 | 315.812 | 850.58 | 315.411 | 618.41 | 283.365 | 1515.1 | 288.29 | 1495.32 | 288.628 | 1273.19 | 269.119 | 775.34 | 301.806 | 525.51 | 12.996 | 365.28 | 8.7557 | 565.185 | 4361.6 | 264.027 | 103173 | 298.933 | 4.8684 | 58.0869 | 3.5744 | 50.9497
323.062 | 890.75 | 322.523 | 850.19 | 322.106 | 617.65 | 287.821 | 1508.06 | 293.248 | 1489.36 | 294.391 | 1269.63 | 273.475 | 782.79 | 307.913 | 527.53 | 12.254 | 368.178 | 9.3379 | 567.887 | 4080.6 | 266.585 | 109241 | 298.936 | 5.0566 | 57.874 | 3.6822 | 50.6993
329.75 | 889.85 | 329.235 | 849.82 | 328.813 | 617.13 | 292.292 | 1501.05 | 297.8 | 1482.5 | 300.136 | 1265.91 | 278.463 | 789.03 | 314.016 | 529.59 | 11.6523 | 371.45 | 9.9631 | 570.575 | 3819.3 | 269.102 | 115310 | 298.938 | 5.2448 | 57.6612 | 3.8032 | 50.4534
336.461 | 889.73 | 335.941 | 849.28 | 335.52 | 616.61 | 296.764 | 1494.04 | 302.353 | 1475.63 | 305.771 | 1261.91 | 283.524 | 795.12 | 320.116 | 531.69 | 11.016 | 374.495 | 10.6294 | 573.249 | 3567 | 271.599 | 121380 | 298.941 | 5.4254 | 57.4437 | 3.9211 | 50.2065
343.182 | 889.92 | 342.644 | 848.67 | 342.18 | 615.33 | 301.236 | 1487.03 | 307.018 | 1468.98 | 310.874 | 1256.19 | 288.473 | 801.47 | 326.21 | 533.83 | 10.3763 | 377.372 | 11.3673 | 575.845 | 3346.8 | 274.141 | 127450 | 298.944 | 5.604 | 57.225 | 4.02 | 49.9534
349.871 | 889.13 | 349.353 | 848.24 | 348.843 | 614.07 | 305.004 | 1478.99 | 311.878 | 1462.73 | 316.033 | 1250.61 | 293.418 | 807.83 | 332.262 | 536.3 | 9.7872 | 380.331 | 12.141 | 578.402 | 3130.5 | 276.689 | 133520 | 298.947 | 5.7801 | 57.0047 | 4.1 | 49.6957
356.555 | 888.17 | 356.069 | 848.04 | 355.511 | 612.87 | 308.623 | 1470.73 | 316.249 | 1455.54 | 321.037 | 1244.68 | 297.802 | 815.17 | 338.354 | 538.39 | 9.2697 | 383.455 | 13.019 | 580.883 | 2929.9 | 279.276 | 139590 | 298.95 | 5.9543 | 56.7833 | 4.1678 | 49.4353
363.251 | 887.42 | 362.681 | 846.35 | 362.184 | 611.77 | 312.345 | 1462.61 | 320.602 | 1448.34 | 325.865 | 1238.35 | 301.927 | 822.97 | 344.515 | 539.84 | 8.7822 | 386.596 | 13.933 | 583.338 | 2750.6 | 281.916 | 145660 | 298.953 | 6.1186 | 56.5566 | 4.2291 | 49.1736
369.941 | 886.57 | 369.309 | 845.04 | 368.88 | 610.99 | 316.285 | 1454.77 | 323.743 | 1439.55 | 330.592 | 1231.81 | 306.287 | 830.38 | 350.592 | 542.02 | 8.3269 | 389.753 | 14.963 | 585.625 | 2571.3 | 284.556 | 151720 | 298.956 | 6.2775 | 56.327 | 4.2994 | 48.9137
376.611 | 885.4 | 376.029 | 845.36 | 375.568 | 610.14 | 320.225 | 1446.93 | 326.884 | 1430.77 | 334.899 | 1224.57 | 310.979 | 837.24 | 356.612 | 544.71 | 7.8915 | 392.919 | 16.125 | 587.718 | 2412.3 | 287.09 | 157790 | 298.959 | 6.4278 | 56.0932 | 4.3806 | 48.6561
383.248 | 883.87 | 382.718 | 844.57 | 382.195 | 608.48 | 324.149 | 1439.07 | 330.306 | 1422.33 | 338.892 | 1216.8 | 315.387 | 844.57 | 362.632 | 547.39 | 7.4789 | 396.091 | 17.287 | 589.811 | 2255.4 | 289.613 | 163860 | 298.962 | 6.5781 | 55.8593 | 4.4464 | 48.3953
389.885 | 882.32 | 389.399 | 843.57 | 388.825 | 606.86 | 328.022 | 1431.14 | 334.442 | 1414.77 | 343.005 | 1209.21 | 319.501 | 852.39 | 368.687 | 549.82 | 7.1011 | 399.328 | 18.585 | 592.206 | 2110.4 | 292.159 | 169930 | 298.965 | 6.7357 | 55.6292 | 4.5064 | 48.1334
396.545 | 881.03 | 396.047 | 842.13 | 395.48 | 605.5 | 331.895 | 1423.21 | 338.631 | 1407.31 | 347.223 | 1201.79 | 323.616 | 860.2 | 374.808 | 551.71 | 6.7868 | 402.785 | 19.886 | 594.607 | 1982.2 | 294.74 | 176000 | 298.968 | 6.9076 | 55.4066 | 4.563 | 47.871
403.222 | 879.96 | 402.7 | 840.75 | 402.135 | 604.15 | 335.977 | 1415.57 | 343.275 | 1400.61 | 351.664 | 1194.72 | 327.657 | 868.12 | 380.72 | 554.99 | 6.5341 | 406.427 | 21.46 | 596.621 | 1853.9 | 297.321 | 182070 | 298.97 | 7.0481 | 55.1686 | 4.6405 | 47.6126
409.906 | 879 | 409.367 | 839.54 | 408.791 | 602.81 | 340.112 | 1408.02 | 347.92 | 1393.91 | 355.362 | 1186.61 | 331.665 | 876.08 | 386.691 | 557.95 | 6.2654 | 409.956 | 23.179 | 598.429 | 1732.2 | 299.914 | 188140 | 298.973 | 7.182 | 54.9276 | 4.7202 | 47.3546
416.52 | 877.25 | 416.033 | 838.33 | 415.453 | 601.53 | 343.649 | 1399.68 | 351.257 | 1385.37 | 358.853 | 1178.2 | 335.759 | 883.92 | 392.675 | 560.84 | 5.9754 | 413.345 | 24.933 | 600.282 | 1631.5 | 302.549 | 194210 | 298.976 | 7.303 | 54.6816 | 4.7989 | 47.0963
423.123 | 875.38 | 422.698 | 837.1 | 422.114 | 600.26 | 347.07 | 1391.19 | 354.577 | 1376.81 | 362.631 | 1170.15 | 339.861 | 891.75 | 398.544 | 564.36 | 5.7199 | 416.849 | 26.927 | 602.432 | 1530.9 | 305.184 | 200280 | 298.979 | 7.4308 | 54.4383 | 4.8669 | 46.836
429.745 | 873.68 | 429.346 | 835.67 | 428.751 | 598.71 | 350.287 | 1382.51 | 359.491 | 1370.66 | 366.521 | 1162.25 | 343.739 | 899.87 | 404.412 | 567.88 | 5.48 | 420.373 | 28.92 | 604.583 | 1430.3 | 307.818 | 206340 | 298.982 | 7.5689 | 54.199 | 4.9302 | 46.5748
436.367 | 871.97 | 435.973 | 834.02 | 435.385 | 597.12 | 352.893 | 1373.25 | 364.405 | 1364.51 | 369.979 | 1153.81 | 347.337 | 908.35 | 410.281 | 571.41 | 5.2899 | 424.079 | 31.078 | 606.62 | 1337.6 | 310.5 | 212410 | 298.985 | 7.6929 | 53.9544 | 5.0165 | 46.3184
443.01 | 870.48 | 442.61 | 832.48 | 442.019 | 595.54 | 355.55 | 1364.04 | 368.973 | 1357.77 | 373.817 | 1145.85 | 350.96 | 916.8 | 416.136 | 574.99 | 5.0987 | 427.755 | 33.643 | 608.382 | 1257.3 | 313.254 | 218480 | 298.988 | 7.8099 | 53.7069 | 5.1028 | 46.0619
449.665 | 869.14 | 449.257 | 831.03 | 448.635 | 593.78 | 359.123 | 1355.73 | 372.796 | 1349.78 | 377.683 | 1137.93 | 354.68 | 925.14 | 421.984 | 578.61 | 4.9145 | 431.431 | 36.208 | 610.143 | 1180.8 | 316.014 | 224550 | 298.991 | 7.9425 | 53.4656 | 5.179 | 45.8032
456.33 | 867.9 | 455.881 | 829.35 | 455.242 | 591.95 | 362.696 | 1347.42 | 376.62 | 1341.78 | 381.308 | 1129.68 | 358.399 | 933.47 | 427.801 | 582.36 | 4.7347 | 435.104 | 39.14 | 612.035 | 1112.97 | 318.789 | 230620 | 298.994 | 8.0752 | 53.2242 | 5.2516 | 45.5437
462.9 | 865.77 | 462.497 | 827.59 | 461.823 | 589.89 | 366.233 | 1339.06 | 380.444 | 1333.78 | 384.943 | 1121.44 | 362.06 | 941.87 | 433.598 | 586.21 | 4.594 | 438.916 | 42.106 | 613.937 | 1045.19 | 321.565 | 236690 | 298.997 | 8.1937 | 52.9774 | 5.3206 | 45.2834
469.458 | 863.54 | 469.12 | 825.9 | 468.407 | 587.85 | 369.719 | 1330.65 | 384.44 | 1326.03 | 388.583 | 1113.21 | 365.514 | 950.51 | 439.368 | 590.17 | 4.4536 | 442.721 | 45.599 | 615.809 | 979.51 | 324.353 | 242760 | 299 | 8.3079 | 52.7291 | 5.3958 | 45.0244
476.021 | 861.34 | 475.707 | 823.93 | 475.022 | 586.08 | 373.205 | 1322.24 | 388.536 | 1318.41 | 392.224 | 1104.98 | 368.967 | 959.15 | 445.136 | 594.14 | 4.2965 | 446.416 | 49.091 | 617.68 | 925.64 | 327.214 | 248830 | 299.003 | 8.4175 | 52.4792 | 5.4746 | 44.7662
482.585 | 859.15 | 482.216 | 821.36 | 481.637 | 584.32 | 376.529 | 1313.66 | 392.511 | 1310.63 | 395.481 | 1096.32 | 372.407 | 967.81 | 450.942 | 597.94 | 4.1393 | 450.072 | 53.135 | 619.444 | 871.76 | 330.076 | 254900 | 299.005 | 8.5417 | 52.2346 | 5.5537 | 44.5081
489.164 | 857.08 | 488.786 | 819.26 | 488.253 | 582.56 | 379.407 | 1304.62 | 396.185 | 1302.44 | 398.738 | 1087.65 | 375.823 | 976.49 | 456.716 | 601.87 | 4.0569 | 454.04 | 57.405 | 621.165 | 817.88 | 332.937 | 260970 | 299.008 | 8.6717 | 51.992 | 5.6383 | 44.2513
495.772 | 855.25 | 495.41 | 817.58 | 494.869 | 580.8 | 382.285 | 1295.59 | 399.86 | 1294.25 | 401.141 | 1078.24 | 379.254 | 985.15 | 462.287 | 606.56 | 3.9653 | 457.976 | 61.946 | 622.884 | 771.54 | 335.812 | 267030 | 299.011 | 8.7881 | 51.7444 | 5.7357 | 43.9978
502.38 | 853.42 | 502.017 | 815.74 | 501.433 | 578.64 | 385.364 | 1286.76 | 403.534 | 1286.07 | 403.784 | 1069.03 | 382.838 | 993.65 | 467.894 | 611.11 | 3.8961 | 461.973 | 67.165 | 624.6 | 728.42 | 338.692 | 273100 | 299.014 | 8.9024 | 51.4961 | 5.7993 | 43.7377
508.988 | 851.59 | 508.601 | 813.71 | 507.955 | 576.15 | 388.737 | 1278.22 | 407.303 | 1278 | 406.865 | 1060.19 | 386.421 | 1002.14 | 473.767 | 614.61 | 3.8204 | 465.946 | 72.384 | 626.316 | 685.3 | 341.572 | 279170 | 299.017 | 9.0119 | 51.2462 | 5.8405 | 43.4732
515.439 | 848.68 | 515.102 | 811.15 | 514.519 | 573.99 | 392.11 | 1269.68 | 411.17 | 1270.06 | 409.835 | 1051.24 | 390.009 | 1010.63 | 479.641 | 618.11 | 3.7298 | 469.858 | 78.333 | 627.893 | 642.19 | 344.453 | 285240 | 299.02 | 9.1263 | 50.998 | 5.9092 | 43.2137
521.885 | 845.73 | 521.506 | 807.97 | 521.139 | 572.27 | 395.483 | 1261.14 | 415.036 | 1262.12 | 413.009 | 1042.51 | 393.608 | 1019.11 | 485.494 | 621.7 | 3.6677 | 473.862 | 84.875 | 629.355 | 608.68 | 347.475 | 291310 | 299.023 | 9.2443 | 50.751 | 5.9982 | 42.9579
528.377 | 843.05 | 527.929 | 804.89 | 527.673 | 569.87 | 398.369 | 1252.12 | 418.903 | 1254.18 | 416.597 | 1034.22 | 397.278 | 1027.5 | 491.306 | 625.48 | 3.6244 | 477.91 | 91.627 | 630.859 | 575.6 | 350.505 | 297380 | 299.026 | 9.3762 | 50.5091 | 6.0753 | 42.6996
534.869 | 840.37 | 534.376 | 801.95 | 534.207 | 567.46 | 401.145 | 1243 | 422.747 | 1246.21 | 418.984 | 1024.81 | 401.049 | 1035.78 | 497.044 | 629.56 | 3.5827 | 481.962 | 99.09 | 632.501 | 542.52 | 353.534 | 303450 | 299.029 | 9.5004 | 50.2644 | 6.1339 | 42.4375
541.339 | 837.56 | 540.845 | 799.13 | 540.671 | 564.62 | 403.921 | 1233.88 | 426.577 | 1238.22 | 421.794 | 1015.79 | 404.877 | 1043.97 | 502.783 | 633.64 | 3.5347 | 485.996 | 107.443 | 633.94 | 513.51 | 356.526 | 309520 | 299.032 | 9.6181 | 50.0173 | 6.1917 | 42.1753
547.805 | 834.72 | 547.304 | 796.27 | 547.119 | 561.68 | 406.711 | 1224.77 | 430.381 | 1230.21 | 425.425 | 1007.55 | 409.064 | 1051.68 | 508.71 | 636.86 | 3.5106 | 490.07 | 116.259 | 635.307 | 487.62 | 359.49 | 315590 | 299.035 | 9.7406 | 49.7719 | 6.2316 | 41.9107
554.21 | 831.59 | 553.623 | 792.68 | 553.612 | 559.01 | 410.038 | 1216.18 | 433.756 | 1221.67 | 428.364 | 998.61 | 413.252 | 1059.39 | 514.507 | 640.66 | 3.4853 | 494.146 | 126.32 | 636.73 | 461.72 | 362.454 | 321650 | 299.038 | 9.8655 | 49.5273 | 6.2715 | 41.646
560.447 | 827.64 | 560.029 | 789.52 | 560.139 | 556.56 | 413.365 | 1207.59 | 437.131 | 1213.13 | 431.037 | 989.4 | 417.428 | 1067.11 | 520.215 | 644.87 | 3.4648 | 498.224 | 136.37 | 638.153 | 435.82 | 365.418 | 327720 | 299.04 | 9.9565 | 49.2729 | 6.3379 | 41.3853
566.684 | 823.69 | 566.431 | 786.33 | 566.589 | 553.66 | 416.691 | 1199 | 440.708 | 1204.84 | 434.594 | 981.11 | 421.599 | 1074.84 | 525.956 | 648.94 | 3.4585 | 502.316 | 147.34 | 640.076 | 409.93 | 368.382 | 333790 | 299.043 | 10.0329 | 49.0141 | 6.4056 | 41.1248
573.161 | 820.92 | 572.766 | 782.83 | 572.973 | 550.37 | 419.927 | 1190.32 | 444.637 | 1196.98 | 438.337 | 973.01 | 426.02 | 1082.17 | 531.745 | 652.82 | 3.44 | 506.391 | 158.95 | 641.85 | 384.03 | 371.345 | 339860 | 299.046 | 10.1592 | 48.7713 | 6.4681 | 40.8634
579.58 | 817.86 | 578.913 | 778.53 | 579.362 | 547.12 | 422.665 | 1181.17 | 448.566 | 1189.13 | 441.839 | 964.64 | 430.617 | 1089.2 | 537.555 | 656.61 | 3.4223 | 510.444 | 172.7 | 643.064 | 360.86 | 374.303 | 345930 | 299.049 | 10.2702 | 48.5225 | 6.5226 | 40.6006
585.857 | 814.08 | 585.074 | 774.28 | 585.777 | 544 | 425.404 | 1172.02 | 452.407 | 1181.16 | 444.715 | 955.61 | 435.214 | 1096.24 | 543.368 | 660.38 | 3.4552 | 514.503 | 187.19 | 644.283 | 340.85 | 377.252 | 352000 | 299.052 | 10.3671 | 48.2689 | 6.582 | 40.3387
592.134 | 810.3 | 591.281 | 770.2 | 592.192 | 540.88 | 428.149 | 1162.87 | 455.917 | 1172.78 | 447.671 | 946.65 | 439.812 | 1103.28 | 549.182 | 664.15 | 3.4606 | 518.596 | 203.55 | 645.514 | 320.84 | 380.201 | 358070 | 299.055 | 10.4572 | 48.0134 | 6.6434 | 40.0771
598.367 | 806.33 | 597.448 | 765.97 | 598.519 | 537.32 | 431.274 | 1154.07 | 459.427 | 1164.39 | 450.78 | 937.84 | 444.634 | 1109.88 | 555.032 | 667.76 | 3.4659 | 522.69 | 219.91 | 646.745 | 303.53 | 383.235 | 364140 | 299.058 | 10.5448 | 47.7573 | 6.7015 | 39.8149
604.582 | 802.3 | 603.586 | 761.64 | 604.841 | 533.74 | 434.399 | 1145.27 | 462.937 | 1156.01 | 454.346 | 929.54 | 449.532 | 1116.34 | 560.885 | 671.36 | 3.4619 | 526.77 | 239.88 | 648.089 | 287.48 | 386.31 | 370210 | 299.061 | 10.6375 | 47.5025 | 6.7596 | 39.5527
610.773 | 798.16 | 609.671 | 757.11 | 611.101 | 529.89 | 437.524 | 1136.47 | 466.507 | 1147.69 | 457.961 | 921.3 | 454.43 | 1122.79 | 566.681 | 675.2 | 3.4898 | 530.848 | 260.08 | 649.44 | 271.44 | 389.385 | 376280 | 299.064 | 10.7011 | 47.2414 | 6.817 | 39.2904
616.879 | 793.71 | 615.736 | 752.5 | 617.352 | 526 | 439.982 | 1127.11 | 470.126 | 1139.44 | 461.147 | 912.56 | 459.372 | 1129.15 | 572.47 | 679.08 | 3.5201 | 534.917 | 280.28 | 650.792 | 256.62 | 392.472 | 382340 | 299.067 | 10.7685 | 46.9813 | 6.8741 | 39.028
622.985 | 789.25 | 621.627 | 747.34 | 623.603 | 522.1 | 442.296 | 1117.63 | 473.745 | 1131.18 | 464.978 | 904.58 | 464.314 | 1135.51 | 578.26 | 682.96 | 3.6066 | 538.85 | 304.66 | 652.111 | 243.21 | 395.574 | 388410 | 299.07 | 10.8732 | 46.7299 | 6.9334 | 38.766
628.962 | 784.36 | 627.519 | 742.17 | 629.849 | 518.19 | 444.637 | 1108.18 | 477.347 | 1122.9 | 468.886 | 896.7 | 469.446 | 1141.43 | 584.036 | 686.89 | 3.6889 | 542.787 | 329.81 | 653.425 | 229.8 | 398.675 | 394480 | 299.072 | 10.9713 | 46.4768 | 6.9944 | 38.5043
634.869 | 779.24 | 633.414 | 737.02 | 636.086 | 514.24 | 448.033 | 1099.67 | 480.944 | 1114.62 | 472.348 | 888.29 | 474.693 | 1147.07 | 589.81 | 690.83 | 3.718 | 546.858 | 358.28 | 654.6 | 218.19 | 401.897 | 400550 | 299.075 | 11.0484 | 46.2182 | 7.0662 | 38.2446
640.829 | 774.29 | 639.296 | 731.83 | 642.323 | 510.29 | 451.429 | 1091.15 | 484.541 | 1106.34 | 475.539 | 879.55 | 479.822 | 1152.99 | 595.667 | 694.36 | 3.7745 | 550.892 | 389.43 | 655.661 | 207.57 | 405.184 | 406620 | 299.078 | 11.1262 | 45.9598 | 7.1387 | 37.9851
646.776 | 769.3 | 644.945 | 725.98 | 648.439 | 505.89 | 454.825 | 1082.64 | 488.138 | 1098.05 | 479.13 | 871.27 | 484.753 | 1159.37 | 601.667 | 697.17 | 3.839 | 554.905 | 421 | 656.75 | 197.09 | 408.469 | 412690 | 299.081 | 11.2243 | 45.7064 | 7.1706 | 37.72
652.663 | 764.12 | 650.649 | 720.29 | 654.472 | 501.18 | 458.221 | 1074.12 | 491.84 | 1089.9 | 482.793 | 863.07 | 489.69 | 1165.74 | 607.668 | 699.98 | 3.9647 | 558.683 | 457.61 | 658.169 | 187.45 | 411.741 | 418760 | 299.084 | 11.3193 | 45.4523 | 7.1957 | 37.454
658.506 | 758.81 | 656.404 | 714.73 | 660.545 | 496.61 | 461.574 | 1065.56 | 495.607 | 1081.83 | 486.361 | 854.75 | 494.989 | 1171.25 | 613.669 | 702.79 | 4.038 | 562.686 | 494.22 | 659.587 | 180.83 | 415.35 | 424830 | 299.087 | 11.3992 | 45.1944 | 7.2614 | 37.1932
664.271 | 753.28 | 661.941 | 708.6 | 666.743 | 492.5 | 464.906 | 1056.97 | 499.374 | 1073.76 | 489.837 | 846.33 | 500.279 | 1176.78 | 619.667 | 705.61 | 4.137 | 566.613 | 537.25 | 660.234 | 177.89 | 419.36 | 430900 | 299.09 | 11.4791 | 44.9364 | 7.3278 | 36.9325
669.97 | 747.57 | 667.356 | 702.2 | 672.93 | 488.35 | 468.237 | 1048.39 | 503.142 | 1065.69 | 494.056 | 838.95 | 505.39 | 1182.76 | 625.665 | 708.44 | 4.2459 | 570.521 | 586.23 | 661.397 | 177.03 | 423.445 | 436960 | 299.093 | 11.5715 | 44.6817 | 7.3943 | 36.6717
675.598 | 741.67 | 672.688 | 695.6 | 679.007 | 483.79 | 471.569 | 1039.8 | 506.805 | 1057.49 | 498.298 | 831.58 | 510.5 | 1188.74 | 631.663 | 711.26 | 4.3657 | 574.399 | 636.08 | 662.672 | 177.52 | 427.517 | 443030 | 299.096 | 11.675 | 44.43 | 7.4607 | 36.411
681.111 | 735.5 | 678.049 | 689.07 | 685.037 | 479.1 | 474.913 | 1031.23 | 510.397 | 1049.2 | 502.223 | 823.72 | 515.748 | 1194.37 | 637.502 | 714.89 | 4.5247 | 578.116 | 685.94 | 663.947 | 179.89 | 431.564 | 449100 | 299.099 | 11.7671 | 44.1754 | 7.5437 | 36.1538
686.494 | 729.02 | 683.418 | 682.55 | 690.566 | 472.95 | 478.273 | 1022.68 | 514.118 | 1041.09 | 506.15 | 815.86 | 521.073 | 1199.8 | 643.278 | 718.82 | 4.6644 | 581.942 | 747.31 | 664.934 | 184.85 | 435.392 | 455170 | 299.102 | 11.8382 | 43.9155 | 7.6287 | 35.897
691.781 | 722.33 | 688.733 | 675.92 | 696.344 | 467.52 | 481.633 | 1014.12 | 518.204 | 1033.46 | 510.119 | 808.07 | 526.398 | 1205.24 | 649.054 | 722.75 | 4.7893 | 585.84 | 810.39 | 665.879 | 192.93 | 438.935 | 461240 | 299.105 | 11.9104 | 43.6559 | 7.6908 | 35.636
696.903 | 715.3 | 693.936 | 669.06 |  |  | 484.993 | 1005.57 | 522.29 | 1025.83 | 514.088 | 800.27 | 531.652 | 1210.87 | 654.896 | 726.37 | 4.9393 | 589.66 | 879.16 | 666.943 | 201.86 | 442.427 | 467310 | 299.107 | 11.9998 | 43.4003 | 7.7378 | 35.3722
|  | 698.99 | 661.9 |  |  | 488.549 | 997.23 | 526.462 | 1018.32 | 518.319 | 792.86 | 536.903 | 1216.5 | 660.822 | 729.61 | 5.1567 | 593.216 | 956.08 | 668.022 | 213.14 | 445.559 | 473380 | 299.11 | 12.0892 | 43.1446 | 7.7902 | 35.1092
[6 empty] | 492.123 | 988.93 | 530.634 | 1010.82 | 522.607 | 785.54 | 542.24 | 1221.9 | 666.747 | 732.85 | 5.3163 | 596.997 | 1041.65 | 669.012 | 228.16 | 448.085 | 479450 | 299.113 | 12.1786 | 42.8889 | 7.8531 | 34.8478
[6 empty] | 495.698 | 980.62 | 534.807 | 1003.32 | 526.969 | 778.34 | 547.616 | 1227.19 | 672.661 | 736.15 | 5.542 | 600.531 | 1127.21 | 670.002 | 245.38 | 450.237 | 485520 | 299.116 | 12.2617 | 42.6317 | 7.916 | 34.5865
[6 empty] | 499.273 | 972.31 | 539.014 | 995.87 | 531.335 | 771.15 | 552.992 | 1232.48 | 678.561 | 739.52 | 5.8294 | 603.852 | 1228.4 | 671.089 | 263.24 | 452.529 | 491580 | 299.119 | 12.3442 | 42.3743 | 7.9789 | 34.3251
[6 empty] | 503.003 | 964.19 | 543.243 | 988.46 | 535.357 | 763.43 | 558.368 | 1237.78 | 684.46 | 742.89 | 6.0878 | 607.364 | 1336.2 | 672.217 | 281.8 | 454.979 | 497650 | 299.122 | 12.4266 | 42.117 | 8.0461 | 34.0645
[6 empty] | 506.756 | 956.1 | 547.472 | 981.05 | 539.511 | 755.92 | 563.718 | 1243.14 | 690.24 | 746.8 | 6.3043 | 611.104 | 1443.9 | 673.345 | 302.58 | 457.297 | 503720 | 299.125 | 12.5139 | 41.8608 | 8.1147 | 33.8042
[6 empty] | 510.509 | 948.01 | 551.694 | 973.62 | 544.079 | 749.08 | 568.997 | 1248.7 | 696.008 | 750.77 | 6.6711 | 614.153 | 1571.1 | 674.216 | 324.45 | 459.55 | 509790 | 299.128 | 12.6033 | 41.6051 | 8.1596 | 33.5401
[6 empty] | 514.288 | 939.96 | 555.914 | 966.2 | 548.647 | 742.24 | 574.276 | 1254.26 | 701.741 | 754.84 | 6.8786 | 617.983 | 1713.4 | 674.888 | 348.94 | 461.802 | 515860 | 299.131 | 12.6812 | 41.3468 | 8.2041 | 33.276
[6 empty] | 518.261 | 932.16 | 560.135 | 958.77 | 552.755 | 734.65 | 579.555 | 1259.82 | 706.884 | 760.74 | 7.2385 | 621.259 | 1855.7 | 675.56 | 374.52 | 464.098 | 521930 | 299.134 | 12.7548 | 41.0874 | 8.2486 | 33.0119
[6 empty] | 522.234 | 924.37 | 564.499 | 951.58 | 556.822 | 726.99 | 584.891 | 1265.22 | 712.028 | 766.64 | 7.6798 | 624.186 | 2019.2 | 676.328 | 402.03 | 466.488 | 528000 | 299.137 | 12.8306 | 40.8286 | 8.2889 | 32.7472
[6 empty] | 526.207 | 916.58 | 568.94 | 944.52 | 561.31 | 720.04 | 590.259 | 1270.54 |  |  | 8.1074 | 627.371 | 2197 | 677.161 | 429.94 | 468.852 | 534070 | 299.139 | 12.9107 | 40.5707 | 8.3273 | 32.4824
[6 empty] | 530.048 | 908.6 | 573.372 | 937.43 | 565.988 | 713.41 | 595.627 | 1275.85 |  |  | 8.516 | 630.696 | 2377.3 | 677.992 | 467.15 | 470.597 | 540140 | 299.142 | 12.9909 | 40.3128 | 8.3658 | 32.2176
[6 empty] | 533.849 | 900.58 | 577.762 | 930.28 | 570.667 | 706.77 | 601.057 | 1280.99 |  |  | 8.9707 | 633.96 | 2598.2 | 678.796 | 504.37 | 472.342 | 546210 | 299.145 | 13.0781 | 40.0566 | 8.4114 | 31.9538
[6 empty] | 537.65 | 892.55 | 582.152 | 923.13 | 575.511 | 700.47 | 606.496 | 1286.1 |  |  | 9.4328 | 637.293 | 2819.2 | 679.6 | 542.01 | 474.1 | 552270 | 299.148 | 13.1673 | 39.8008 | 8.4774 | 31.693
[6 empty] | 541.451 | 884.53 | 586.543 | 915.98 | 580.379 | 694.23 | 611.936 | 1291.21 |  |  | 9.9242 | 640.567 | 3064 | 680.392 | 587.08 | 476.087 | 558340 | 299.151 | 13.2489 | 39.5433 | 8.5433 | 31.4322
[6 empty] | 545.277 | 876.53 | 590.933 | 908.83 | 584.913 | 687.34 | 617.375 | 1296.32 |  |  | 10.5563 | 643.393 | 3340.8 | 681.17 | 632.15 | 478.075 | 564410 | 299.154 | 13.324 | 39.2843 | 8.5881 | 31.1681
[6 empty] | 549.125 | 868.57 | 595.322 | 901.68 | 589.363 | 680.29 | 622.818 | 1301.42 |  |  | 11.2771 | 646.005 | 3617.6 | 681.947 | 678.16 | 480.082 | 570480 | 299.157 | 13.3861 | 39.0229 | 8.6324 | 30.9039
[6 empty] | 552.973 | 860.6 | 599.712 | 894.52 | 593.994 | 673.57 | 628.266 | 1306.5 |  |  | 11.975 | 648.906 | 3945.9 | 682.649 | 731.8 | 482.256 | 576550 | 299.16 | 13.4439 | 38.7607 | 8.7512 | 30.6591
[6 empty] | 556.849 | 852.68 | 604.246 | 887.62 | 598.625 | 666.84 | 633.714 | 1311.58 |  |  | 12.769 | 651.62 | 4296.2 | 683.32 | 785.44 | 484.43 | 582620 | 299.163 | 13.5385 | 38.507 | 8.8854 | 30.4181
[6 empty] | 560.746 | 844.78 | 608.795 | 880.75 | 603.199 | 660.02 | 639.177 | 1316.62 |  |  | 13.601 | 654.439 | 4646.4 | 683.99 | 846.73 | 486.351 | 588690 | 299.166 | 13.6442 | 38.2559 | 8.9855 | 30.1692
[6 empty] | 565.152 | 837.66 | 613.375 | 873.93 | 607.641 | 652.96 | 644.687 | 1321.51 |  |  | 14.469 | 657.228 | 5082.3 | 684.787 | 916.39 | 487.996 | 594760 | 299.169 | 13.7307 | 37.9998 | 9.0151 | 29.9035
[6 empty] | 569.531 | 830.5 | 618.032 | 867.26 | 612.083 | 645.89 | 650.198 | 1326.4 |  |  | 15.438 | 659.898 | 5525 | 685.593 | 988.07 | 489.688 | 600830 | 299.172 | 13.8087 | 37.7414 | 9.0447 | 29.6379
[6 empty] | 573.465 | 822.65 | 622.69 | 860.59 | 616.525 | 638.83 | 655.742 | 1331.18 |  |  | 16.588 | 662.097 | 5967.7 | 686.399 | 1069.1 | 491.598 | 606890 | 299.174 | 13.8933 | 37.4847 | 9.0743 | 29.3722
[6 empty] | 577.692 | 815.26 | 627.361 | 853.94 | 621.056 | 631.92 | 661.36 | 1335.71 |  |  | 17.738 | 664.728 | 6509.2 | 687.051 | 1150.13 | 493.508 | 612960 | 299.177 | 13.9895 | 37.2308 | 9.1612 | 29.1179
[6 empty] | 582.029 | 808.02 | 632.244 | 847.72 | 625.593 | 625.03 | 666.978 | 1340.25 |  |  | 18.945 | 667.261 | 7066.3 | 687.692 | 1243.1 | 495.39 | 619030 | 299.18 | 14.0946 | 36.9796 | 9.2711 | 28.8682
[6 empty] | 586.017 | 800.25 | 637.127 | 841.51 | 630.036 | 617.98 | 672.597 | 1344.78 |  |  | 20.352 | 669.451 | 7713.8 | 688.292 | 1342.2 | 497.259 | 625100 | 299.183 | 14.206 | 36.7303 | 9.3811 | 28.6184
[6 empty] | 590.421 | 793.15 | 642.01 | 835.29 | 634.139 | 610.37 | 678.215 | 1349.31 |  |  | 22 | 671.136 | 8361.3 | 688.891 | 1441.6 | 499.125 | 631170 | 299.186 | 14.3173 | 36.481 | 9.4965 | 28.3705
[6 empty] | 594.987 | 786.31 | 647.039 | 829.4 | 638.243 | 602.77 | 683.833 | 1353.85 |  |  | 23.561 | 673.673 | 9133.5 | 689.42 | 1569.6 | 500.715 | 637240 | 299.189 | 14.4202 | 36.2291 | 9.6134 | 28.1231
[6 empty] | 599.478 | 779.33 | 652.099 | 823.58 | 642.382 | 595.22 | 689.366 | 1358.66 |  |  | 25.183 | 676.17 | 9919.8 | 689.941 | 1697.5 | 502.306 | 643310 | 299.192 | 14.5228 | 35.9771 | 9.724 | 27.8737
[6 empty] | 603.931 | 772.28 | 657.158 | 817.75 | 646.541 | 587.7 | 694.889 | 1363.52 |  |  | 26.995 | 678.536 | 10810.3 | 690.466 | 1825.5 | 503.896 | 649380 | 299.195 | 14.623 | 35.7244 | 9.8268 | 27.6217
[6 empty] | 608.369 | 765.22 | 662.217 | 811.93 | 650.699 | 580.17 | 700.412 | 1368.37 |  |  | 29.028 | 680.705 | 11776 | 690.994 | 1976.6 | 505.536 | 655450 | 299.198 | 14.7233 | 35.4717 | 9.9629 | 27.3817
[6 empty] | 612.606 | 757.82 | 667.327 | 806.23 | 654.969 | 572.83 | 705.934 | 1373.22 |  |  | 31.302 | 682.704 | 12750 | 691.513 | 2138.5 | 507.169 | 661520 | 299.201 | 14.8567 | 35.2305 | 10.1023 | 27.143
[6 empty] | 616.806 | 750.37 | 672.599 | 800.95 | 659.31 | 565.59 | 711.457 | 1378.07 |  |  | 33.779 | 684.574 | 13916 | 691.815 | 2312 | 508.792 | 667580 | 299.204 | 14.9875 | 34.9883 | 10.2458 | 26.906
[6 empty] | 621.731 | 744.25 | 677.871 | 795.66 | 663.475 | 558.1 |  |  |  |  | 36.463 | 686.32 | 15148 | 692.132 | 2500.5 | 510.486 | 673650 | 299.207 | 15.106 | 34.7414 | 10.3991 | 26.6739
[6 empty] | 626.591 | 737.99 | 683.144 | 790.37 | 667.33 | 550.15 |  |  |  |  | 39.254 | 688.396 | 16621 | 692.507 | 2698.4 | 512.224 | 679720 | 299.209 | 15.2423 | 34.5024 | 10.5649 | 26.4479
[6 empty] | 631.116 | 731.07 | 688.41 | 785.07 | 671.184 | 542.19 |  |  |  |  | 42.287 | 690.333 | 18095 | 692.882 | 2887.7 | 514.678 | 685790 | 299.212 | 15.4077 | 34.2761 | 10.7403 | 26.2273
[6 empty] | 635.881 | 724.63 | 693.636 | 779.66 | 674.975 | 534.15 |  |  |  |  | 45.835 | 691.905 | 19569 | 693.257 | 3069.7 | 517.465 | 691860 | 299.215 | 15.6027 | 34.0685 | 10.9214 | 26.0101
[6 empty] | 640.82 | 718.53 | 698.862 | 774.25 | 678.766 | 526.11 |  |  |  |  | 49.529 | 693.456 | 21283 | 693.495 | 3217.2 | 520.915 | 697930 | 299.218 | 15.8093 | 33.869 | 11.1025 | 25.7928
[6 empty] | 645.529 | 711.96 | 704.088 | 768.84 | 682.552 | 518.06 |  |  |  |  | 53.596 | 695.199 | 23175 | 693.63 | 3322.2 | 524.564 | 704000 | 299.221 | 16.0436 | 33.6929 | 11.285 | 25.5764
[6 empty] | 650.11 | 705.15 | 709.446 | 763.79 | 686.258 | 509.92 |  |  |  |  | 57.91 | 696.696 | 25200 | 693.824 | 3332.5 | 528.656 | 710070 | 299.224 | 16.2949 | 33.5353 | 11.4678 | 25.3602
[6 empty] | 654.662 | 698.28 |  |  | 689.964 | 501.77 |  |  |  |  | 62.861 | 697.81 | 27484 | 694.132 | 3300.4 | 532.668 | 716140 | 299.227 | 16.5356 | 33.3664 | 11.6658 | 25.1549
[6 empty] | 659.636 | 692.27 |  |  | 693.556 | 493.48 |  |  |  |  | 67.969 | 699.491 |  |  | 3169.9 | 536.084 | 722200 | 299.23 | 16.7705 | 33.1917 | 11.8817 | 24.9623
[6 empty] | 664.633 | 686.3 |  |  | 697.029 | 485.05 |  |  |  |  | 73.609 | 700.975 |  |  | 2976 | 538.772 | 728270 | 299.233 | 17.0341 | 33.0492 | 12.0975 | 24.7697
[6 empty] | 669.559 | 680.17 |  |  | 700.516 | 476.64 |  |  |  |  | 79.743 | 702.295 |  |  | 2767.1 | 540.655 | 734340 | 299.236 | 17.2997 | 32.9097 | 12.3233 | 24.5858
[6 empty] | 674.484 | 674.05 |  |  | 704.105 | 468.35 |  |  |  |  | 86.622 | 703.419 |  |  | 2558.3 | 542.539 | 740410 | 299.239 | 17.5717 | 32.7792 | 12.5515 | 24.4039
[6 empty] | 679.613 | 668.4 |  |  | 707.51 | 459.86 |  |  |  |  | 93.516 | 705.015 |  |  | 2373.7 | 544.239 | 746480 | 299.241 | 17.8414 | 32.6455 | 12.7797 | 24.222
[6 empty] | 684.792 | 662.87 |  |  | 710.593 | 451.02 |  |  |  |  | 101.445 | 706.265 |  |  | 2194.4 | 545.847 | 752550 | 299.244 | 18.1053 | 32.5035 | 13.0292 | 24.0628
[6 empty] | 689.919 | 657.21 | [8 empty] | 110.224 | 707.339 |  |  | 2036.6 | 547.042 | 758620 | 299.247 | 18.3706 | 32.3634 | 13.2845 | 23.9095
[6 empty] | 694.987 | 651.41 | [8 empty] | 119.5 | 708.548 |  |  | 1878.9 | 548.237 | 764690 | 299.25 | 18.6406 | 32.23 | 13.5396 | 23.7561
[6 empty] | 700.129 | 645.79 | [8 empty] | 129.41 | 709.969 |  |  | 1721.2 | 549.432 | 770760 | 299.253 | 18.9106 | 32.0966 | 13.7898 | 23.597
[6 empty] | 705.397 | 640.49 | [8 empty] | 140.56 | 711.088 |  |  | 1594.8 | 550.512 | 776830 | 299.256 | 19.1992 | 31.9977 | 14.0401 | 23.4379
[6 empty] | 710.664 | 635.19 | [8 empty] | 152.47 | 712.319 |  |  | 1477.3 | 551.559 | 782890 | 299.259 | 19.4907 | 31.9034 | 14.2993 | 23.2899
[16 empty] | 165.35 | 713.59 |  |  | 1359.7 | 552.605 | 788960 | 299.262 | 19.7788 | 31.8015 | 14.5626 | 23.147
[16 empty] | 179.14 | 714.829 |  |  | 1242.2 | 553.652 | 795030 | 299.265 | 20.0669 | 31.6996 | 14.8258 | 23.004
[16 empty] | 195.44 | 715.774 |  |  | 1145.16 | 554.881 | 801100 | 299.268 | 20.3497 | 31.5875 | 15.089 | 22.8611
[16 empty] | 211.85 | 716.706 |  |  | 1058.22 | 556.199 | 807170 | 299.271 | 20.6311 | 31.4727 | 15.3541 | 22.7206
[16 empty] | 230.69 | 717.725 |  |  | 971.28 | 557.517 | 813240 | 299.274 | 20.916 | 31.3645 | 15.6201 | 22.5814
[16 empty] | 250.58 | 718.782 |  |  | 902.5 | 559.315 | 819310 | 299.276 | 21.2021 | 31.2586 | 15.8874 | 22.4442
[16 empty] | 270.96 | 719.815 |  |  | 834.28 | 561.127 | 825380 | 299.279 | 21.4882 | 31.1527 | 16.1572 | 22.3104
[16 empty] | 295 | 720.674 |  |  | 777.85 | 563.255 | 831450 | 299.282 | 21.7793 | 31.0574 | 16.4269 | 22.1767
[16 empty] | 319.75 | 721.738 |  |  | 722.35 | 565.407 | 837510 | 299.285 | 22.0704 | 30.9621 | 16.6991 | 22.0465
[16 empty] | 347.13 | 722.907 |  |  | 678.42 | 568.088 | 843580 | 299.288 | 22.3523 | 30.8487 | 16.9717 | 21.9171
[16 empty] | 376.96 | 723.708 |  |  | 636.57 | 570.864 | 849650 | 299.291 | 22.6376 | 30.7424 | 17.2443 | 21.7877
[16 empty] | 410.21 | 724.636 |  |  | 599.5 | 573.7 | 855720 | 299.294 | 22.9308 | 30.652 | 17.5286 | 21.6786
[16 empty] | 445.5 | 725.699 |  |  | 567.57 | 576.801 | 861790 | 299.297 | 23.2203 | 30.553 | 17.8144 | 21.5721
[16 empty] | 483.24 | 726.936 |  |  | 544.71 | 580.372 | 867860 | 299.3 | 23.5115 | 30.458 | 18.1 | 21.4652
[16 empty] | 524.88 | 727.893 |  |  | 528.44 | 584.186 | 873930 | 299.303 | 23.8056 | 30.3697 | 18.3799 | 21.3479
[16 empty] | 569.84 | 728.612 |  |  | 522.58 | 588.21 | 880000 | 299.306 | 24.0995 | 30.2808 | 18.6599 | 21.2306
[16 empty] | 617.75 | 729.932 |  |  | 519.56 | 592.293 | 886070 | 299.308 | 24.3892 | 30.1824 | 18.9412 | 21.1157
[16 empty] | 672.26 | 730.754 |  |  | 536.67 | 596.088 | 892140 | 299.311 | 24.6881 | 30.1092 | 19.2323 | 21.0205
[16 empty] | 731.66 | 731.514 |  |  | 560.36 | 599.594 | 898200 | 299.314 | 24.9908 | 30.0459 | 19.5235 | 20.9252
[16 empty] | 795.94 | 732.316 |  |  | 592.81 | 602.703 | 904270 | 299.317 | 25.2901 | 29.9716 | 19.8146 | 20.83
[16 empty] | 863.4 | 733.196 |  |  | 626.22 | 605.82 | 910340 | 299.32 | 25.5895 | 29.8974 | 20.1058 | 20.7347
[16 empty] | 937.2 | 734.233 |  |  | 662.53 | 608.96 | 916410 | 299.323 |  |  | 20.397 | 20.6395
[16 empty] | 1019.87 | 735.053 |  |  | 698.84 | 612.1 | 922480 | 299.326 |  |  | 20.6881 | 20.5443
[16 empty] | 1108.19 | 735.85 |  |  | 746.67 | 614.773 | 928550 | 299.329 |  |  | 20.989 | 20.4748
[16 empty] | 1205.9 | 736.765 |  |  | 796.37 | 617.371 | 934620 | 299.332 |  |  | 21.2902 | 20.4063
[16 empty] | 1308.1 | 737.635 |  |  | 852.97 | 619.906 | 940690 | 299.335 |  |  | 21.5914 | 20.3378
[16 empty] | 1421.2 | 738.407 |  |  | 912.18 | 622.359 | 946760 | 299.338 |  |  | 21.8927 | 20.2693
[16 empty] | 1546.8 | 739.234 |  |  | 986.09 | 624.234 | 952820 | 299.341 |  |  | 22.1939 | 20.2007
[16 empty] | 1682.6 | 739.952 |  |  | 1062.61 | 626.058 | 958890 | 299.343 |  |  | 22.4863 | 20.1092
[16 empty] | 1828.6 | 740.608 |  |  | 1151.64 | 627.632 | 964960 | 299.346 |  |  | 22.7764 | 20.0116
[16 empty] | 1994.9 | 741.383 |  |  | 1244.2 | 629.294 | 971030 | 299.349
[16 empty] | 2161.2 | 742.159 |  |  | 1346.7 | 631.198 | 977100 | 299.352
[16 empty] | 2352.6 | 742.945 |  |  | 1449.2 | 633.102 | 983170 | 299.355
[16 empty] | 2557.7 | 743.494 |  |  | 1569.7 | 634.68 | 989240 | 299.358
[16 empty] | 2782.9 | 744.205 |  |  | 1710.9 | 635.879 | 995310 | 299.361
[16 empty] | 3025 | 745.022 |  |  | 1852.2 | 637.078 | 100138 | 299.364
[16 empty] | 3288.1 | 745.945 |  |  | 1995.9 | 638.31 | 100745 | 299.367
[16 empty] | 3575.9 | 746.602 |  |  | 2170.1 | 639.941 | 101351 | 299.37
[16 empty] | 3885 | 747.029 |  |  | 2344.2 | 641.573 | 101958 | 299.373
[16 empty] | 4231.6 | 747.556 |  |  | 2528.6 | 643.152 | 102565 | 299.376
[16 empty] | 4620.4 | 748.199 |  |  | 2755.2 | 644.516 | 103172 | 299.378
[16 empty] | 5032.9 | 748.909 |  |  | 2981.8 | 645.88 | 103779 | 299.381
[16 empty] | 5445.4 | 749.619 |  |  | 3216.4 | 647.261
[16 empty] | 5933.3 | 750.039 |  |  | 3505.1 | 648.76
[16 empty] | 6447.3 | 750.407 |  |  | 3793.9 | 650.259
[16 empty] | 7044.1 | 750.846 |  |  | 4082.6 | 651.758
[16 empty] | 7640.9 | 751.284 |  |  | 4463.6 | 653.154
[16 empty] | 8307.4 | 752.182 |  |  | 4865.3 | 654.527
[16 empty] | 9018.3 | 753.102 |  |  | 5266.9 | 655.9
[16 empty] | 9813.4 | 753.729 |  |  | 5668.6 | 657.273
[16 empty] | 10681.2 | 754.395 |  |  | 6098.6 | 658.682
[16 empty] | 11594.9 | 755.054 |  |  | 6616.3 | 660.201
[16 empty] | 12627 | 755.213 |  |  | 7134.8 | 661.722
[20 empty] | 7729.1 | 663.43
[20 empty] | 8352.1 | 664.899
[20 empty] | 9107.1 | 665.265
[20 empty] | 9893.4 | 665.892
[20 empty] | 10748.4 | 667.094
[20 empty] | 11651.2 | 668.221
[20 empty] | 12706 | 669.112
[20 empty] | 13760 | 670.004
[20 empty] | 14968 | 670.804
[20 empty] | 16233 | 671.57
[20 empty] | 17694 | 672.433
[20 empty] | 19205 | 673.275
[20 empty] | 20971 | 674.01
[20 empty] | 22738 | 674.744
[20 empty] | 24765 | 675.284
[20 empty] | 26944 | 675.712
[20 empty] | 29250 | 676.035

## 1548 IRAM
Diagrama TTT | [7 empty] | Bandas de Templabilidad
x | A | x | A+F | x | A+F+C | x | Ms | x | Arriba | x | Abajo
18.483 | 300.314 | 3.107 | 460.347 | 5396.1 | 299.353 | 0.49074 | 300.665 | 0.9797 | 63.0353 | 0.8393 | 58.2632
17.023 | 301.922 | 3.3533 | 462.784 | 5046.2 | 302.225 | 6522.3 | 300.669 | 1.2597 | 62.9909 | 1.0699 | 58.1184
15.636 | 303.569 | 3.6185 | 465.295 | 4710.9 | 305.046 | 13044 | 300.672 | 1.5211 | 62.8865 | 1.2355 | 57.9129
14.407 | 305.284 | 3.8902 | 467.869 | 4389.7 | 307.816 | 19566 | 300.676 | 1.7752 | 62.77 | 1.4067 | 57.711
13.246 | 307.02 | 4.1732 | 470.654 | 4103.2 | 310.627 | 26088 | 300.68 | 1.9986 | 62.6122 | 1.5809 | 57.5111
12.228 | 309.119 | 4.5042 | 473.135 | 3827 | 313.449 | 32610 | 300.683 | 2.2305 | 62.4642 | 1.7555 | 57.3114
11.308 | 310.966 | 4.8678 | 475.474 | 3565.1 | 316.2 | 39131 | 300.687 | 2.4664 | 62.3211 | 1.918 | 57.1042
10.405 | 312.707 | 5.2672 | 477.665 | 3316.5 | 318.883 | 45653 | 300.69 | 2.7047 | 62.1809 | 2.0722 | 56.8919
9.5621 | 314.491 | 5.7064 | 479.83 | 3089 | 321.445 | 52175 | 300.694 | 2.9292 | 62.0248 | 2.2268 | 56.6798
8.8303 | 316.356 | 6.18 | 481.972 | 2865.5 | 323.985 | 58697 | 300.697 | 3.1484 | 61.8626 | 2.3819 | 56.4679
8.1019 | 318.234 | 6.6845 | 484.071 | 2682.5 | 326.955 | 65219 | 300.701 | 3.3749 | 61.7083 | 2.5319 | 56.2535
7.5412 | 320.696 | 7.2516 | 486.082 | 2514.8 | 330.084 | 71740 | 300.704 | 3.5909 | 61.5429 | 2.6586 | 56.0274
6.9805 | 323.159 | 7.8743 | 487.944 | 2347.1 | 332.769 | 78262 | 300.708 | 3.8048 | 61.3754 | 2.7897 | 55.8032
6.4743 | 325.334 | 8.5586 | 489.638 | 2181.3 | 335.473 | 84784 | 300.711 | 4.0273 | 61.2166 | 2.928 | 55.5824
5.9748 | 327.474 | 9.3419 | 491.338 | 2050.4 | 338.551 | 91306 | 300.715 | 4.2455 | 61.0538 | 3.0642 | 55.3607
5.5454 | 329.899 | 10.1763 | 493.041 | 1919.4 | 341.628 | 97828 | 300.719 | 4.4436 | 60.872 | 3.1791 | 55.1296
5.1632 | 332.518 | 11.0108 | 494.745 | 1789.7 | 344.329 | 104350 | 300.722 | 4.6459 | 60.6938 | 3.294 | 54.8985
4.7854 | 335.139 | 12.015 | 496.256 | 1664.4 | 347.015 | 110870 | 300.726 | 4.8558 | 60.5224 | 3.3681 | 54.6544
4.4707 | 337.8 | 13.074 | 497.706 | 1567.4 | 350.228 | 117390 | 300.729 | 5.0591 | 60.345 | 3.4426 | 54.4104
4.1559 | 340.461 | 14.179 | 499.443 | 1473.2 | 353.46 | 123920 | 300.733 | 5.2595 | 60.1651 | 3.5225 | 54.1677
3.8778 | 343.359 | 13.905 | 502.392 | 1391.5 | 356.784 | 130440 | 300.736 | 5.4495 | 59.9771 | 3.6014 | 53.9248
3.6409 | 346.524 | 13.179 | 505.905 | 1309.9 | 360.109 | 136960 | 300.74 | 5.6268 | 59.7793 | 3.6791 | 53.6816
3.4187 | 349.661 | 12.487 | 509.373 | 1232.5 | 363.3 | 143480 | 300.743 | 5.8087 | 59.5848 | 3.7405 | 53.4347
3.2083 | 352.753 | 11.655 | 512.181 | 1156.2 | 366.46 | 150000 | 300.747 | 5.9921 | 59.3914 | 3.795 | 53.1864
3.0196 | 355.999 | 11.044 | 515.628 | 1093.26 | 369.831 | 156520 | 300.75 | 6.1804 | 59.2016 | 3.8567 | 52.9396
2.8603 | 359.519 | 10.5516 | 519.414 | 1031.36 | 373.217 | 163050 | 300.754 | 6.3714 | 59.014 | 3.9377 | 52.6973
2.7062 | 362.941 | 9.9727 | 522.815 | 979.22 | 376.775 | 169570 | 300.758 | 6.5615 | 58.8264 | 4.0131 | 52.4535
2.5628 | 366.451 | 9.5606 | 526.654 | 930.75 | 380.397 | 176090 | 300.761 | 6.7128 | 58.6125 | 4.087 | 52.2093
2.4398 | 370.129 | 9.3055 | 530.833 | 884.46 | 384.042 | 182610 | 300.765 | 6.8781 | 58.4068 | 4.1532 | 51.9633
2.341 | 374.007 | 9.1072 | 535.084 | 842.51 | 387.732 | 189130 | 300.768 | 7.0452 | 58.2022 | 4.2184 | 51.7171
2.2517 | 377.96 | 8.9616 | 539.392 | 806.25 | 391.552 | 195660 | 300.772 | 7.2181 | 58.0015 | 4.2809 | 51.4703
2.1884 | 382.104 | 8.9343 | 543.776 | 773.24 | 395.445 | 202180 | 300.775 | 7.3782 | 57.7939 | 4.3434 | 51.2235
2.1021 | 386.001 | 8.9634 | 548.162 | 747.45 | 399.499 | 208700 | 300.779 | 7.5075 | 57.5689 | 4.4106 | 50.9777
2.0406 | 390.14 | 8.9661 | 552.548 | 720.73 | 403.507 | 215220 | 300.782 | 7.6615 | 57.3565 | 4.4807 | 50.7326
2.006 | 394.438 | 8.9779 | 556.921 | 695.41 | 407.524 | 221740 | 300.786 | 7.8244 | 57.1495 | 4.5508 | 50.4875
1.9632 | 398.686 | 9.123 | 561.244 | 676.39 | 411.694 | 228260 | 300.789 | 7.9953 | 56.9475 | 4.621 | 50.2424
1.9331 | 402.964 | 9.2994 | 565.54 | 656.91 | 415.838 | 234790 | 300.793 | 8.1135 | 56.7177 | 4.6911 | 49.9973
1.9326 | 407.352 | 9.5016 | 569.809 | 643.68 | 420.081 | 241310 | 300.797 | 8.2543 | 56.4992 | 4.7612 | 49.7523
1.9476 | 411.727 | 9.8005 | 573.94 | 637.52 | 424.442 | 247830 | 300.8 | 8.4217 | 56.2949 | 4.8314 | 49.5072
1.9526 | 416.111 | 10.2036 | 577.878 | 642.68 | 428.778 | 254350 | 300.804 | 8.5557 | 56.0736 | 4.8967 | 49.261
1.9602 | 420.47 | 10.6942 | 581.649 | 658.85 | 432.989 | 260870 | 300.807 | 8.6807 | 55.8472 | 4.9594 | 49.0142
2.0141 | 424.668 | 11.244 | 585.313 | 682.13 | 437.038 | 267400 | 300.811 | 8.8321 | 55.6332 | 5.0221 | 48.7675
2.0589 | 428.926 | 11.839 | 588.957 | 720.14 | 440.592 | 273920 | 300.814 | 8.9875 | 55.4216 | 5.0849 | 48.5208
2.1131 | 433.115 | 12.438 | 592.639 | 762.91 | 443.999 | 280440 | 300.818 | 9.124 | 55.2012 | 5.1476 | 48.274
2.1978 | 437.085 | 13.047 | 596.378 | 809.93 | 447.277 | 286960 | 300.821 | 9.2333 | 54.9679 | 5.2103 | 48.0273
2.2967 | 440.932 | 13.856 | 599.742 | 864.02 | 450.42 | 293480 | 300.825 | 9.3244 | 54.7286 | 5.2642 | 47.7788
2.4102 | 444.649 | 14.674 | 603.096 | 929.24 | 453.064 | 300000 | 300.828 | 9.4491 | 54.5026 | 5.3179 | 47.5303
2.5456 | 448.221 | 15.636 | 606.299 | 1004.62 | 455.25 | 306530 | 300.832 | 9.5832 | 54.2802 | 5.3716 | 47.2818
2.6838 | 451.774 | 16.681 | 609.378 | 1092.25 | 457.219 | 313050 | 300.835 | 9.6851 | 54.0443 | 5.4248 | 47.0332
2.8333 | 455.31 | 17.846 | 612.281 | 1183.7 | 459.12 | 319570 | 300.839 | 9.7761 | 53.8049 | 5.4778 | 46.7846
2.9679 | 458.986 | 19.155 | 615.211 | 1284 | 461.148 | 326090 | 300.843 | 9.8821 | 53.5718 | 5.5369 | 46.5371
3.0135 | 463.317 | 20.463 | 618.14 | 1388.4 | 463.234 | 332610 | 300.846 | 10.0138 | 53.3481 | 5.6 | 46.2905
3.0067 | 467.696 | 22.112 | 620.705 | 1518 | 464.738 | 339140 | 300.85 | 10.1248 | 53.1155 | 5.6632 | 46.0438
3.0381 | 472.022 | 23.863 | 623.159 | 1650.5 | 466.172 | 345660 | 300.853 | 10.2309 | 52.881 | 5.7244 | 45.7968
3.0999 | 476.307 | 25.615 | 625.613 | 1802.2 | 467.474 | 352180 | 300.857 | 10.3347 | 52.6458 | 5.784 | 45.5494
3.1396 | 480.649 | 27.852 | 627.873 | 1963.2 | 468.711 | 358700 | 300.86 | 10.4541 | 52.4167 | 5.8436 | 45.302
3.1695 | 485.017 | 30.141 | 630.112 | 2151.5 | 469.782 | 365220 | 300.864 | 10.5777 | 52.1893 | 5.9003 | 45.0541
3.2085 | 489.368 | 32.431 | 632.351 | 2350.5 | 470.787 | 371740 | 300.867 | 10.674 | 51.9515 | 5.9565 | 44.806
3.2466 | 493.721 | 35.214 | 634.309 | 2556.7 | 471.858 | 378270 | 300.871 | 10.7753 | 51.7158 | 6.0114 | 44.5577
3.2767 | 498.09 | 38.149 | 636.179 | 2792 | 473.193 | 384790 | 300.874 | 10.9279 | 51.5026 | 6.0677 | 44.3097
3.3357 | 502.395 | 41.383 | 638.374 | 3045.5 | 474.55 | 391310 | 300.878 | 11.0549 | 51.2771 | 6.1305 | 44.063
3.3976 | 506.694 | 44.656 | 640.61 | 3327.4 | 475.94 | 397830 | 300.882 | 11.1716 | 51.0467 | 6.1981 | 43.8173
3.4303 | 511.061 | 48.804 | 642.193 | 3609.2 | 477.33 | 404350 | 300.885 | 11.2994 | 50.8211 | 6.2676 | 43.5721
3.4818 | 515.394 | 53.139 | 643.635 | 3940 | 478.91 | 410880 | 300.889 | 11.4279 | 50.5957 | 6.3186 | 43.3232
3.5391 | 519.716 | 57.751 | 645.136 | 4274.3 | 480.504 | 417400 | 300.892 | 11.5468 | 50.3662 | 6.3661 | 43.0737
3.6047 | 524.02 | 62.979 | 646.768 | 4655.6 | 482.243 | 423920 | 300.896 | 11.6831 | 50.1455 | 6.4233 | 42.8258
3.6819 | 528.289 | 68.241 | 648.391 | 5045.4 | 484.251 | 430440 | 300.899 | 11.8452 | 49.9378 | 6.4848 | 42.5788
3.7846 | 532.479 | 75.094 | 649.626 | 5446.5 | 486.617 | 436960 | 300.903 | 11.9851 | 49.7188 | 6.5494 | 42.3325
3.8948 | 536.651 | 81.946 | 650.861 | 5836 | 489.441 | 443480 | 300.906 | 12.1046 | 49.4896 | 6.61 | 42.0854
4.0096 | 540.819 | 88.799 | 652.096 | 6218.3 | 492.546 | 450010 | 300.91 | 12.2263 | 49.2612 | 6.6645 | 41.837
4.1273 | 544.985 | 96.694 | 653.56 | 6410.3 | 496.629 | 456530 | 300.913 | 12.3506 | 49.034 | 6.7202 | 41.5889
4.2531 | 549.135 | 105.652 | 655.017 | 6492.3 | 500.924 | 463050 | 300.917 | 12.4866 | 48.8122 | 6.7777 | 41.3411
4.4275 | 553.096 | 115.4 | 656.42 | 6458.5 | 505.3 | 469570 | 300.921 | 12.6227 | 48.5903 | 6.8352 | 41.0933
4.6047 | 557.052 | 125.15 | 657.822 | 6343.3 | 509.533 | 476090 | 300.924 | 12.7588 | 48.3685 | 6.8927 | 40.8455
4.7893 | 561.019 | 136.85 | 658.703 | 6093.7 | 513.457 | 482620 | 300.928 | 12.8879 | 48.1434 | 6.9555 | 40.599
4.9671 | 565.056 | 149.68 | 659.729 | 5800.2 | 517.108 | 489140 | 300.931 | 13.015 | 47.9174 | 7.0396 | 40.3574
5.155 | 569.064 | 163.47 | 661.049 | 5413.9 | 519.599 | 495660 | 300.935 | 13.1422 | 47.6914 | 7.1089 | 40.1124
5.3816 | 572.944 | 177.63 | 662.335 | 4978.4 | 521.432 | 502180 | 300.938 | 13.2694 | 47.4654 | 7.1667 | 39.8647
5.6337 | 576.761 | 194.59 | 663.376 | 4571 | 522.041 | 508700 | 300.942 | 13.3965 | 47.2394 | 7.2246 | 39.617
5.9018 | 580.531 | 211.99 | 664.399 | 4167.2 | 522.495 | 515220 | 300.945 | 13.5454 | 47.0246 | 7.2831 | 39.3694
6.2033 | 584.203 | 232.89 | 665.279 | 3820.6 | 523.047 | 521750 | 300.949 | 13.6984 | 46.8117 | 7.342 | 39.1219
6.5296 | 587.846 | 253.79 | 666.158 | 3495.6 | 523.636 | 528270 | 300.952 | 13.8386 | 46.5919 | 7.4051 | 38.8752
6.8742 | 591.489 | 277.91 | 666.925 | 3178.7 | 524.227 | 534790 | 300.956 | 13.9898 | 46.3782 | 7.4706 | 38.6291
7.2576 | 595.026 | 304.09 | 667.618 | 2916.7 | 524.832 | 541310 | 300.96 | 14.1535 | 46.1715 | 7.536 | 38.3829
7.6935 | 598.399 | 331.4 | 668.388 | 2654.7 | 525.436 | 547830 | 300.963 | 14.2908 | 45.9505 | 7.5961 | 38.1356
8.1001 | 602.018 | 362.49 | 669.412 | 2439.1 | 525.791 | 554360 | 300.967 | 14.4351 | 45.7334 | 7.6543 | 37.888
8.5 | 605.722 | 395.32 | 670.493 | 2225.5 | 526.136 | 560880 | 300.97 | 14.6058 | 45.5311 | 7.7135 | 37.6405
9.101 | 608.609 | 431.24 | 671.629 | 2032.7 | 526.727 | 567400 | 300.974 | 14.7614 | 45.3198 | 7.7733 | 37.3932
9.5468 | 612.353 | 472.98 | 672.46 | 1868.1 | 527.652 | 573920 | 300.977 | 14.9094 | 45.1041 | 7.839 | 37.1471
10.2498 | 615.144 | 515.54 | 673.257 | 1703.4 | 528.577 | 580440 | 300.981 | 15.0499 | 44.8844 | 7.9111 | 36.9025
10.9185 | 618.237 | 565.66 | 673.737 | 1558.1 | 529.48 | 586960 | 300.984 | 15.2082 | 44.6748 | 7.9699 | 36.6553
11.571 | 621.605 | 618.16 | 674.307 | 1426.4 | 530.367 | 593490 | 300.988 | 15.3756 | 44.4704 | 8.0142 | 36.4052
12.39 | 624.492 | 677.4 | 675.13 | 1302.1 | 531.153 | 600010 | 300.991 | 15.5331 | 44.2601 | 8.0768 | 36.1592
13.309 | 627.367 | 738.08 | 675.966 | 1190.8 | 531.763 | 606530 | 300.995 | 15.6921 | 44.0507 | 8.1648 | 35.9188
14.232 | 630.241 | 809.02 | 676.892 | 1091.84 | 532.752 | 613050 | 300.999 | 15.8646 | 43.8496 | 8.2529 | 35.6785
15.236 | 633.183 | 881.33 | 677.792 | 1002.13 | 534.024 | 619570 | 301.002 | 15.995 | 43.6255 | 8.3326 | 35.436
16.309 | 636.1 | 965.6 | 678.471 | 916.39 | 535.316 | 626100 | 301.006 | 16.1473 | 43.4127 | 8.397 | 35.1896
17.519 | 638.899 | 1057.95 | 679.267 | 842.78 | 536.67 | 632620 | 301.009 | 16.3128 | 43.2073 | 8.4613 | 34.9432
18.764 | 641.685 | 1158.9 | 680.186 | 770.83 | 537.998 | 639140 | 301.013 | 16.4929 | 43.0114 | 8.5449 | 34.7017
20.17 | 644.416 | 1259.9 | 681.104 | 708.79 | 539.168 | 645660 | 301.016 | 16.6672 | 42.812 | 8.6343 | 34.4618
21.723 | 646.962 | 1382.7 | 681.953 | 646.75 | 540.338 | 652180 | 301.02 | 16.8192 | 42.5984 | 8.7231 | 34.2216
23.448 | 649.289 | 1509.3 | 682.789 | 597.52 | 541.817 | 658700 | 301.023 | 16.9785 | 42.3893 | 8.8102 | 33.981
25.387 | 651.669 | 1654.2 | 683.457 | 548.42 | 543.298 | 665230 | 301.027 | 17.1539 | 42.1902 | 8.8972 | 33.7403
27.387 | 654.064 | 1818.6 | 683.943 | 502.31 | 544.945 | 671750 | 301.03 | 17.3255 | 41.9886 | 8.9842 | 33.4997
29.478 | 656.483 | 1983.1 | 684.43 | 464.98 | 547.074 | 678270 | 301.034 | 17.4911 | 41.7831 | 9.07 | 33.2586
31.774 | 658.925 | 2163.5 | 684.985 | 429.17 | 549.291 | 684790 | 301.038 | 17.6604 | 41.5799 | 9.1558 | 33.0176
34.424 | 660.992 | 2378.7 | 685.691 | 399.65 | 551.871 | 691310 | 301.041 | 17.8321 | 41.3783 | 9.2415 | 32.7766
37.111 | 663.561 | 2593.9 | 686.397 | 371.55 | 554.58 | 697840 | 301.045 | 18.0073 | 41.1791 | 9.3273 | 32.5356
40.13 | 665.858 | 2837.1 | 687.077 | 351.16 | 557.998 | 704360 | 301.048 | 18.185 | 40.9815 | 9.4448 | 32.3059
43.46 | 667.9 | 3132.6 | 687.712 | 331.89 | 561.396 | 710880 | 301.052 | 18.3626 | 40.784 | 9.5691 | 32.0787
47.231 | 669.898 | 3428.1 | 688.346 | 316.36 | 565.069 | 717400 | 301.055 | 18.5404 | 40.5865 | 9.6791 | 31.846
51.17 | 671.878 | 3723.5 | 688.98 | 305.74 | 569.128 | 723920 | 301.059 | 18.7183 | 40.3891 | 9.7755 | 31.6083
55.499 | 673.871 | 4052.3 | 689.621 | 298.89 | 573.366 | 730440 | 301.062 | 18.9109 | 40.2029 | 9.872 | 31.3705
60.123 | 675.873 | 4440.8 | 690.271 | 298.32 | 577.701 | 736970 | 301.066 | 19.1072 | 40.0195 | 9.9663 | 31.1321
65.41 | 677.773 | 4844.7 | 690.921 | 300.53 | 582.077 | 743490 | 301.069 | 19.286 | 39.823 | 10.0577 | 30.8927
70.986 | 679.629 | 5330 | 691.567 | 301.65 | 586.463 | 750010 | 301.073 | 19.4604 | 39.6232 | 10.1492 | 30.6534
77.028 | 681.441 | 5815.3 | 692.212 | 306.97 | 590.755 | 756530 | 301.076 | 19.6344 | 39.4232 | 10.2524 | 30.418
83.663 | 683.196 | 6350 | 692.876 | 314.65 | 594.974 | 763050 | 301.08 | 19.8085 | 39.2232 | 10.3589 | 30.1837
91.171 | 684.84 | 6950.6 | 693.565 | 329.15 | 598.817 | 769580 | 301.084 | 20.0062 | 39.0413 | 10.4654 | 29.9494
98.967 | 686.447 | 7603.2 | 694.213 | 343.63 | 602.674 | 776100 | 301.087 | 20.2085 | 38.863 | 10.5719 | 29.7151
108.467 | 687.855 | 8351 | 694.785 | 358 | 606.6 | 782620 | 301.091 | 20.413 | 38.6866 | 10.6873 | 29.4845
118.03 | 689.255 | 9098.8 | 695.356 | 381.15 | 609.841 | 789140 | 301.094 | 20.611 | 38.5048 | 10.8181 | 29.2601
128.4 | 690.724 | 9981.9 | 695.878 | 405.33 | 613.04 | 795660 | 301.098 | 20.8049 | 38.3195 | 10.9489 | 29.0358
139.94 | 692.293 | 10936 | 696.374 | 432.16 | 616.158 | 802180 | 301.101 | 21.0021 | 38.1369 | 11.0812 | 28.8121
152.28 | 693.804 | 11890 | 696.87 | 467.99 | 618.495 | 808710 | 301.105 | 21.2042 | 37.9584 | 11.2177 | 28.5905
167.14 | 695.129 | 13172 | 697.48 | 503.98 | 620.834 | 815230 | 301.108 | 21.4026 | 37.7768 | 11.3542 | 28.3689
182.01 | 696.454 | 14458 | 698.091 | 545.18 | 623.212 | 821750 | 301.112 | 21.5971 | 37.592 | 11.4907 | 28.1472
196.94 | 697.779 | 15743 | 698.702 | 590.13 | 625.311 | 828270 | 301.115 | 21.7894 | 37.4054 | 11.6267 | 27.9253
216.05 | 699.097 | 17048 | 699.307 | 645.03 | 626.672 | 834790 | 301.119 | 21.9781 | 37.2159 | 11.7592 | 27.7018
235.16 | 700.416 | 19102 | 699.668 | 700.08 | 628.035 | 841320 | 301.123 | 22.1783 | 37.036 | 11.8918 | 27.4783
256.83 | 701.467 | 21156 | 700.028 | 767.39 | 629.565 | 847840 | 301.126 | 22.3831 | 36.86 | 12.0233 | 27.2543
281.81 | 702.17 | 23210 | 700.389 | 834.7 | 631.095 | 854360 | 301.13 | 22.5933 | 36.6888 | 12.1526 | 27.0293
306.79 | 702.873 | 25264 | 700.75 | 906 | 632.587 | 860880 | 301.133 | 22.8013 | 36.5156 | 12.2829 | 26.8047
335.18 | 703.804 | 27317 | 701.11 | 992.1 | 633.939 | 867400 | 301.137 | 23.0069 | 36.3403 | 12.421 | 26.5839
365.54 | 704.823 | 29371 | 701.471 | 1078.2 | 635.291 | 873920 | 301.14 | 23.2168 | 36.169 | 12.5592 | 26.363
401.33 | 705.75 | 32249 | 702.086 | 1177.6 | 636.573 | 880450 | 301.144 | 23.433 | 36.0038 | 12.7005 | 26.1438
437.11 | 706.677 | 35213 | 702.728 | 1285.4 | 637.811 | 886970 | 301.147 | 23.6575 | 35.8472 | 12.8499 | 25.9288
478.48 | 707.46 | 38727 | 703.178 | 1399.2 | 638.897 | 893490 | 301.151 | 23.8763 | 35.6848 | 12.9992 | 25.7137
521.85 | 708.192 | 42782 | 703.437 | 1535.1 | 639.424 | 900010 | 301.154 | 24.0905 | 35.5175 | 13.1485 | 25.4987
573.52 | 708.994 | 46837 | 703.697 | 1674.6 | 640.004 | 906530 | 301.158 | 24.2919 | 35.3387 | 13.2979 | 25.2836
625.68 | 709.8 | 50892 | 703.957 | 1839 | 640.958 | 913050 | 301.162 | 24.5007 | 35.1682 | 13.4472 | 25.0686
683.6 | 710.675 | 55244 | 704.205 | 2003.5 | 641.912 | 919580 | 301.165 | 24.7408 | 35.0305 | 13.6024 | 24.8571
745.99 | 711.604 | 60500 | 704.416 | 2195.2 | 642.644 | 926100 | 301.169 | 24.9641 | 34.8734 | 13.7802 | 24.6597
818.21 | 712.128 | 67114 | 704.609 | 2406 | 643.221 | 932620 | 301.172 | 25.1806 | 34.7086 | 13.9581 | 24.4623
893.26 | 712.536 | 74395 | 704.794 | 2616.7 | 643.798 | 939140 | 301.176 | 25.4043 | 34.5511 | 14.136 | 24.2649
979.76 | 713.445 | 81676 | 704.979 | 2872.4 | 644.679 | 945660 | 301.179 | 25.6286 | 34.3943 | 14.3069 | 24.0629
1068.38 | 714.448 | 88957 | 705.164 | 3132.2 | 645.587 | 952190 | 301.183 | 25.8544 | 34.2391 | 14.4743 | 23.8585
1167.2 | 714.951 | 96238 | 705.349 | 3438.6 | 646.186 | 958710 | 301.186 | 26.0799 | 34.0836 | 14.6428 | 23.6548
1279.2 | 715.335 | 104102 | 705.532 | 3773.9 | 646.592 | 965230 | 301.19 | 26.3051 | 33.9279 | 14.8147 | 23.4533
1403.2 | 716.21 |  |  | 4109.2 | 646.998 | 971750 | 301.193 | 26.5328 | 33.7748 | 14.9867 | 23.2519
1527.2 | 717.086 |  |  | 4504 | 647.583 | 978270 | 301.197 | 26.7607 | 33.6221 | 15.1849 | 23.0706
1670 | 717.658 |  |  | 4933.7 | 648.274 | 984790 | 301.201 | 26.9903 | 33.4712 | 15.3876 | 22.8927
1833.5 | 718.164 |  |  | 5363.5 | 648.965 | 991320 | 301.204 | 27.2209 | 33.3215 | 15.5904 | 22.7147
2016.1 | 718.724 |  |  | 5940.2 | 649.347 | 997840 | 301.208 | 27.4567 | 33.1785 | 15.7967 | 22.5401
2198.8 | 719.284 |  |  | 6529.7 | 649.702 | 1004360 | 301.211 | 27.6995 | 33.0443 | 16.0058 | 22.368
2393.6 | 719.888 |  |  | 7119.1 | 650.058 | 1010880 | 301.215 | 27.9423 | 32.9101 | 16.2141 | 22.1951
2616.6 | 720.592 |  |  | 7708.5 | 650.413 | 1017400 | 301.218 | 28.1719 | 32.7594 | 16.4168 | 22.0172
2874.8 | 721.26 |  |  | 8548.6 | 650.871 | 1023930 | 301.222 | 28.3998 | 32.6066 | 16.6185 | 21.8383
3140.9 | 721.918 |  |  | 9422 | 651.342 | 1030450 | 301.225 | 28.6357 | 32.4639 | 16.8192 | 21.6586
3428.2 | 722.579 |  |  | 10295.4 | 651.814 | 1036970 | 301.229 | 28.8797 | 32.3314 | 17.0246 | 21.4834
3743.9 | 723.244 |  |  | 11169 | 652.285 | 1043490 | 301.232 | 29.1238 | 32.1989 | 17.2462 | 21.3237
4123.8 | 723.532 |  |  | 12133 | 652.722 |  |  | 29.3843 | 32.0932 | 17.4688 | 21.1651
4505.1 | 723.813 |  |  | 13450 | 653.026 |  |  | 29.6443 | 31.9869 | 17.6924 | 21.0075
4921.8 | 724.348 |  |  | 14767 | 653.33 |  |  | 29.8768 | 31.8395 | 17.8945 | 20.8293
5377.7 | 725.164 |  |  | 16084 | 653.634 |  |  | 30.1093 | 31.6922 | 18.095 | 20.6495
5908.9 | 725.59 |  |  | 17401 | 653.938 |  |  | 30.359 | 31.5684 | 18.3139 | 20.487
6479.4 | 725.811 |  |  | 19148 | 654.24 |  |  | 30.612 | 31.4494 | 18.5328 | 20.3244
7049.8 | 726.032 |  |  | 20974 | 654.542 |  |  | 30.8651 | 31.3303 | 18.7678 | 20.1816
7705 | 726.681 |  |  | 22799 | 654.844 |  |  | 31.1181 | 31.2113 | 19.016 | 20.0552
8495.9 | 726.974 |  |  | 25141 | 654.973 |  |  | 31.3716 | 31.093 | 19.2998 | 20.0289
9302 | 727.217 |  |  | 27532 | 655.085 |  |  | 31.6251 | 30.9748
10108.1 | 727.459 |  |  | 29922 | 655.198 |  |  | 31.8793 | 30.8575
11023.4 | 728.879 |  |  | 33129 | 655.421 |  |  | 32.1369 | 30.7462
12132 | 729.368 |  |  | 36391 | 655.651 |  |  | 32.3946 | 30.6348
13298 | 729.579 |  |  | 39653 | 655.88 |  |  | 32.6528 | 30.5245
14463 | 729.79 |  |  | 43018 | 656.089 |  |  | 32.9123 | 30.4164
15827 | 730.547 |  |  | 47534 | 656.058 |  |  | 33.1718 | 30.3082
17326 | 731.224 |  |  | 52049 | 656.027 |  |  | 33.4316 | 30.2007
19044 | 731.521 |  |  | 56564 | 655.996 |  |  | 33.6935 | 30.0971
20763 | 731.817 |  |  | 62781 | 656.143 |  |  | 33.9555 | 29.9935
22682 | 732.376 |  |  | 69542 | 656.346 |  |  | 34.2174 | 29.8899
24878 | 732.914 |  |  | 76304 | 656.549 |  |  | 34.4793 | 29.7863
27325 | 733.21 |  |  | 83065 | 656.753
29772 | 733.506 |  |  | 89827 | 656.956
32631 | 733.551 |  |  | 98403 | 657.095
35637 | 733.506 |  |  | 111180 | 657.083
39161 | 733.717 |  |  | 123960 | 657.072
42760 | 733.965 |  |  | 136740 | 657.061
46795 | 734.19 |  |  | 149520 | 657.05
51453 | 734.493 |  |  | 162300 | 657.039
56524 | 734.869 |  |  | 175080 | 657.028
61594 | 735.245 |  |  | 187860 | 657.017
67244 | 735.552 |  |  | 201090 | 657.008
73511 | 735.784 |  |  | 230870 | 657.064
81173 | 735.843 |  |  | 260660 | 657.12
88835 | 735.902 |  |  | 290440 | 657.177
96496 | 735.96 |  |  | 320230 | 657.233
|  |  |  | 350020 | 657.289
|  |  |  | 379800 | 657.346
|  |  |  | 409590 | 657.402
|  |  |  | 439370 | 657.459
|  |  |  | 469160 | 657.515
|  |  |  | 498940 | 657.571

## 3115 IRAM
Diagrama TTT
x | A | x | A+F | x | F+C abajo | x | F+C arriba
1.14507 | 404.95 | 1.7879 | 391.122 | 50.801 | 392.691 | 139460 | 548.986
1.14123 | 408.946 | 1.8037 | 394.826 | 51.779 | 396.179 | 128610 | 550.118
1.14093 | 412.94 | 1.9144 | 397.659 | 55.857 | 397.987 | 118730 | 550.875
1.14666 | 416.93 | 2.032 | 400.518 | 60.201 | 399.876 | 109059 | 551.552
1.1546 | 420.912 | 2.1526 | 403.387 | 64.744 | 401.889 | 100279 | 552.473
1.16317 | 424.893 | 2.2621 | 406.621 | 69.594 | 403.965 | 92295 | 553.553
1.17916 | 428.831 | 2.3824 | 409.775 | 74.737 | 406.072 | 85000 | 554.384
1.1965 | 432.766 | 2.5198 | 412.762 | 80.532 | 407.944 | 78466 | 555.41
1.2131 | 436.706 | 2.6812 | 415.41 | 86.937 | 409.728 | 72346 | 556.543
1.2278 | 440.657 | 2.855 | 418.09 | 93.905 | 411.411 | 66567 | 557.59
1.2379 | 444.634 | 3.0209 | 421.056 | 101.217 | 413.235 | 61610 | 558.43
1.2535 | 448.584 | 3.2131 | 423.781 | 108.646 | 415.439 | 56652 | 559.27
1.2751 | 452.491 | 3.4403 | 426.184 | 117.17 | 417.334 | 51763 | 560.146
1.2984 | 456.382 | 3.6676 | 428.663 | 126.75 | 418.929 | 48159 | 561.705
1.3084 | 460.359 | 3.8953 | 431.521 | 136.53 | 420.529 | 44555 | 563.263
1.3336 | 464.251 | 4.1275 | 434.363 | 147.88 | 422.169 | 40951 | 564.822
1.3588 | 468.143 | 4.4062 | 437.052 | 159.24 | 423.809 | 37912 | 566
1.3908 | 471.98 | 4.6849 | 439.741 | 172.65 | 425.558 | 34967 | 567.114
1.4203 | 475.842 | 5.01 | 442.094 | 186.13 | 427.312 | 32022 | 568.229
1.4438 | 479.76 | 5.3987 | 443.986 | 200.7 | 429.002 | 29887 | 569.589
1.4711 | 483.652 | 5.8045 | 446.091 | 218.55 | 430.502 | 27765 | 570.954
1.5028 | 487.515 | 6.2297 | 448.437 | 236.4 | 432.001 | 25643 | 572.319
1.5399 | 491.333 | 6.6549 | 450.784 | 254.25 | 433.501 | 23520 | 573.683
1.5778 | 495.155 | 7.0678 | 453.417 | 275.75 | 434.852 | 21507 | 575.106
1.613 | 499.009 | 7.6351 | 455.315 | 299.85 | 436.099 | 20098 | 576.851
1.6557 | 502.796 | 8.2099 | 457.167 | 323.95 | 437.345 | 18688 | 578.596
1.7097 | 506.484 | 8.7938 | 459.584 | 349.97 | 438.719 | 17279 | 580.34
1.7493 | 510.325 | 9.379 | 462.078 | 380.3 | 440.38 | 15870 | 582.085
1.7921 | 514.146 | 10.1039 | 464.232 | 410.63 | 442.04 | 14734 | 583.667
1.8455 | 517.889 | 10.8593 | 466.312 | 440.96 | 443.7 | 13731 | 585.17
1.8955 | 521.675 | 11.6326 | 468.413 | 478.26 | 445.078 | 12729 | 586.672
1.9427 | 525.497 | 12.511 | 470.639 | 519.88 | 446.281 | 11726.9 | 588.174
1.99 | 529.319 | 13.39 | 472.865 | 561.5 | 447.484 | 10724.7 | 589.677
2.0631 | 532.919 | 14.426 | 475.06 | 608.71 | 448.749 | 9930.1 | 591.314
2.1479 | 536.418 | 15.507 | 477.246 | 662 | 450.081 | 9270.6 | 593.038
2.2196 | 540.074 | 16.588 | 479.432 | 715.28 | 451.413 | 8611.1 | 594.763
2.2814 | 543.846 | 17.872 | 481.541 | 771.92 | 452.733 | 7951.6 | 596.488
2.3464 | 547.61 | 19.343 | 483.579 | 844.14 | 453.995 | 7292.2 | 598.213
2.4146 | 551.363 | 20.813 | 485.618 | 916.36 | 455.256 | 6743.5 | 599.981
2.4889 | 555.09 | 22.284 | 487.656 | 988.57 | 456.517 | 6263.8 | 601.776
2.5704 | 558.775 | 23.769 | 489.706 | 1063.3 | 457.744 | 5784.2 | 603.571
2.6532 | 562.469 | 25.537 | 491.991 | 1161.09 | 458.65 | 5367.9 | 605.61
2.7311 | 566.216 | 27.304 | 494.277 | 1258.9 | 459.557 | 5004.1 | 607.915
2.8343 | 569.804 | 29.493 | 496.201 | 1366.3 | 460.539 | 4733.3 | 610.914
2.9371 | 573.419 | 31.706 | 498.104 | 1494.6 | 461.685 | 4477.2 | 613.988
3.0486 | 577.005 | 34.222 | 500.061 | 1622.9 | 462.831 | 4267.5 | 617.3
3.1696 | 580.543 | 36.832 | 502.035 | 1751.1 | 463.976 | 4135.8 | 620.987
3.3085 | 583.972 | 39.505 | 504.076 | 1885.4 | 465.097 | 4049.5 | 624.863
3.464 | 587.323 | 42.461 | 506.423 | 2067.8 | 466.023 | 3994.5 | 628.812
3.6241 | 590.684 | 45.417 | 508.77 | 2250.1 | 466.948 | 4039.3 | 632.772
3.7805 | 594.138 | 48.593 | 510.986 | 2432.4 | 467.873 | 4092.2 | 636.715
3.9624 | 597.462 | 52.627 | 512.69 | 2621.4 | 468.786 | 4207.2 | 640.44
4.1412 | 600.849 | 56.66 | 514.394 | 2872.3 | 469.575 | 4441.5 | 643.454
4.3264 | 604.266 | 61.388 | 516.153 | 3123.2 | 470.365 | 4762.5 | 645.709
4.5384 | 607.549 | 66.436 | 517.935 | 3374.1 | 471.154 | 5084.6 | 648.316
4.7681 | 610.819 | 71.484 | 519.718 | 3671 | 472.028 | 5407.1 | 651.073
5.0051 | 614.083 | 76.625 | 521.489 | 4003.5 | 472.967 | 5730.2 | 653.827
5.2564 | 617.306 | 83.146 | 523.089 | 4335.9 | 473.906 | 6169.8 | 655.924
5.5445 | 620.422 | 89.666 | 524.689 | 4677 | 474.845 | 6637.2 | 657.888
5.8335 | 623.578 | 96.994 | 526.376 | 5116.8 | 475.786 | 7189 | 659.452
6.1249 | 626.856 | 104.914 | 528.127 | 5556.7 | 476.726 | 7751.4 | 661.01
6.4366 | 630.046 | 112.834 | 529.878 | 5996.5 | 477.667 | 8442.3 | 662.488
6.8362 | 632.854 | 121.72 | 531.605 | 6535.7 | 478.552 | 9133.2 | 663.966
7.2158 | 635.954 | 131.54 | 533.308 | 7106.4 | 479.42 | 9824 | 665.443
7.5862 | 639.188 | 141.59 | 535 | 7677.1 | 480.288 | 10676.7 | 666.713
7.9566 | 642.422 | 154.36 | 536.54 | 8390.1 | 481.096 | 11569.6 | 667.93
8.3825 | 645.563 | 167.14 | 538.081 | 9126 | 481.895 | 12512 | 669.165
8.8397 | 648.651 | 179.91 | 539.622 | 9861.9 | 482.693 | 13609 | 670.451
9.3769 | 651.6 | 194.06 | 541.177 | 10775.4 | 483.465 | 14706 | 671.738
9.914 | 654.548 | 211.29 | 542.763 | 11753.8 | 484.228 | 15978 | 672.877
10.5084 | 657.427 | 228.53 | 544.349 | 12732 | 484.99 | 17403 | 673.887
11.1465 | 660.254 | 245.76 | 545.936 | 13738 | 485.741 | 18829 | 674.896
11.862 | 663.044 | 264.32 | 547.522 | 15049 | 486.366 | 20470 | 675.893
12.597 | 665.825 | 286.67 | 549.109 | 16360 | 486.992 | 22497 | 676.868
13.37 | 668.647 | 309.03 | 550.695 | 17671 | 487.617 | 24523 | 677.843
14.196 | 671.529 | 335.24 | 552.165 | 19438 | 488.292 | 26550 | 678.818
15.022 | 674.41 | 364.51 | 553.542 | 21281 | 488.974 | 28576 | 679.793
16.024 | 676.996 | 393.78 | 554.92 | 23124 | 489.657 | 30820 | 680.739
17.121 | 679.423 | 423.29 | 556.304 | 24967 | 490.34 | 34386 | 681.505
18.258 | 682.083 | 461.1 | 557.889 | 26809 | 491.023 | 37953 | 682.272
19.411 | 684.832 | 498.92 | 559.474 | 29392 | 491.581 | 41519 | 683.038
20.634 | 687.531 | 536.73 | 561.059 | 31996 | 492.136 | 45086 | 683.805
22.093 | 690.063 | 546.39 | 563.498 | 34600 | 492.69 | 48652 | 684.572
23.551 | 692.594 | 520.44 | 566.738 |  |  | 52218 | 685.338
25.207 | 695.11 | 490.93 | 569.652 |  |  | 55785 | 686.105
27.196 | 697.6 | 463.61 | 572.611
29.186 | 700.09 | 438.39 | 575.613
31.176 | 702.581 | 413.63 | 578.619
33.166 | 705.071 | 391.55 | 581.65
35.155 | 707.561 | 370.21 | 584.702
37.332 | 710.055 | 351.21 | 587.821
39.984 | 712.559 | 332.31 | 590.924
42.636 | 715.063 | 313.99 | 593.921
45.553 | 717.493 | 305.66 | 597.679
48.879 | 719.809 | 299.13 | 601.552
52.205 | 722.125 | 294.84 | 605.497
55.806 | 724.702 | 291.78 | 609.468
59.444 | 727.313 | 292.03 | 613.443
63.548 | 729.744 | 294.5 | 617.419
68.257 | 731.94 | 298.92 | 621.349
73.129 | 734.13 | 303.75 | 625.269
78.758 | 736.286 | 313.6 | 628.953
84.386 | 738.442 | 325.13 | 632.559
90.745 | 740.677 | 337.58 | 636.133
97.531 | 742.956 | 351.35 | 639.635
104.317 | 745.236 | 369.78 | 642.809
111.453 | 747.495 | 389.58 | 645.993
120.4 | 749.649 | 409.63 | 649.179
129.36 | 751.802 | 433.29 | 652.147
138.31 | 753.956 | 460.88 | 654.848
148.74 | 756.056 | 493.8 | 657.14
160.68 | 758.1 | 530.57 | 659.326
172.62 | 760.145 | 569.72 | 661.462
184.56 | 762.19 | 613.46 | 663.519
198.31 | 764.443 | 658.47 | 665.572
212.77 | 766.779 | 710.47 | 667.601
227.22 | 769.114 | 762.47 | 669.631
244.64 | 771.278 | 821.88 | 671.667
266 | 773.215 | 885.42 | 673.707
287.36 | 775.152 | 948.96 | 675.747
308.72 | 777.089 | 1027.31 | 677.409
330.09 | 779.026 | 1114.99 | 678.834
352.28 | 780.954 | 1202.7 | 680.258
382.31 | 782.8 | 1302.6 | 681.505
412.34 | 784.647 | 1420.2 | 682.495
442.37 | 786.493 | 1537.9 | 683.484
478.13 | 788.187 | 1666 | 684.489
518.52 | 789.758 | 1827.1 | 685.544
558.91 | 791.33 | 1988.2 | 686.598
|  | 2149.4 | 687.653
|  | 2310.5 | 688.707

## 4028 IRAM
Propiedades mecanicas en funcion de temperaturas de revenido | [9 empty] | Diagrama TTT | [7 empty] | Bandas de templabilidad
x | Rm | x | HB | x | Rp 0.2 | x | Z | x | A | x | A | x | AmasF | x | AmasFmasC | x | Ms | x | Arriba | x | Abajo
203.21 | 1629.47 | 204.358 | 1432.94 | 203.125 | 1302.88 | 202.408 | 938.96 | 201.473 | 572.95 | 1.8572 | 412.261 | 0.5709 | 532.791 | 36.773 | 413.13 | 0.48809 | 410.867 | 0.9776 | 52.8923 | 0.9993 | 47.1325
208.768 | 1623.5 | 211.032 | 1433.61 | 208.046 | 1310.47 | 204.638 | 938.9 | 208.143 | 573.76 | 1.7752 | 415.774 | 0.60808 | 535.667 | 36.017 | 417.083 | 0.53488 | 411.165 | 1.2479 | 52.7629 | 1.1359 | 46.8837
214.334 | 1617.54 | 217.708 | 1434.12 | 213.671 | 1316.62 | 207.633 | 948.87 | 214.821 | 574.08 | 1.7089 | 419.47 | 0.64587 | 538.687 | 34.032 | 420.198 | 0.58168 | 411.463 | 1.4531 | 52.5536 | 1.2716 | 46.6346
219.901 | 1611.59 | 224.388 | 1434.37 | 219.967 | 1320.4 | 212.365 | 956.83 | 221.501 | 574.28 | 1.6323 | 422.934 | 0.68232 | 541.909 | 32.316 | 423.491 | 0.63487 | 411.381 | 1.6647 | 52.3493 | 1.3995 | 46.3822
224.403 | 1603.57 | 231.025 | 1433.57 | 226.318 | 1324.03 | 217.096 | 964.79 | 228.18 | 574.54 | 1.5498 | 426.234 | 0.71954 | 545.175 | 30.906 | 427.014 | 0.69089 | 411.131 | 1.8887 | 52.1558 | 1.5212 | 46.1276
229.023 | 1595.77 | 237.641 | 1432.24 | 232.733 | 1327 | 221.675 | 972.98 | 234.86 | 574.8 | 1.4847 | 429.821 | 0.76775 | 547.941 | 29.517 | 430.489 | 0.75742 | 411.146 | 2.1211 | 51.9699 | 1.6246 | 45.8666
234.504 | 1589.61 | 244.321 | 1432.52 | 239.403 | 1327.79 | 226.32 | 981.07 | 241.54 | 575 | 1.4251 | 433.448 | 0.81508 | 550.972 | 28.03 | 433.808 | 0.8262 | 411.219 | 2.334 | 51.7666 | 1.7285 | 45.6058
239.859 | 1583.18 | 251 | 1432.79 | 246.048 | 1329.05 | 231.209 | 988.76 | 248.22 | 575.19 | 1.3643 | 437.001 | 0.86901 | 553.826 | 26.784 | 437.275 | 0.89598 | 411.284 | 2.5329 | 51.5528 | 1.8425 | 45.3482
244.765 | 1575.82 | 257.679 | 1433.03 | 252.684 | 1330.01 | 236.099 | 996.46 | 254.875 | 576.23 | 1.3063 | 440.565 | 0.92936 | 556.474 | 25.57 | 440.761 | 0.98686 | 411.206 | 2.726 | 51.3349 | 1.9564 | 45.0907
249.819 | 1568.76 | 264.33 | 1432.19 | 259.341 | 1329.3 | 241.357 | 1003.44 | 261.525 | 577.47 | 1.2529 | 444.182 | 1.00079 | 558.752 | 24.357 | 444.191 | 1.07773 | 411.129 | 2.9153 | 51.1144 | 2.055 | 44.8285
255.216 | 1562.4 | 270.98 | 1431.36 | 265.911 | 1327.52 | 246.641 | 1010.37 | 268.175 | 578.72 | 1.2059 | 447.877 | 1.07164 | 561.164 | 23.149 | 447.522 | 1.1686 | 411.051 | 3.1021 | 50.8924 | 2.144 | 44.5633
260.613 | 1556.03 | 277.573 | 1429.83 | 272.471 | 1325.63 | 251.924 | 1017.3 | 274.826 | 579.96 | 1.1604 | 451.58 | 1.14261 | 563.959 | 22.073 | 450.954 | 1.2709 | 411.074 | 3.2902 | 50.6712 | 2.233 | 44.2981
265.555 | 1548.75 | 284.146 | 1428.05 | 279.021 | 1323.66 | 257.218 | 1024.21 | 281.487 | 580.98 | 1.11146 | 455.152 | 1.2359 | 565.885 | 21.075 | 454.445 | 1.388 | 411.23 | 3.4942 | 50.4609 | 2.3276 | 44.0346
270.396 | 1541.27 | 290.639 | 1425.71 | 285.179 | 1319.63 | 262.823 | 1030.41 | 288.149 | 581.98 | 1.06496 | 458.733 | 1.3336 | 567.874 | 20.135 | 457.948 | 1.5109 | 411.372 | 3.6763 | 50.2373 | 2.431 | 43.7735
275.237 | 1533.79 | 297.066 | 1422.88 | 291.201 | 1315.04 | 268.427 | 1036.6 | 294.811 | 582.99 | 1.02299 | 462.387 | 1.4367 | 569.939 | 19.231 | 461.457 | 1.6716 | 411.419 | 3.8244 | 49.9938 | 2.5343 | 43.5125
280.094 | 1526.34 | 303.498 | 1420.09 | 297.068 | 1309.92 | 274.103 | 1042.61 | 301.473 | 584 | 0.98717 | 466.15 | 1.5557 | 571.749 | 18.473 | 465.099 | 1.8323 | 411.466 | 3.9687 | 49.7484 | 2.6261 | 43.2483
284.978 | 1518.93 | 309.958 | 1417.47 | 302.877 | 1304.63 | 279.807 | 1048.54 | 308.135 | 585.01 | 0.94758 | 469.777 | 1.6839 | 573.444 | 17.71 | 468.699 | 1.9931 | 411.513 | 4.1233 | 49.508 | 2.7026 | 42.9801
289.745 | 1511.34 | 316.418 | 1414.84 | 308.482 | 1298.8 | 285.512 | 1054.47 | 314.759 | 586.58 | 0.91407 | 473.525 | 1.8221 | 575.101 | 16.915 | 472.202 | 2.1538 | 411.561 | 4.2557 | 49.2578 | 2.779 | 42.7118
294.109 | 1503.08 | 322.699 | 1411.4 | 313.958 | 1292.62 | 291.368 | 1059.97 | 321.363 | 588.44 | 0.88356 | 477.32 | 1.9641 | 577.228 | 16.372 | 476.021 | 2.3353 | 411.623 | 4.3797 | 49.0039 | 2.8555 | 42.4435
299.072 | 1495.84 | 328.741 | 1406.86 | 318.975 | 1285.55 | 297.274 | 1065.32 | 327.968 | 590.3 | 0.85399 | 481.118 | 2.1319 | 578.726 | 15.878 | 479.88 | 2.5682 | 411.723 | 4.5152 | 48.7547 | 2.9302 | 42.1749
303.982 | 1488.49 | 334.783 | 1402.32 | 323.561 | 1277.64 | 302.977 | 1071.23 | 334.572 | 592.16 | 0.81913 | 484.731 | 2.3168 | 579.939 | 15.419 | 483.764 | 2.801 | 411.824 | 4.6533 | 48.5066 | 3.001 | 41.9053
308.72 | 1480.83 | 340.715 | 1397.42 | 328.142 | 1269.72 | 308.607 | 1077.34 | 341.21 | 593.58 | 0.7886 | 488.426 | 2.5259 | 580.882 | 15.032 | 487.708 | 3.0339 | 411.924 | 4.7794 | 48.2537 | 3.0718 | 41.6358
313.309 | 1472.95 | 346.615 | 1392.4 | 332.662 | 1261.71 | 314.408 | 1083.01 | 347.852 | 594.97 | 0.7591 | 492.137 | 2.7427 | 581.844 | 14.633 | 491.628 | 3.3305 | 411.936 | 4.8974 | 47.9976 | 3.1426 | 41.3663
317.391 | 1464.31 | 352.516 | 1387.39 | 337.182 | 1253.69 | 320.203 | 1088.69 | 354.494 | 596.35 | 0.73182 | 495.877 | 2.9928 | 582.888 | 14.248 | 495.532 | 3.6866 | 411.865 | 5.0124 | 47.7405 | 3.2125 | 41.0966
321.473 | 1455.67 | 358.416 | 1382.38 | 341.773 | 1245.79 | 325.991 | 1094.39 | 361.13 | 597.79 | 0.70834 | 499.695 | 3.2429 | 583.931 | 14.118 | 499.644 | 4.0426 | 411.795 | 5.1154 | 47.4793 | 3.2761 | 40.8256
325.439 | 1446.88 | 364.32 | 1377.38 | 346.42 | 1237.98 | 331.724 | 1100.23 | 367.745 | 599.53 | 0.68921 | 503.609 | 3.5483 | 584.364 | 13.961 | 503.742 | 4.3987 | 411.724 | 5.2164 | 47.2176 | 3.3397 | 40.5547
329.379 | 1438.06 | 370.246 | 1372.45 | 351.066 | 1230.16 | 337.268 | 1106.58 | 374.36 | 601.27 | 0.67373 | 507.594 | 3.8592 | 584.736 | 13.83 | 507.834 | 4.7547 | 411.653 | 5.3123 | 46.9543 | 3.4033 | 40.2837
333.428 | 1429.37 | 376.1 | 1367.32 | 355.713 | 1222.35 | 342.791 | 1112.97 | 380.975 | 603.01 | 0.65975 | 511.596 | 4.214 | 585.298 | 14.007 | 511.933 | 5.1107 | 411.583 | 5.4096 | 46.6915 | 3.4674 | 40.0129
337.565 | 1420.81 | 381.646 | 1361.31 | 360.428 | 1214.65 | 348.222 | 1119.58 | 387.59 | 604.74 | 0.6421 | 515.518 | 4.5852 | 585.931 | 14.283 | 515.968 | 5.5824 | 411.623 | 5.5138 | 46.4307 | 3.5325 | 39.7422
341.36 | 1411.86 | 386.878 | 1354.61 | 365.173 | 1207 | 353.653 | 1126.19 | 394.204 | 606.5 | 0.62522 | 519.446 | 5.0063 | 586.628 | 14.64 | 519.944 | 6.1182 | 411.725 | 5.618 | 46.1699 | 3.5977 | 39.4715
344.48 | 1402.16 | 391.984 | 1347.62 | 369.918 | 1199.35 | 359.103 | 1132.75 | 400.779 | 608.65 | 0.61059 | 523.417 | 5.4574 | 587.363 | 15.106 | 523.799 | 6.654 | 411.828 | 5.7104 | 45.9059 | 3.6499 | 39.199
347.876 | 1392.76 | 397.104 | 1340.67 | 374.663 | 1191.7 | 364.606 | 1139.2 | 407.354 | 610.8 | 0.59479 | 527.347 | 5.9185 | 588.101 | 15.856 | 527.212 | 7.1897 | 411.93 | 5.7903 | 45.6384 | 3.6831 | 38.9236
351.682 | 1383.77 | 402.261 | 1333.79 | 379.408 | 1184.05 | 370.108 | 1145.64 | 413.928 | 612.96 | 0.58232 | 531.348 | 6.4716 | 588.859 | 16.928 | 529.941 | 7.9232 | 412.029 | 5.8703 | 45.371 | 3.7163 | 38.6482
355.154 | 1374.46 | 406.959 | 1326.07 | 384.153 | 1176.4 | 375.611 | 1152.08 | 420.503 | 615.11 | 0.56743 | 535.276 | 7.0247 | 589.617 | 18.194 | 532.275 | 8.6667 | 412.127 | 5.9439 | 45.1021 | 3.7614 | 38.3744
357.929 | 1364.48 | 411.703 | 1318.43 | 388.866 | 1168.7 | 381.057 | 1158.65 | 427.078 | 617.26 | 0.56236 | 539.382 | 7.6861 | 590.392 | 19.557 | 534.645 | 9.4102 | 412.226 | 6.0153 | 44.8327 | 3.819 | 38.1024
361.232 | 1354.96 | 416.863 | 1311.55 | 393.556 | 1160.96 | 386.334 | 1165.6 | 433.644 | 619.5 | 0.54742 | 543.304 | 8.3707 | 591.171 | 21.068 | 536.835 | 10.186 | 412.308 | 6.1009 | 44.567 | 3.8766 | 37.8303
364.643 | 1345.55 | 421.723 | 1304.18 | 398.294 | 1153.3 | 391.611 | 1172.55 | 440.206 | 621.77 | 0.53421 | 547.266 | 9.0715 | 591.952 | 22.715 | 538.827 | 11.2492 | 412.246 | 6.2041 | 44.306 | 3.9331 | 37.5581
367.975 | 1336.05 | 425.859 | 1295.61 | 403.049 | 1145.66 | 396.921 | 1179.42 | 446.768 | 624.04 | 0.52882 | 551.362 | 9.9186 | 592.755 | 24.684 | 540.189 | 12.312 | 412.184 | 6.2888 | 44.0397 | 3.9868 | 37.2854
371.273 | 1326.52 | 430.199 | 1287.34 | 407.804 | 1138.03 | 402.274 | 1186.21 | 453.33 | 626.3 | 0.52302 | 555.441 | 10.7657 | 593.558 | 26.798 | 541.607 | 13.376 | 412.122 | 6.372 | 43.773 | 4.0405 | 37.0127
374.257 | 1316.71 | 434.732 | 1279.35 | 412.559 | 1130.4 | 407.628 | 1192.99 | 459.89 | 628.59 | 0.50819 | 559.333 | 11.73 | 594.783 | 29.02 | 543.06 | 14.439 | 412.06 | 6.4504 | 43.5053 | 4.0938 | 36.7399
377.166 | 1306.83 | 439.266 | 1271.35 | 417.314 | 1122.77 | 413.172 | 1199.32 | 466.448 | 630.89 | 0.50321 | 563.441 | 12.724 | 596.121 | 31.648 | 544.09 | 15.766 | 412.103 | 6.5139 | 43.2343 | 4.1449 | 36.4668
380.583 | 1297.47 | 443.745 | 1263.28 | 421.783 | 1114.69 | 418.814 | 1205.41 | 473.006 | 633.19 | 0.50013 | 567.564 | 13.835 | 597.271 | 34.407 | 545.117 | 17.187 | 412.184 | 6.5774 | 42.9634 | 4.1959 | 36.1937
384.463 | 1288.57 | 447.385 | 1254.11 | 426.039 | 1106.29 | 424.287 | 1211.91 | 479.563 | 635.5 | 0.49842 | 571.698 | 15.1 | 598.171 | 37.494 | 546.133 | 18.732 | 412.244 | 6.6405 | 42.6923 | 4.247 | 35.9206
388.43 | 1279.79 | 451.025 | 1244.94 | 430.295 | 1097.88 | 429.595 | 1218.79 | 486.097 | 638 | 0.49534 | 575.823 | 16.365 | 599.072 | 40.701 | 547.165 | 20.547 | 412.257 | 6.6949 | 42.4197 | 4.2967 | 35.6473
392.634 | 1271.31 | 455.036 | 1236.22 | 434.686 | 1089.68 | 435.138 | 1225.12 | 492.631 | 640.5 | 0.4936 | 579.95 | 17.856 | 600.292 | 44.321 | 548.248 | 22.362 | 412.27 | 6.7492 | 42.1471 | 4.3368 | 35.3727
396.837 | 1262.84 | 459.168 | 1227.64 | 439.246 | 1081.72 | 440.768 | 1231.25 | 499.164 | 643 | 0.49668 | 584.08 | 19.409 | 601.6 | 48.217 | 549.256 | 24.267 | 412.284 | 6.8036 | 41.8745 | 4.3742 | 35.0978
399.517 | 1252.78 | 463.3 | 1219.07 | 443.806 | 1073.77 | 446.398 | 1237.38 | 505.698 | 645.5 | 0.49843 | 588.215 | 20.962 | 602.908 | 52.548 | 550.146 | 26.723 | 412.297 | 6.8545 | 41.6014 | 4.3998 | 34.8217
403.383 | 1244.21 | 467.432 | 1210.49 | 448.367 | 1065.82 | 452.117 | 1243.27 | 512.231 | 648 | 0.49982 | 592.35 | 22.731 | 604.567 | 57.131 | 551.006 | 29.179 | 412.31 | 6.8985 | 41.3273 | 4.4254 | 34.5456
408.435 | 1237.12 | 471.648 | 1202.03 | 452.927 | 1057.87 | 457.889 | 1249.01 | 518.748 | 650.63 | 0.50406 | 596.473 | 24.57 | 606.246 | 62.423 | 551.782 | 31.636 | 412.323 | 6.9425 | 41.0532 | 4.4586 | 34.2702
413.486 | 1230.03 | 475.878 | 1193.59 | 457.487 | 1049.92 | 463.299 | 1255.64 | 525.264 | 653.27 | 0.50642 | 600.605 | 26.731 | 607.629 | 67.715 | 552.557 | 34.453 | 412.352 | 6.9849 | 40.7789 | 4.4922 | 33.9949
418.19 | 1222.33 | 480.087 | 1185.12 | 462.048 | 1041.96 | 468.59 | 1262.56 | 531.779 | 655.9 | 0.50778 | 604.743 | 28.951 | 609.068 | 73.922 | 553.487 | 37.885 | 412.407 | 7.0271 | 40.5045 | 4.5258 | 33.7195
422.737 | 1214.36 | 484.116 | 1176.41 | 466.608 | 1034.01 | 473.924 | 1269.37 | 538.243 | 658.88 | 0.50976 | 608.877 | 31.399 | 610.736 | 80.328 | 554.45 | 41.317 | 412.462 | 7.0686 | 40.2301 | 4.5522 | 33.4435
427.368 | 1206.52 | 488.145 | 1167.7 | 471.168 | 1026.06 | 479.697 | 1275.11 | 544.675 | 662.06 | 0.51377 | 613.002 | 33.983 | 612.458 | 87.486 | 555.256 | 44.749 | 412.517 | 7.1059 | 39.9551 | 4.5766 | 33.1673
432.107 | 1198.86 | 492.284 | 1159.15 | 475.686 | 1018.04 | 485.47 | 1280.86 | 551.107 | 665.24 | 0.51921 | 617.113 | 36.865 | 614.302 | 95.297 | 555.925 | 48.753 | 412.533 | 7.1432 | 39.6802 | 4.601 | 32.8911
436.752 | 1191.05 | 496.839 | 1151.19 | 480.175 | 1009.98 | 491.242 | 1286.61 | 557.539 | 668.42 | 0.52571 | 621.213 | 39.747 | 616.146 | 104.163 | 556.467 | 53.484 | 412.499 | 7.1848 | 39.4058 | 4.6254 | 32.6149
441.151 | 1182.85 | 501.393 | 1143.23 | 484.664 | 1001.91 | 497.004 | 1292.38 | 564.004 | 671.4 | 0.53553 | 625.264 | 42.931 | 618 | 114.15 | 556.874 | 58.215 | 412.466 | 7.23 | 39.1318 | 4.6596 | 32.3396
445.55 | 1174.65 | 505.948 | 1135.27 | 489.153 | 993.85 | 502.765 | 1298.16 | 570.469 | 674.38 | 0.54594 | 629.305 | 46.377 | 619.863 | 124.14 | 557.281 | 62.946 | 412.432 | 7.2753 | 38.8578 | 4.6954 | 32.0645
449.949 | 1166.46 | 510.574 | 1127.42 | 493.642 | 985.79 | 508.538 | 1303.9 | 576.907 | 677.51 | 0.55704 | 633.34 | 50.047 | 621.974 | 134.32 | 557.67 | 69.124 | 412.495 | 7.3205 | 38.5839 | 4.7312 | 31.7894
454.809 | 1159.01 | 515.228 | 1119.62 | 498.13 | 977.72 | 514.35 | 1309.53 | 583.228 | 681.28 | 0.56762 | 637.387 | 53.847 | 624.229 | 147.2 | 557.812 | 75.382 | 412.563 | 7.3906 | 38.3145 | 4.767 | 31.5143
459.715 | 1151.65 | 519.882 | 1111.82 | 502.619 | 969.66 | 520.162 | 1315.17 | 589.549 | 685.05 | 0.57772 | 641.447 | 57.859 | 626.458 | 160.07 | 557.955 | 81.64 | 412.632 | 7.468 | 38.0464 | 4.8016 | 31.239
464.11 | 1143.45 | 524.535 | 1104.02 | 507.108 | 961.6 | 525.974 | 1320.8 | 595.881 | 688.76 | 0.58783 | 645.507 | 62.347 | 628.63 | 175.26 | 558.311 | 90.471 | 412.71 | 7.5297 | 37.7757 | 4.8358 | 30.9637
468.501 | 1135.23 | 529.095 | 1096.06 | 511.597 | 953.53 | 531.786 | 1326.43 | 602.267 | 692.21 | 0.60019 | 649.534 | 67.06 | 630.908 | 191.62 | 558.774 | 99.379 | 412.788 | 7.5674 | 37.5008 | 4.8701 | 30.6884
472.892 | 1127.02 | 533.655 | 1088.11 | 515.995 | 945.33 | 537.683 | 1331.8 | 608.653 | 695.65 | 0.6136 | 653.543 | 72 | 633.293 | 207.97 | 559.238 | 108.287 | 412.866 | 7.6051 | 37.2259 | 4.9073 | 30.4136
477.226 | 1118.73 | 538.215 | 1080.16 | 520.378 | 937.11 | 543.692 | 1336.81 | 615.039 | 699.09 | 0.62925 | 657.515 | 76.988 | 635.935 | 226.54 | 559.63 | 117.19 | 412.945 | 7.6428 | 36.951 | 4.9661 | 30.1417
481.538 | 1110.4 | 542.824 | 1072.28 | 524.761 | 928.89 | 549.701 | 1341.83 | 621.504 | 702 | 0.64631 | 661.461 | 82.012 | 638.766 | 247.84 | 559.935 | 126.1 | 413.023 | 7.7265 | 36.6847 | 5.0249 | 29.8699
485.85 | 1102.08 | 547.515 | 1064.54 | 529.144 | 920.66 | 555.603 | 1347.18 | 628.067 | 704.26 | 0.66535 | 665.371 | 87.996 | 641.324 | 269.14 | 560.241 | 139.48 | 412.917 | 7.8141 | 36.4191 | 5.0838 | 29.5981
490.079 | 1093.64 | 552.205 | 1056.8 | 533.527 | 912.44 | 561.351 | 1352.99 | 634.434 | 707.61 | 0.68791 | 669.208 | 94.425 | 643.756 | 294.22 | 560.388 | 153.19 | 412.797 | 7.876 | 36.148 | 5.1393 | 29.3257
494.29 | 1085.17 | 556.755 | 1048.83 | 537.91 | 904.22 | 567.1 | 1358.8 | 640.619 | 711.98 | 0.71212 | 673.014 | 101.033 | 646.314 | 321.65 | 560.436 | 166.9 | 412.676 | 7.9339 | 35.876 | 5.194 | 29.0532
498.506 | 1076.71 | 561.263 | 1040.8 | 542.293 | 896 | 572.951 | 1364.3 | 646.802 | 716.36 | 0.73846 | 676.788 | 108.029 | 649.148 | 349.08 | 560.484 | 180.61 | 412.556 | 8.0194 | 35.6103 | 5.2883 | 28.7894
502.878 | 1068.47 | 565.771 | 1032.77 | 546.676 | 887.77 | 578.947 | 1369.36 | 652.804 | 721.4 | 0.76956 | 680.457 | 115.025 | 651.982 | 381.81 | 560.673 | 194.37 | 412.437 | 8.1129 | 35.3463 | 5.38 | 28.5251
507.251 | 1060.23 | 570.4 | 1024.93 | 551.059 | 879.55 | 584.942 | 1374.43 | 658.805 | 726.44 | 0.80238 | 684.089 | 122.16 | 654.813 | 417.19 | 560.931 | 215.68 | 412.482 | 8.2031 | 35.0815 | 5.4492 | 28.2552
511.624 | 1052 | 575.063 | 1017.14 | 555.434 | 871.32 | 590.937 | 1379.49 | 664.849 | 731.33 | 0.83853 | 687.695 | 130.81 | 657.625 | 452.57 | 561.189 | 236.98 | 412.527 | 8.2857 | 34.8147 | 5.5184 | 27.9854
515.997 | 1043.76 | 579.631 | 1009.2 | 559.798 | 863.07 | 596.938 | 1384.53 | 670.928 | 736.11 | 0.87564 | 691.293 | 139.46 | 660.437 | 495.08 | 561.379 | 258.28 | 412.572 | 8.3762 | 34.55 | 5.6085 | 27.7205
520.393 | 1035.56 | 584.031 | 1001.01 | 564.162 | 854.82 | 602.973 | 1389.46 | 677.006 | 740.88 | 0.91355 | 694.904 | 148.12 | 663.249 | 540.47 | 561.541 | 279.59 | 412.617 | 8.4746 | 34.2875 | 5.699 | 27.4557
524.875 | 1027.48 | 588.431 | 992.81 | 568.526 | 846.57 | 609.007 | 1394.39 | 683.091 | 745.63 | 0.95266 | 698.535 | 158.01 | 666.187 | 585.87 | 561.704 | 300.89 | 412.661 | 8.5729 | 34.0249 | 5.7876 | 27.1905
529.358 | 1019.41 | 592.802 | 984.57 | 572.89 | 838.32 | 614.983 | 1399.51 | 689.237 | 750.16 | 1.00367 | 701.932 | 168.09 | 669.143 | 641.95 | 562.002 | 329.78 | 412.641 | 8.6746 | 33.7634 | 5.8747 | 26.9248
533.852 | 1011.35 | 597.146 | 976.29 | 577.254 | 830.07 | 620.911 | 1404.79 | 695.382 | 754.68 | 1.05473 | 705.328 | 178.17 | 672.1 | 698.77 | 562.31 | 360.47 | 412.605 | 8.7766 | 33.5019 | 5.9628 | 26.6594
538.463 | 1003.48 | 601.49 | 968.01 | 581.618 | 821.81 | 626.839 | 1410.08 |  |  | 1.11009 | 708.664 | 191.19 | 674.702 | 762.51 | 562.55 | 391.16 | 412.569 | 8.8936 | 33.2456 | 6.06 | 26.3965
543.075 | 995.61 | 605.834 | 959.73 | 585.982 | 813.56 | 632.766 | 1415.36 |  |  | 1.1714 | 711.916 | 205.29 | 677.175 | 833.8 | 562.715 | 426.4 | 412.583 | 9.018 | 32.9919 | 6.1573 | 26.1336
547.615 | 987.63 | 610.193 | 951.47 | 590.346 | 805.31 | 638.808 | 1420.24 |  |  | 1.2366 | 715.196 | 219.39 | 679.648 | 905.09 | 562.88 | 466.66 | 412.652 | 9.1356 | 32.7359 | 6.2542 | 25.8707
552.036 | 979.47 | 614.648 | 943.36 | 594.71 | 797.06 | 644.978 | 1424.67 |  |  | 1.3079 | 718.355 | 236.89 | 681.836 | 997.53 | 563.123 | 506.92 | 412.721 | 9.2314 | 32.4726 | 6.3492 | 25.6071
556.457 | 971.3 | 619.102 | 935.24 | 599.074 | 788.81 | 651.147 | 1429.1 |  |  | 1.3926 | 721.223 | 255.74 | 683.911 | 1096.96 | 563.392 | 554.6 | 412.76 | 9.3272 | 32.2093 | 6.4458 | 25.3442
560.878 | 963.13 | 623.557 | 927.13 | 603.438 | 780.56 | 657.317 | 1433.53 |  |  | 1.4804 | 724.237 | 274.59 | 685.985 | 1196.4 | 563.66 | 608.66 | 412.773 | 9.4529 | 31.9564 | 6.5708 | 25.0907
565.25 | 954.89 | 627.843 | 918.76 | 607.564 | 771.99 | 663.487 | 1437.96 |  |  | 1.5688 | 727.275 | 297.77 | 688.039 | 1295.8 | 563.929 | 662.72 | 412.786 | 9.585 | 31.7057 | 6.6959 | 24.8372
569.604 | 946.63 | 632.118 | 910.39 | 611.506 | 763.17 | 669.668 | 1442.34 |  |  | 1.6769 | 730.062 | 321.99 | 690.089 | 1395.3 | 564.198 | 716.78 | 412.8 | 9.7204 | 31.4565 | 6.8056 | 24.5783
573.959 | 938.37 | 636.394 | 902.01 | 615.563 | 754.52 | 675.85 | 1446.72 |  |  | 1.7854 | 732.845 | 346.2 | 692.138 | 1527.6 | 564.688 | 783.55 | 412.857 | 9.864 | 31.2108 | 6.9104 | 24.3178
578.05 | 929.76 | 640.577 | 893.51 | 620.254 | 746.78 | 682.031 | 1451.11 |  |  | 1.9084 | 735.583 | 372.35 | 694.083 | 1663.8 | 565.205 | 855.09 | 412.931 | 10.0075 | 30.9651 | 7.0256 | 24.0608
581.853 | 920.77 | 644.489 | 884.65 | 624.506 | 738.45 | 688.306 | 1455.07 |  |  | 2.0481 | 737.968 | 405.16 | 695.674 | 1807.7 | 565.667 | 927.23 | 413.001 | 10.1461 | 30.7172 | 7.1483 | 23.8064
585.669 | 911.8 | 648.4 | 875.8 | 628.007 | 729.13 | 694.646 | 1458.75 |  |  | 2.2066 | 740.072 | 437.96 | 697.264 | 1978.2 | 565.939 | 1019.74 | 412.912 | 10.2841 | 30.469 | 7.3006 | 23.5653
590.273 | 903.92 | 652.311 | 866.94 | 632.118 | 720.59 | 700.985 | 1462.43 |  |  | 2.3731 | 742.437 | 475.06 | 698.81 | 2148.7 | 566.21 | 1112.26 | 412.823 | 10.4258 | 30.2226 | 7.4601 | 23.3273
594.878 | 896.04 | 656.222 | 858.08 | 636.639 | 712.58 |  |  |  |  | 2.5531 | 744.879 | 516.45 | 700.311 | 2349.7 | 566.708 | 1204.8 | 412.734 | 10.5864 | 29.9852 | 7.6126 | 23.0858
599.271 | 887.84 | 660.367 | 849.54 | 640.795 | 704.04 |  |  |  |  | 2.7331 | 747.321 | 557.85 | 701.812 | 2557.5 | 567.256 | 1324.8 | 412.66 | 10.7511 | 29.7502 | 7.7618 | 22.8428
603.469 | 879.35 | 664.697 | 841.24 | 644.882 | 695.41 |  |  |  |  | 2.9432 | 749.662 | 607.39 | 703.159 | 2789.6 | 567.645 | 1451.2 | 412.59 | 10.936 | 29.5268 | 7.9106 | 22.5995
607.666 | 870.87 | 669.028 | 832.94 | 648.944 | 686.74 |  |  |  |  | 3.1699 | 751.949 | 660.46 | 704.438 | 3046.1 | 567.874 | 1577.5 | 412.519 | 11.1208 | 29.3035 | 8.0584 | 22.3557
611.684 | 862.15 | 673.31 | 824.57 | 652.986 | 678.05 |  |  |  |  | 3.3966 | 754.235 | 713.53 | 705.717 | 3307.7 | 568.137 | 1703.9 | 412.449 | 11.3058 | 29.0802 | 8.222 | 22.1204
615.575 | 853.27 | 677.124 | 815.6 | 657.027 | 669.35 |  |  |  |  | 3.6683 | 756.215 | 780.57 | 706.551 | 3616.9 | 568.736 | 1878.1 | 412.588 | 11.4908 | 28.8569 | 8.3988 | 21.892
619.682 | 844.68 | 680.938 | 806.63 | 661.069 | 660.66 |  |  |  |  | 3.9572 | 758.078 | 848.83 | 707.345 | 3926.1 | 569.334 | 2058.7 | 412.754 | 11.6758 | 28.6336 | 8.5756 | 21.6637
624.059 | 836.44 | 684.752 | 797.65 | 665.039 | 651.88 |  |  |  |  | 4.2888 | 759.928 | 922.73 | 708.303 | 4310.9 | 569.677 | 2239.3 | 412.921 | 11.8697 | 28.4163 | 8.7551 | 21.437
628.435 | 828.21 | 688.555 | 788.66 | 668.908 | 642.97 |  |  |  |  | 4.6238 | 761.777 | 1004.48 | 709.49 | 4697.8 | 570.013 | 2419.9 | 413.087 | 12.0668 | 28.2012 | 8.9351 | 21.2106
632.811 | 819.98 | 692.355 | 779.67 | 672.777 | 634.06 |  |  |  |  | 5.0101 | 763.722 | 1088.31 | 710.647 | 5095.3 | 570.378 | 2649 | 413.14 | 12.2643 | 27.9863 | 9.1412 | 21.0021
637.016 | 811.5 | 696.231 | 770.78 | 676.656 | 625.17 |  |  |  |  | 5.3977 | 765.668 | 1194.4 | 711.487 | 5601.7 | 571.034 | 2911.1 | 413.115 | 12.462 | 27.7716 | 9.3451 | 20.7922
641.215 | 803.02 | 700.179 | 761.96 | 680.571 | 616.31 |  |  |  |  | 5.8385 | 767.632 | 1300.6 | 712.326 | 6108.1 | 571.689 | 3173.2 | 413.089 | 12.6597 | 27.5569
645.292 | 794.38 |  |  | 684.517 | 607.5 |  |  |  |  | 6.2911 | 769.6 | 1406.7 | 713.166 | 6614.5 | 572.345 | 3435.3 | 413.064 | 12.8647 | 27.3475
649.238 | 785.56 |  |  | 688.544 | 598.79 |  |  |  |  | 6.8351 | 771.083 | 1532.7 | 713.983 | 7224.8 | 572.775 | 3726.8 | 413.051 | 13.0732 | 27.1407
653.184 | 776.75 |  |  | 692.57 | 590.08 |  |  |  |  | 7.4023 | 772.522 | 1664.5 | 714.794 | 7921.2 | 573.017 | 4084.3 | 413.064 | 13.2803 | 26.9329
657.367 | 768.25 |  |  | 696.596 | 581.36 |  |  |  |  | 8.0274 | 774.259 | 1820.3 | 715.294 | 8617.6 | 573.26 | 4441.8 | 413.078 | 13.485 | 26.7232
661.637 | 759.86 |  |  | 700.623 | 572.65 |  |  |  |  | 8.682 | 775.914 | 1978.9 | 715.782 | 9314 | 573.503 | 4841 | 413.091 | 13.6896 | 26.5136
665.904 | 751.47 | [8 empty] | 9.4372 | 777.288 | 2166 | 716.207 | 10204.1 | 573.847 | 5310.7 | 413.104 | 13.9149 | 26.321
670.168 | 743.08 | [8 empty] | 10.2293 | 778.722 | 2353.1 | 716.632 | 11106.2 | 574.196 | 5780.4 | 413.117 | 14.1438 | 26.1315
674.421 | 734.67 | [8 empty] | 11.0873 | 780.265 | 2569.3 | 717.257 | 12107 | 574.559 | 6256.5 | 413.126 | 14.3807 | 25.9496
678.383 | 725.88 | [8 empty] | 12.039 | 781.859 | 2792.3 | 717.888 | 13214 | 574.934 | 6896 | 413.008 | 14.6176 | 25.7677
682.345 | 717.08 | [8 empty] | 13.032 | 783.476 | 3066 | 717.856 | 14376 | 575.424 | 7535.4 | 412.891 | 14.8546 | 25.5858
686.307 | 708.29 | [8 empty] | 14.142 | 784.903 | 3339.7 | 717.823 | 15762 | 576.369 | 8174.9 | 412.773 | 15.1037 | 25.4172
690.27 | 699.5 | [8 empty] | 15.35 | 786.172 | 3628.9 | 717.855 | 17147 | 577.315 | 8888.2 | 412.681 | 15.3582 | 25.2544
694.304 | 690.79 | [8 empty] | 16.727 | 787.36 | 3978.8 | 718.141 | 18533 | 578.261 | 9805.3 | 412.658 | 15.6048 | 25.0826
698.34 | 682.09 | [8 empty] | 18.184 | 788.51 | 4328.7 | 718.426 | 20273 | 579.142 | 10722.4 | 412.634 | 15.8626 | 24.9244
702.376 | 673.39 | [8 empty] | 19.709 | 789.706 | 4707.6 | 718.641 | 22124 | 580.003 | 11639 | 412.611 | 16.1298 | 24.7778
[10 empty] | 21.42 | 791.027 | 5144.6 | 718.712 | 23976 | 580.864 | 12557 | 412.587 | 16.3953 | 24.6288
[10 empty] | 23.282 | 792.231 | 5590.3 | 718.767 | 26007 | 582.002 | 13755 | 412.593 | 16.6616 | 24.4809
[10 empty] | 25.309 | 793.306 | 6118.4 | 718.658 | 28244 | 583.457 | 15032 | 412.606 | 16.9388 | 24.349
[10 empty] | 27.538 | 794.492 | 6646.5 | 718.55 | 30493 | 585.045 | 16309 | 412.619 | 17.2125 | 24.2117
[10 empty] | 29.883 | 795.743 | 7279.3 | 718.501 | 32820 | 587.252 | 17861 | 412.565 | 17.4832 | 24.0703
[10 empty] | 32.656 | 796.88 | 7917.3 | 718.455 | 35480 | 589.175 | 19623 | 412.46 | 17.7684 | 23.9519
[10 empty] | 35.622 | 797.965 | 8663.8 | 718.156 | 37950 | 591.782 | 21385 | 412.355 | 18.0529 | 23.832
[10 empty] | 38.589 | 799.051 | 9446.7 | 717.772 | 40339 | 594.688 | 23148 | 412.25 | 18.3362 | 23.7102
[10 empty] | 41.834 | 800.042 | 10254.9 | 717.402 | 41976 | 598.368 | 25207 | 412.209 | 18.622 | 23.5931
[10 empty] | 45.607 | 800.854 | 11245.2 | 717.131 | 43214 | 602.269 | 27715 | 412.264 | 18.9162 | 23.4923
[10 empty] | 49.584 | 801.696 | 12235 | 716.859 | 43719 | 606.285 | 30223 | 412.318 | 19.2103 | 23.3915
[10 empty] | 54.02 | 802.607 | 13270 | 716.254 | 43258 | 610.388 | 32732 | 412.373 | 19.5042 | 23.29
[10 empty] | 58.874 | 803.54 |  |  | 41972 | 614.255 | 35642 | 412.389 | 19.7875 | 23.1682
[10 empty] | 64.309 | 804.505 |  |  | 40023 | 617.654 | 39086 | 412.353 | 20.0718 | 23.048
[10 empty] | 69.744 | 805.469 |  |  | 37506 | 620.165 | 42530 | 412.318 | 20.358 | 22.9314
[10 empty] | 75.966 | 806.319 |  |  | 34727 | 622.174 | 46067 | 412.285 | 20.6443 | 22.815
[10 empty] | 83.062 | 807.04 |  |  | 32145 | 623.968 | 51154 | 412.298 | 20.9311 | 22.6992
[10 empty] | 90.158 | 807.761 |  |  | 29841 | 626.003 | 56241 | 412.312 | 21.2178 | 22.5835
[10 empty] | 98.509 | 808.476 |  |  | 27683 | 628.185 | 61328 | 412.325 | 21.5049 | 22.4687
[10 empty] | 108.479 | 809.183 |  |  | 25610 | 629.737 | 66415 | 412.338 | 21.7958 | 22.3609
[10 empty] | 118.45 | 809.889 |  |  | 23589 | 631.177 | 71501 | 412.351 | 22.0866 | 22.2531
[10 empty] | 128.42 | 810.596 |  |  | 21714 | 632.318 | 79574 | 412.355 | 22.3775 | 22.1453
[10 empty] | 138.39 | 811.303 |  |  | 20028 | 633.642 | 89811 | 412.352 | 22.6699 | 22.041
[10 empty] | 150.71 | 811.916 |  |  | 18446 | 635.065 | 100048 | 412.349 | 22.9694 | 21.9527
[10 empty] | 164.34 | 812.478 |  |  | 16958 | 635.933 | 110284 | 412.346 | 23.2689 | 21.8644
[10 empty] | 178.72 | 813.022 |  |  | 15569 | 636.733 | 120520 | 412.343 | 23.5671 | 21.7726
[10 empty] | 197.36 | 813.462 |  |  | 14352 | 638.012 | 130760 | 412.34 | 23.8648 | 21.6797
[10 empty] | 215.99 | 813.902 |  |  | 13214 | 638.997 | 140990 | 412.337 | 24.1605 | 21.5824
[10 empty] | 234.63 | 814.343 |  |  | 12158 | 639.684 | 151230 | 412.334 | 24.4559 | 21.4843
[10 empty] | 253.27 | 814.783 |  |  | 11100.8 | 640.371 | 161470 | 412.331 | 24.7526 | 21.3895
[10 empty] | 275.44 | 815.324 |  |  | 10235.3 | 641.054 | 171700 | 412.328 | 25.0553 | 21.3095
[10 empty] | 300.23 | 815.938 |  |  | 9372.6 | 641.736 | 185990 | 412.348 | 25.3581 | 21.2296
[10 empty] | 326.51 | 816.515 |  |  | 8615.8 | 642.628 | 205040 | 412.396 | 25.6608 | 21.1496
[10 empty] | 356.31 | 817.004 |  |  | 7910 | 643.553 | 224090 | 412.444 | 25.9614 | 21.0641
[10 empty] | 388.61 | 817.409 |  |  | 7290.9 | 644.292 | 243140 | 412.492 | 26.2617 | 20.9777
[10 empty] | 424.99 | 817.675 |  |  | 6671.8 | 645.031 | 262190 | 412.539 | 26.562 | 20.8914
[10 empty] | 461.37 | 817.942 |  |  | 6128.7 | 645.721 | 287420 | 412.535 | 26.8623 | 20.805
[10 empty] | 504.86 | 818.301 |  |  | 5623.9 | 646.389 | 315330 | 412.508 | 27.163 | 20.7197
[10 empty] | 550.05 | 818.681 |  |  | 5164.4 | 647.037 | 343250 | 412.481 | 27.4702 | 20.6535
[10 empty] | 599.01 | 819.028 |  |  | 4748.7 | 647.593 | 371160 | 412.454 | 27.7775 | 20.5873
[10 empty] | 655.8 | 819.302 |  |  | 4362 | 648.088 | 405860 | 412.343 | 28.0843 | 20.52
[10 empty] | 712.59 | 819.576 |  |  | 3986.6 | 648.597 | 444890 | 412.179 | 28.3897 | 20.4479
[10 empty] | 777.54 | 819.748 |  |  | 3671.6 | 649.182 | 483930 | 412.014 | 28.6951 | 20.3758
[10 empty] | 848.43 | 819.844 |  |  | 3356.6 | 649.767 | 522970 | 411.849 | 29.0005 | 20.3037
[10 empty] | 923.1 | 819.977 |  |  | 3097.4 | 650.422 | 571690 | 412.156 | 29.3089 | 20.2424
[10 empty] | 1010.26 | 820.23 |  |  | 2843.8 | 651.083 | 621310 | 412.506 | 29.6194 | 20.1883
[10 empty] | 1097.43 | 820.483 |  |  | 2597.7 | 651.761 | 691100 | 412.504 | 29.9298 | 20.1338
[10 empty] | 1201.5 | 820.627 |  |  | 2395.1 | 652.534 | 761620 | 412.489 | 30.2397 | 20.0773
[10 empty] | 1310.1 | 820.74 |  |  | 2192.6 | 653.308 | 832150 | 412.475 | 30.5495 | 20.0208
[10 empty] | 1422.6 | 820.899 |  |  | 2044.6 | 655.612 | 902680 | 412.46 | 30.8613 | 19.9724
[10 empty] | 1552 | 821.252 |  |  | 1916.8 | 658.365 | 973210 | 412.445 | 31.1735 | 19.9261
[14 empty] | 1799.3 | 661.16 |  |  | 31.4871 | 19.8872
[14 empty] | 1712.4 | 664.485 |  |  | 31.8008 | 19.8483
[14 empty] | 1663.7 | 668.346
[14 empty] | 1653.2 | 672.402
[14 empty] | 1683.9 | 676.453
[14 empty] | 1738.4 | 680.215
[14 empty] | 1842.6 | 683.312
[14 empty] | 1959.2 | 686.27
[14 empty] | 2089.6 | 689.042
[14 empty] | 2251 | 691.072
[14 empty] | 2449.7 | 692.196
[14 empty] | 2663.1 | 693.121
[14 empty] | 2906.5 | 694.013
[14 empty] | 3154.4 | 694.901
[14 empty] | 3449.6 | 695.575
[14 empty] | 3746 | 696.244
[14 empty] | 4102.1 | 696.781
[14 empty] | 4463.2 | 697.308
[14 empty] | 4869.2 | 697.575
[14 empty] | 5319.1 | 697.588
[14 empty] | 5769.5 | 697.604
[14 empty] | 6319.9 | 698.147
[14 empty] | 6870.3 | 698.689
[14 empty] | 7511.1 | 698.882
[14 empty] | 8198.2 | 698.895
[14 empty] | 8896.3 | 698.911
[14 empty] | 9764.1 | 698.961
[14 empty] | 10632 | 699.012
[14 empty] | 11571 | 699.129
[14 empty] | 12689 | 699.41
[14 empty] | 13806 | 699.692

## 4117 IRAM
Propiedades mecanicas en funcion de temperaturas de revenido | [7 empty] | Diagrama TTT | [9 empty] | Bandas de templabilidad
x | HB | x | Rm | x | Rp 0.2 | x | A | x | A | x | A+F | x | A+F+C Arriba | x | A+F+C Abajo | x | Ms | x | Arriba | x | Abajo
101.761 | 1352.9 | 101.779 | 1355.23 | 102.506 | 1004.86 | 100.31 | 529.28 | 1.6877 | 395.07 | 2.1544 | 395.712 | 180630 | 552.144 | 16.659 | 399.148 | 0.51775 | 395.536 | 0.9719 | 50.5894 | 0.9817 | 40.2551
108.263 | 1354.56 | 108.356 | 1355.18 | 109.03 | 1006.38 | 106.878 | 528.82 | 1.6977 | 398.875 | 2.1159 | 399.44 | 167110 | 552.894 | 16.758 | 402.954 | 0.57172 | 395.409 | 1.2528 | 50.4997 | 1.2813 | 40.2486
114.648 | 1357.33 | 114.927 | 1354.83 | 115.563 | 1007.78 | 113.449 | 528.42 | 1.7087 | 402.678 | 2.0807 | 403.181 | 154730 | 553.942 | 16.818 | 403.798 | 0.62569 | 395.282 | 1.4947 | 50.351 | 1.5655 | 40.1682
121.208 | 1358.26 | 121.502 | 1354.81 | 122.107 | 1009.02 | 120.023 | 528.18 | 1.722 | 406.476 | 2.0516 | 406.944 | 143720 | 555.035 | 16.819 | 399.98 | 0.67967 | 395.155 | 1.7193 | 50.1795 | 1.8456 | 40.0779
127.737 | 1359.55 | 128.08 | 1354.95 | 128.632 | 1010.51 | 126.596 | 527.85 | 1.7477 | 410.223 | 2.037 | 410.732 | 133310 | 556.148 | 16.836 | 397.882 | 0.73364 | 395.028 | 1.9395 | 50.0036 | 2.1103 | 39.9567
134.163 | 1362.02 | 134.655 | 1354.92 | 135.144 | 1012.18 | 133.167 | 527.45 | 1.7723 | 413.977 | 2.0441 | 414.545 | 122905 | 557.26 | 16.91 | 401.693 | 0.78762 | 394.901 | 2.167 | 49.835 | 2.3491 | 39.8003
140.685 | 1363.38 | 141.201 | 1353.96 | 141.569 | 1014.62 | 139.725 | 526.71 | 1.7938 | 417.746 | 2.0315 | 418.355 | 113999 | 558.229 | 16.985 | 405.504 | 0.84159 | 394.774 | 2.3964 | 49.6682 | 2.5742 | 39.6303
147.247 | 1364.28 | 147.724 | 1352.66 | 147.964 | 1017.31 | 146.283 | 525.98 | 1.8117 | 421.531 | 2.0438 | 422.142 | 105453 | 559.163 | 17.06 | 409.315 | 0.92888 | 394.75 | 2.6285 | 49.5042 | 2.7812 | 39.4427
153.818 | 1364.88 | 154.233 | 1351.19 | 154.405 | 1019.67 | 152.853 | 525.57 | 1.8282 | 425.317 | 2.0662 | 425.92 | 97445 | 560.188 | 17.489 | 412.933 | 1.03056 | 394.77 | 2.8596 | 49.3392 | 2.9874 | 39.2544
160.391 | 1365.44 | 160.77 | 1350.12 | 160.846 | 1022.02 | 159.426 | 525.25 | 1.865 | 429.008 | 2.0878 | 429.702 | 90833 | 561.446 | 17.905 | 416.576 | 1.13223 | 394.791 | 3.0864 | 49.1698 | 3.1915 | 39.0645
166.966 | 1365.65 | 167.326 | 1349.34 | 167.229 | 1024.79 | 165.999 | 524.95 | 1.8863 | 432.782 | 2.141 | 433.272 | 84221 | 562.703 | 18.585 | 419.909 | 1.23391 | 394.812 | 3.3132 | 49.0003 | 3.3956 | 38.8745
173.543 | 1365.61 | 173.867 | 1348.3 | 173.585 | 1027.74 | 172.573 | 524.68 | 1.9121 | 436.536 | 2.2173 | 436.688 | 77608 | 563.961 | 19.433 | 423.048 | 1.3356 | 394.832 | 3.5416 | 48.8325 | 3.5645 | 38.6619
180.116 | 1365.33 | 180.4 | 1347.13 | 179.819 | 1031.2 | 179.147 | 524.44 | 1.9487 | 440.239 | 2.3015 | 440.057 | 72175 | 565.258 | 20.237 | 426.326 | 1.4373 | 394.853 | 3.7704 | 48.6651 | 3.7137 | 38.4365
186.687 | 1364.93 | 186.894 | 1345.52 | 185.551 | 1036.71 | 185.724 | 524.55 | 1.9869 | 443.934 | 2.3991 | 443.309 | 67128 | 566.568 | 21.314 | 429.22 | 1.5389 | 394.874 | 3.9992 | 48.4977 | 3.8708 | 38.2153
193.222 | 1363.86 | 193.369 | 1343.7 | 191.442 | 1041.7 | 192.301 | 524.79 | 2.0321 | 447.591 | 2.5112 | 446.407 | 62082 | 567.878 | 22.541 | 431.897 | 1.6406 | 394.894 | 4.2053 | 48.3094 | 4.0251 | 37.993
199.741 | 1362.51 | 199.844 | 1341.87 | 197.473 | 1046.21 | 198.879 | 524.99 | 2.075 | 451.268 | 2.6642 | 448.987 | 57307 | 569.144 | 23.925 | 434.488 | 1.7423 | 394.915 | 4.411 | 48.1207 | 4.1248 | 37.7478
206.285 | 1361.55 | 206.346 | 1340.32 | 203.579 | 1050.42 | 205.457 | 525.1 | 2.1351 | 454.81 | 2.828 | 451.556 | 53243 | 570.297 | 25.355 | 437.053 | 1.911 | 394.931 | 4.6172 | 47.9324 | 4.216 | 37.5
212.846 | 1360.89 | 212.859 | 1338.88 | 209.644 | 1054.76 | 212.035 | 525.18 | 2.1897 | 458.403 | 3.0009 | 454.114 | 49180 | 571.451 | 26.906 | 439.629 | 2.1466 | 394.941 | 4.8235 | 47.7443 | 4.3684 | 37.2774
219.322 | 1359.12 | 219.342 | 1337.21 | 215.277 | 1060.56 | 218.606 | 524.79 | 2.2308 | 462.108 | 3.1847 | 456.591 | 45681 | 572.555 | 28.51 | 442.208 | 2.3823 | 394.951 | 5.0304 | 47.5565 | 4.5135 | 37.0513
225.784 | 1357.18 | 225.672 | 1334.32 | 221.558 | 1063.91 | 225.177 | 524.41 | 2.2805 | 465.77 | 3.4008 | 458.827 | 42418 | 573.639 | 30.498 | 444.322 | 2.6179 | 394.961 | 5.2372 | 47.3688 | 4.6234 | 36.8094
232.241 | 1355.19 | 232.031 | 1331.65 | 227.829 | 1067.33 | 231.747 | 524.56 | 2.3473 | 469.32 | 3.625 | 461.046 | 39155 | 574.724 | 32.641 | 446.249 | 2.8536 | 394.972 | 5.4467 | 47.1833 | 4.7115 | 36.5611
238.703 | 1353.24 | 238.494 | 1329.7 | 233.937 | 1071.53 | 238.316 | 525.25 | 2.4047 | 472.951 | 3.8801 | 463.201 | 36168 | 575.982 | 35.049 | 448.187 | 3.0892 | 394.982 | 5.6584 | 46.9997 | 4.7914 | 36.3104
245.18 | 1351.43 | 244.95 | 1327.72 | 240.188 | 1074.96 | 244.885 | 525.94 | 2.4717 | 476.527 | 4.1352 | 465.357 | 33604 | 577.508 | 37.596 | 450.132 | 3.3249 | 394.992 | 5.8613 | 46.809 | 4.945 | 36.0904
251.652 | 1349.58 | 251.242 | 1324.62 | 246.615 | 1077.42 | 251.455 | 526.47 | 2.5512 | 480.026 | 4.4264 | 467.475 | 31214 | 578.958 | 40.143 | 452.077 | 3.5605 | 395.003 | 6.0557 | 46.6115 | 5.112 | 35.8756
258.068 | 1347.26 | 257.535 | 1321.51 | 253.035 | 1079.94 | 258.031 | 526.32 | 2.6299 | 483.537 | 4.7302 | 469.581 | 28967 | 580.347 | 43.124 | 453.877 | 3.7962 | 395.013 | 6.2563 | 46.4189 | 5.2178 | 35.6323
264.484 | 1344.94 | 263.833 | 1318.44 | 259.452 | 1082.48 | 264.607 | 526.17 | 2.6907 | 487.189 | 5.0554 | 471.603 | 26849 | 581.756 | 46.368 | 455.589 | 4.0318 | 395.023 | 6.4633 | 46.2313 | 5.3236 | 35.3891
270.874 | 1342.44 | 270.137 | 1315.4 | 265.874 | 1084.98 | 271.183 | 526.02 | 2.7659 | 490.752 | 5.4435 | 473.377 | 24907 | 583.19 | 49.613 | 457.301 | 4.2675 | 395.034 | 6.6585 | 46.0343 | 5.4494 | 35.1539
277.247 | 1339.83 | 276.406 | 1312.18 | 272.298 | 1087.46 | 277.76 | 526.27 | 2.8518 | 494.253 | 5.8316 | 475.152 | 23191 | 584.675 | 53.55 | 458.833 | 4.5138 | 395.045 | 6.8504 | 45.8351 | 5.5937 | 34.9261
283.643 | 1337.37 | 282.638 | 1308.76 | 278.758 | 1089.66 | 284.337 | 526.58 | 2.909 | 497.944 | 6.258 | 476.861 | 21532 | 586.173 | 57.624 | 460.328 | 5.0603 | 395.087 | 7.0251 | 45.6241 | 5.7379 | 34.6983
290.081 | 1335.22 | 288.871 | 1305.35 | 285.263 | 1091.24 | 290.914 | 526.88 | 2.9871 | 501.537 | 6.7426 | 478.472 | 19960 | 587.607 | 61.839 | 461.815 | 5.6068 | 395.13 | 7.1915 | 45.4084 | 5.8821 | 34.4706
296.488 | 1332.87 | 295.085 | 1301.84 | 291.83 | 1092 | 297.488 | 527.34 | 3.0999 | 504.907 | 7.2272 | 480.083 | 18555 | 588.915 | 66.845 | 463.257 | 6.1533 | 395.172 | 7.3469 | 45.1863 | 6.0105 | 34.2358
302.757 | 1329.64 | 301.289 | 1298.28 | 298.4 | 1092.61 | 304.058 | 527.99 | 3.2024 | 508.364 | 7.7767 | 481.876 | 17150 | 590.223 | 71.852 | 464.698 | 6.6998 | 395.214 | 7.5044 | 44.9653 | 6.1357 | 33.9996
309.03 | 1326.44 | 307.492 | 1294.73 | 304.977 | 1092.98 | 310.629 | 528.64 | 3.2858 | 511.97 | 8.3519 | 483.74 | 15961 | 591.492 | 77.504 | 466.012 | 7.2463 | 395.256 | 7.6661 | 44.7466 | 6.2742 | 33.7695
315.34 | 1323.43 | 313.616 | 1290.82 | 311.552 | 1093.12 | 317.205 | 529.02 | 3.4194 | 515.239 | 8.9272 | 485.605 | 14825 | 592.752 | 84.043 | 467.15 | 7.7928 | 395.299 | 7.8513 | 44.5431 | 6.4255 | 33.5453
321.622 | 1320.29 | 319.656 | 1286.56 | 318.127 | 1092.88 | 323.781 | 529.37 | 3.5537 | 518.547 | 9.581 | 487.377 | 13690 | 594.012 | 90.582 | 468.289 | 8.3393 | 395.341 | 8.0444 | 44.3449 | 6.5669 | 33.3167
327.699 | 1316.18 | 325.696 | 1282.3 | 324.701 | 1092.83 | 330.358 | 529.73 | 3.6663 | 522.048 | 10.3227 | 489.046 | 12707 | 595.365 | 97.121 | 469.427 | 8.8858 | 395.383 | 8.2024 | 44.1242 | 6.6809 | 33.0763
333.777 | 1312.07 | 331.736 | 1278.04 | 331.276 | 1093.3 | 336.93 | 530.26 | 3.814 | 525.37 | 11.0643 | 490.716 | 11838.4 | 596.789 | 105.433 | 470.57 | 9.4323 | 395.425 | 8.3604 | 43.9035 | 6.7949 | 32.8358
340.023 | 1308.73 | 337.824 | 1273.97 | 337.85 | 1093.77 | 343.497 | 530.99 | 3.9667 | 528.666 | 11.8833 | 492.287 | 10969.6 | 598.212 | 113.901 | 471.712 | 10.1872 | 395.472 | 8.5247 | 43.6863 | 6.9089 | 32.5954
346.198 | 1305.06 | 343.912 | 1269.9 | 344.394 | 1092.9 | 350.065 | 531.73 | 4.1368 | 531.922 | 12.822 | 493.707 | 10126.4 | 599.663 | 122.369 | 472.855 | 11.5115 | 395.53 | 8.6926 | 43.4712 | 7.0599 | 32.3726
352.261 | 1300.89 | 349.929 | 1265.57 | 350.934 | 1091.82 | 356.633 | 532.46 | 4.3085 | 535.174 | 13.76 | 495.127 | 9468.5 | 601.313 | 132.29 | 473.807 | 12.836 | 395.589 | 8.8609 | 43.2563 | 7.2311 | 32.1594
358.402 | 1297.09 | 355.768 | 1260.6 | 357.467 | 1090.66 | 363.199 | 533.22 | 4.4554 | 538.632 | 14.857 | 496.701 | 8810.7 | 602.962 | 143.09 | 474.644 | 14.16 | 395.648 | 9.0339 | 43.0442 | 7.3623 | 31.9267
364.725 | 1294.16 | 361.608 | 1255.62 | 363.97 | 1089.12 | 369.766 | 533.99 | 4.6229 | 542.006 | 15.975 | 498.294 | 8152.8 | 604.611 | 154.26 | 475.524 | 15.484 | 395.706 | 9.2037 | 42.8303 | 7.4833 | 31.6888
370.851 | 1290.29 | 367.484 | 1250.78 | 370.474 | 1087.58 | 376.332 | 534.77 | 4.8112 | 545.291 | 17.103 | 499.882 | 7585.3 | 606.061 | 167.16 | 476.605 | 16.809 | 395.765 | 9.361 | 42.6092 | 7.6047 | 31.4512
376.894 | 1286.05 | 373.5 | 1246.42 | 376.984 | 1086.13 | 382.892 | 535.69 | 5.0216 | 548.523 | 18.504 | 501.331 | 7043 | 607.456 | 180.05 | 477.685 | 18.133 | 395.823 | 9.5176 | 42.3877 | 7.766 | 31.2323
382.8 | 1281.3 | 379.437 | 1241.81 | 383.517 | 1084.96 | 389.452 | 536.62 | 5.2293 | 551.777 | 19.906 | 502.78 | 6505.7 | 608.849 | 195.24 | 478.623 | 19.457 | 395.882 | 9.6606 | 42.1594 | 7.9273 | 31.0133
388.706 | 1276.54 | 385.105 | 1236.31 | 390.045 | 1083.74 | 396.012 | 537.55 | 5.3958 | 555.282 | 21.404 | 504.186 | 6063.4 | 610.214 | 212.05 | 479.461 | 20.782 | 395.94 | 9.8036 | 41.931 | 8.0933 | 30.7972
394.584 | 1271.7 | 390.792 | 1230.87 | 396.449 | 1081.33 | 402.556 | 538.79 | 5.5466 | 558.851 | 23.255 | 505.432 | 5621.2 | 611.58 | 228.86 | 480.299 | 22.106 | 395.999 | 9.9653 | 41.7126 | 8.2712 | 30.5883
400.439 | 1266.77 | 396.59 | 1225.76 | 402.853 | 1078.93 | 409.098 | 540.06 | 5.6813 | 562.482 | 25.106 | 506.678 | 5204.4 | 613 | 245.66 | 481.137 | 23.43 | 396.057 | 10.1339 | 41.4979 | 8.449 | 30.3793
406.293 | 1261.85 | 402.387 | 1220.65 | 409.258 | 1076.53 | 415.64 | 541.33 | 5.793 | 566.179 | 26.957 | 507.924 | 4860.3 | 614.577 | 267.27 | 481.912 | 24.755 | 396.116 | 10.3025 | 41.2832 | 8.5977 | 30.154
412.068 | 1256.67 | 408.092 | 1215.27 | 415.665 | 1074.14 | 422.189 | 542.45 | 5.8722 | 569.932 | 28.933 | 509.147 | 4516.2 | 616.153 | 289.8 | 482.674 | 26.574 | 396.144 | 10.4484 | 41.0564 | 8.7423 | 29.9264
417.819 | 1251.42 | 413.758 | 1209.76 | 422.01 | 1071.4 | 428.753 | 543.3 | 5.9355 | 573.711 | 31.31 | 510.296 | 4172.1 | 617.729 | 312.33 | 483.436 | 29.775 | 396.089 | 10.5898 | 40.8273 | 8.8943 | 29.7025
423.622 | 1246.33 | 419.417 | 1204.24 | 428.205 | 1067.8 | 435.316 | 544.15 | 5.9831 | 577.507 | 33.687 | 511.446 | 3884.7 | 619.336 | 336.32 | 484.173 | 32.976 | 396.034 | 10.7456 | 40.6056 | 9.0552 | 29.4835
429.44 | 1241.28 | 424.853 | 1198.13 | 434.466 | 1064.56 | 441.88 | 544.99 | 6.0192 | 581.308 | 36.499 | 512.623 | 3603 | 620.945 | 365.88 | 484.817 | 36.177 | 395.979 | 10.906 | 40.3861 | 9.2246 | 29.2693
435.112 | 1235.8 | 430.289 | 1192.01 | 440.815 | 1061.79 | 448.375 | 546.8 | 6.0118 | 585.127 | 39.422 | 513.808 | 3365.2 | 622.608 | 395.45 | 485.46 | 39.378 | 395.924 | 11.0622 | 40.1646 | 9.3935 | 29.0548
440.79 | 1230.33 | 435.722 | 1185.89 | 446.995 | 1058.21 | 454.856 | 548.8 | 5.9903 | 588.931 | 42.345 | 514.993 | 3127.5 | 624.272 | 425.49 | 486.121 | 42.579 | 395.869 | 11.2043 | 39.9358 | 9.553 | 28.8349
446.51 | 1224.99 | 441.085 | 1179.6 | 453.007 | 1053.84 | 461.338 | 550.79 | 5.8746 | 592.64 | 45.869 | 516.157 | 2903.4 | 625.921 | 462.74 | 487.044 | 45.781 | 395.814 | 11.3465 | 39.707 | 9.7125 | 28.615
452.134 | 1219.39 | 446.448 | 1173.3 | 459.019 | 1049.47 | 467.822 | 552.77 | 5.7588 | 596.349 | 49.606 | 517.314 | 2703 | 627.546 | 499.99 | 487.968 | 48.982 | 395.759 | 11.5075 | 39.488 | 9.8826 | 28.4014
457.424 | 1212.93 | 451.837 | 1167.07 | 465.251 | 1046.07 | 474.306 | 554.74 | 5.6234 | 599.999 | 53.343 | 518.471 | 2510.1 | 629.247 | 537.24 | 488.891 | 52.183 | 395.704 | 11.6682 | 39.2687 | 10.0637 | 28.1946
462.715 | 1206.47 | 457.237 | 1160.87 | 471.501 | 1042.74 | 480.789 | 556.72 | 5.4838 | 603.637 | 57.571 | 519.466 | 2350.8 | 631.289 | 583.82 | 489.268 | 55.384 | 395.649 | 11.8261 | 39.0479 | 10.2453 | 27.988
467.988 | 1199.97 | 462.637 | 1154.67 | 477.472 | 1038.23 | 487.271 | 558.71 | 5.3092 | 607.128 | 62.48 | 520.237 | 2191.5 | 633.331 | 631.62 | 489.574 | 58.585 | 395.594 | 11.9842 | 38.8273 | 10.4291 | 27.783
473.23 | 1193.4 | 467.945 | 1148.25 | 483.413 | 1033.6 | 493.754 | 560.7 | 5.1187 | 610.542 | 67.389 | 521.008 | 2056.1 | 635.564 | 682.94 | 490.057 | 65.763 | 395.598 | 12.1495 | 38.6106 | 10.613 | 27.578
478.471 | 1186.82 | 473.247 | 1141.81 | 489.413 | 1029.19 | 500.243 | 562.62 | 4.9499 | 614.017 | 72.961 | 521.878 | 1929.4 | 637.866 | 739.22 | 490.788 | 72.96 | 395.602 | 12.3147 | 38.3939 | 10.7968 | 27.3729
483.754 | 1180.35 | 478.57 | 1135.43 | 495.415 | 1024.78 | 506.743 | 564.43 | 4.7777 | 617.461 | 79.545 | 522.901 | 1802.6 | 640.169 | 799.78 | 491.443 | 80.157 | 395.607 | 12.4859 | 38.1808 | 10.9811 | 27.1682
489.055 | 1173.91 | 483.897 | 1129.05 | 501.413 | 1020.36 | 513.243 | 566.24 | 4.5945 | 620.805 | 86.129 | 523.923 | 1700.1 | 642.786 | 869.04 | 491.941 | 87.354 | 395.611 | 12.6628 | 37.9712 | 11.1679 | 26.9652
494.382 | 1167.53 | 489.284 | 1122.82 | 507.199 | 1015.22 | 519.71 | 568.36 | 4.4678 | 624.352 | 92.712 | 524.946 | 1622.5 | 645.874 | 938.29 | 492.438 | 94.551 | 395.616 | 12.8341 | 37.7583 | 11.3548 | 26.7623
499.858 | 1161.52 | 494.793 | 1116.89 | 512.985 | 1010.07 | 526.165 | 570.6 | 4.3974 | 628.101 | 99.296 | 525.969 | 1558.6 | 649.175 | 1015.53 | 492.957 | 101.748 | 395.62 | 12.998 | 37.5408 | 11.5417 | 26.5594
505.333 | 1155.5 | 500.015 | 1110.3 | 518.543 | 1004.28 | 532.629 | 572.75 | 4.3201 | 631.832 | 107.231 | 526.773 | 1538.5 | 652.913 | 1101.96 | 493.5 | 108.946 | 395.625 | 13.1725 | 37.3299 | 11.7291 | 26.3568
510.698 | 1149.23 | 505.082 | 1103.35 | 524.021 | 998.28 | 539.095 | 574.9 | 4.2733 | 635.611 | 116.499 | 527.362 | 1549.4 | 656.713 | 1188.39 | 494.043 | 116.143 | 395.629 | 13.3536 | 37.123 | 11.9165 | 26.1542
515.806 | 1142.37 | 510.459 | 1097.11 | 529.87 | 993.36 | 545.542 | 577.2 | 4.2531 | 639.417 | 125.77 | 527.951 | 1582.7 | 660.372 | 1289.4 | 494.379 | 123.34 | 395.634 | 13.5471 | 36.9249 | 12.0844 | 25.9395
520.817 | 1135.32 | 515.891 | 1090.98 | 535.795 | 988.68 | 551.99 | 579.5 | 4.2841 | 643.217 | 135.5 | 528.563 | 1630.5 | 663.903 | 1396.7 | 494.624 | 130.64 | 395.638 | 13.7396 | 36.7259 | 12.2449 | 25.7201
525.69 | 1128 | 520.962 | 1084.05 | 541.53 | 983.41 | 558.438 | 581.8 | 4.3136 | 647.018 | 147.02 | 529.263 | 1708.7 | 666.981 | 1510.1 | 494.95 | 148.09 | 395.627 | 13.9245 | 36.5217 | 12.4234 | 25.512
530.749 | 1121.08 | 525.994 | 1077.04 | 547.101 | 977.65 | 564.819 | 584.58 | 4.319 | 650.835 | 158.54 | 529.962 | 1807.5 | 669.679 | 1644.1 | 495.55 | 165.54 | 395.616 | 14.1084 | 36.3166 | 12.6119 | 25.3102
536.209 | 1115.02 | 531.135 | 1070.25 | 552.6 | 971.71 | 571.183 | 587.49 | 4.3314 | 654.641 | 172.81 | 530.4 | 1919.8 | 672.13 | 1778.1 | 496.15 | 182.99 | 395.604 | 14.2943 | 36.1133 | 12.8106 | 25.1162
541.669 | 1108.96 | 536.345 | 1063.61 | 557.712 | 964.86 | 577.522 | 590.54 | 4.4294 | 658.301 | 187.68 | 530.782 | 2047.6 | 674.409 | 1912.1 | 496.75 | 200.43 | 395.593 | 14.5065 | 35.9301 | 13.0166 | 24.9278
546.756 | 1102.06 | 541.554 | 1056.97 | 562.824 | 958.01 | 583.862 | 593.6 | 4.535 | 661.935 | 202.55 | 531.163 | 2193.1 | 676.434 | 2084.6 | 497.13 | 217.88 | 395.582 | 14.7099 | 35.7399 | 13.2226 | 24.7394
551.824 | 1095.12 | 546.764 | 1050.32 | 568.127 | 951.58 | 590.201 | 596.66 | 4.6872 | 665.409 | 217.95 | 531.619 | 2349.2 | 678.307 | 2262.9 | 497.477 | 235.33 | 395.57 | 14.9041 | 35.5422 | 13.4365 | 24.558
556.897 | 1088.19 | 551.974 | 1043.68 | 573.461 | 945.22 | 596.433 | 600.3 | 4.8442 | 668.872 | 236.41 | 532.507 | 2529.7 | 679.749 | 2441.3 | 497.823 | 252.78 | 395.559 | 15.115 | 35.3583 | 13.6602 | 24.3855
561.987 | 1081.29 | 557.184 | 1037.04 | 578.929 | 939.18 | 602.661 | 603.96 | 5.0192 | 672.294 | 254.87 | 533.395 | 2725.4 | 681.014 | 2635.9 | 498.194 | 270.23 | 395.548 | 15.3338 | 35.1812 | 13.8839 | 24.213
567.076 | 1074.39 | 562.324 | 1030.25 | 584.296 | 932.91 | 608.882 | 607.65 | 5.1943 | 675.716 | 277.49 | 533.958 | 2940.8 | 682.55 | 2876.9 | 498.636 | 287.68 | 395.536 | 15.5622 | 35.0133 | 14.1059 | 24.0388
572.148 | 1067.46 | 567.304 | 1023.13 | 589.419 | 926.09 | 615.095 | 611.39 | 5.362 | 679.217 | 302.11 | 534.365 | 3156.2 | 684.086 | 3117.9 | 499.079 | 305.13 | 395.525 | 15.7867 | 34.8418 | 14.3237 | 23.8607
577.186 | 1060.46 | 572.284 | 1016.01 | 594.586 | 919.35 | 621.308 | 615.12 | 5.5289 | 682.726 | 326.73 | 534.771 | 3422.6 | 685.217 | 3358.9 | 499.521 | 322.58 | 395.514 | 15.9965 | 34.6566 | 14.5416 | 23.6827
582.225 | 1053.45 | 577.201 | 1008.77 | 599.766 | 912.64 | 627.524 | 618.84 | 5.7839 | 685.871 | 351.36 | 535.177 | 3706.1 | 686.212 | 3621.9 | 499.908 | 343.43 | 395.504 | 16.2146 | 34.479 | 14.7635 | 23.5084
587.196 | 1046.32 | 582.09 | 1001.48 | 604.894 | 905.83 | 633.751 | 622.51 | 6.0636 | 688.914 | 379.66 | 535.757 | 3989.5 | 687.207 | 3948.1 | 500.138 | 381.31 | 395.502 | 16.4386 | 34.3068 | 14.9868 | 23.3354
592.101 | 1039.06 | 586.98 | 994.19 | 609.988 | 898.94 | 639.978 | 626.17 | 6.3482 | 692.039 | 411.36 | 536.496 | 4302.5 | 688.219 | 4274.3 | 500.367 | 419.19 | 395.501 | 16.6688 | 34.1414 | 15.21 | 23.1625
597.005 | 1031.79 | 591.978 | 987.11 | 614.912 | 891.71 | 646.205 | 629.84 | 6.6342 | 695.189 | 443.06 | 537.236 | 4670.7 | 689.26 | 4600.5 | 500.597 | 457.07 | 395.499 | 16.9166 | 33.9957 | 15.4448 | 23.0023
601.958 | 1024.62 | 597.002 | 980.08 | 619.837 | 884.48 | 652.143 | 634.69 | 6.9271 | 698.415 | 481.57 | 537.687 | 5038.9 | 690.301 | 5001.5 | 500.981 | 494.94 | 395.498 | 17.164 | 33.8497 | 15.6915 | 22.8553
606.935 | 1017.49 | 602.026 | 973.04 | 624.762 | 877.26 | 658.068 | 639.58 | 7.2206 | 701.649 | 521.14 | 538.094 | 5407.1 | 691.343 | 5423.9 | 501.408 | 532.82 | 395.496 | 17.3648 | 33.6571 | 15.9383 | 22.7083
611.881 | 1010.31 | 606.609 | 965.22 | 629.741 | 870.14 | 663.876 | 644.87 | 7.5728 | 704.72 | 563.52 | 538.506 | 5883.7 | 692.411 | 5846.3 | 501.835 | 570.7 | 395.494 | 17.5774 | 33.4757 | 16.185 | 22.5614
616.596 | 1002.7 | 611.161 | 957.33 | 634.723 | 863.02 | 669.684 | 650.15 | 7.9504 | 707.721 | 613.58 | 538.934 | 6376.6 | 693.483 | 6340.5 | 502.248 | 608.58 | 395.493 | 17.8165 | 33.3196 | 16.428 | 22.4098
621.311 | 995.1 | 615.788 | 949.59 | 639.676 | 855.85 | 675.43 | 655.62 | 8.3764 | 710.628 | 663.63 | 539.362 | 6869.5 | 694.556 | 6875.1 | 502.654 | 652.5 | 395.491 | 18.0564 | 33.1644 | 16.6695 | 22.2564
626.026 | 987.49 | 620.735 | 942.4 | 644.614 | 848.65 | 681.095 | 661.32 | 8.8367 | 713.469 | 713.68 | 539.79 | 7362.3 | 695.628 | 7409.6 | 503.059 | 726.78 | 395.487 | 18.313 | 33.0307 | 16.911 | 22.1031
630.865 | 980.1 | 625.682 | 935.22 | 649.553 | 841.45 | 686.931 | 666.51 | 9.3022 | 716.305 | 778.47 | 540.067 | 7987.6 | 696.496 | 8059.2 | 503.186 | 801.07 | 395.483 | 18.5634 | 32.8893 | 17.1607 | 21.9605
635.703 | 972.71 | 630.541 | 927.87 | 654.109 | 833.61 | 692.712 | 671.84 | 9.8444 | 719.062 | 843.71 | 540.339 | 8663.3 | 697.286 | 8726.8 | 503.269 | 875.36 | 395.479 | 18.7966 | 32.7266 | 17.4185 | 21.8285
640.506 | 965.26 | 635.223 | 920.21 | 658.431 | 825.37 | 698.104 | 678.26 | 10.3866 | 721.819 | 908.94 | 540.611 | 9339 | 698.076 | 9426.7 | 503.356 | 949.65 | 395.475 | 19.0335 | 32.5686 | 17.6792 | 21.701
645.176 | 957.58 | 639.906 | 912.55 | 662.754 | 817.13 |  |  | 10.9738 | 724.65 | 987.66 | 540.724 | 10051.1 | 698.905 | 10238.7 | 503.458 | 1023.94 | 395.47 | 19.295 | 32.4422 | 17.9414 | 21.5758
649.845 | 949.89 | 644.58 | 904.87 | 667.43 | 809.46 |  |  | 11.5713 | 727.497 | 1071.46 | 540.777 | 10901.4 | 699.883 | 11050.7 | 503.561 | 1098.23 | 395.466 | 19.5559 | 32.315 | 18.2037 | 21.4507
654.514 | 942.2 | 649.086 | 896.91 | 672.112 | 801.79 |  |  | 12.1773 | 730.33 | 1155.26 | 540.83 | 11751.7 | 700.861 | 12034.7 | 503.669 | 1172.52 | 395.462 | 19.8083 | 32.1755 | 18.4725 | 21.3365
659.092 | 934.36 | 653.593 | 888.96 | 676.794 | 794.12 |  |  | 12.958 | 732.861 | 1257.9 | 541.019 | 12743 | 701.653 | 13026 | 503.778 | 1246.8 | 395.458 | 20.0751 | 32.0577 | 18.7424 | 21.2243
663.616 | 926.43 | 658.1 | 881 | 681.214 | 786.04 |  |  | 13.739 | 735.391 | 1366.1 | 541.248 | 13895 | 702.232 | 14077 | 503.92 | 1362.6 | 395.447 | 20.3343 | 31.9284 | 19.0083 | 21.1052
668.139 | 918.51 | 662.606 | 873.04 | 685.509 | 777.77 |  |  | 14.604 | 737.84 | 1474.2 | 541.478 | 15047 | 702.81 | 15297 | 504.156 | 1531.2 | 395.426 | 20.589 | 31.7921 | 19.2716 | 20.9818
672.664 | 910.58 | 667.336 | 865.47 | 689.805 | 769.49 |  |  | 15.552 | 740.207 | 1593.4 | 541.652 | 16200 | 703.389 | 16517 | 504.392 | 1699.8 | 395.405 | 20.8441 | 31.6564 | 19.543 | 20.8725
677.279 | 902.8 | 672.218 | 858.17 | 694.377 | 761.66 |  |  | 16.515 | 742.644 | 1736.3 | 541.708 | 17414 | 703.974 | 17963 | 504.454 | 1868.4 | 395.383 | 21.1228 | 31.5615 | 19.8165 | 20.767
681.893 | 895.02 | 677.101 | 850.86 | 699.19 | 754.23 |  |  | 17.524 | 745.3 | 1879.2 | 541.763 | 19059 | 704.608 | 19500 | 504.447 | 2037 | 395.362 | 21.4002 | 31.4639 | 20.0978 | 20.6787
686.508 | 887.24 | 681.823 | 843.28 |  |  |  |  | 18.532 | 747.956 | 2022.1 | 541.819 | 20703 | 705.242 | 21037 | 504.439 | 2205.6 | 395.341 | 21.6741 | 31.3593
690.869 | 879.06 | 686.268 | 835.23 |  |  |  |  | 19.665 | 750.479 | 2193.9 | 542.209 | 22348 | 705.876 | 22778 | 504.503 | 2374.2 | 395.32 | 21.9481 | 31.2547
695.162 | 870.78 | 690.714 | 827.18 |  |  |  |  | 20.976 | 752.811 | 2370.1 | 542.651 | 23992 | 706.51 | 24667 | 504.618 | 2542.8 | 395.299 | 22.232 | 31.1726
699.455 | 862.5 | 695.159 | 819.13 |  |  |  |  | 22.286 | 755.143 | 2576.8 | 542.953 | 25949 | 707.126 | 26727 | 504.677 | 2711.4 | 395.278 | 22.5172 | 31.0937
|  | 699.605 | 811.07 |  |  |  |  | 23.813 | 757.371 | 2789.5 | 543.227 | 28331 | 707.718 | 28950 | 504.684 | 2880 | 395.257 | 22.8008 | 31.0106
[8 empty] | 25.39 | 759.575 | 3016 | 543.502 | 30713 | 708.311 | 31485 | 504.691 | 3048.6 | 395.236 | 23.0865 | 30.9334
[8 empty] | 27.147 | 761.748 | 3278.8 | 543.778 | 33094 | 708.903 | 34296 | 504.699 | 3232.3 | 395.214 | 23.3762 | 30.8677
[8 empty] | 29.026 | 763.9 | 3541.7 | 544.054 | 35476 | 709.495 | 37108 | 504.708 | 3617.7 | 395.183 | 23.6679 | 30.8088
[8 empty] | 30.905 | 766.052 | 3833.5 | 544.504 | 38770 | 709.931 | 39920 | 504.716 | 4003 | 395.151 | 23.9599 | 30.7512
[8 empty] | 33.054 | 768.261 | 4149.8 | 545.101 | 42300 | 710.326 | 43764 | 504.687 | 4388.4 | 395.119 | 24.2437 | 30.6692
[8 empty] | 35.255 | 770.482 | 4490.3 | 545.658 | 45830 | 710.722 | 48011 | 504.643 | 4773.8 | 395.088 | 24.5263 | 30.5835
[8 empty] | 37.569 | 772.668 | 4878.3 | 546.14 | 49359 | 711.117 | 52258 | 504.599 | 5159.1 | 395.056 | 24.8194 | 30.5321
[8 empty] | 40.193 | 774.759 | 5266.3 | 546.622 | 52889 | 711.513 | 56505 | 504.556 | 5544.5 | 395.024 | 25.1142 | 30.4864
[8 empty] | 43 | 776.82 | 5696.5 | 547.29 | 57486 | 711.789 | 60752 | 504.512 | 5929.9 | 394.993 | 25.4115 | 30.4567
[8 empty] | 46.169 | 778.821 | 6164.9 | 548.126 | 62490 | 712.02 | 64999 | 504.468 | 6315.2 | 394.961 | 25.7101 | 30.4354
[8 empty] | 49.337 | 780.821 | 6641.1 | 548.984 | 67495 | 712.251 | 70235 | 504.473 | 6700.6 | 394.929 | 26.0088 | 30.4153
[8 empty] | 52.656 | 782.845 | 7188.6 | 550.035 | 72608 | 712.482 | 76894 | 504.547 | 7293.7 | 394.862 | 26.3076 | 30.3956
[8 empty] | 56.423 | 784.936 | 7743.5 | 551.084 | 79389 | 712.696 | 83553 | 504.621 | 8051.8 | 394.767 | 26.6065 | 30.3951
[8 empty] | 60.19 | 787.028 | 8369.2 | 552.124 | 86170 | 712.91 | 90213 | 504.695 | 8809.9 | 394.672 | 26.9056 | 30.4124
[8 empty] | 64.79 | 788.915 | 8996.4 | 553.724 | 92951 | 713.124 | 96872 | 504.769 | 9568.1 | 394.577 | 27.2048 | 30.4057
[8 empty] | 69.86 | 790.685 | 9624.4 | 555.646 | 100074 | 713.328 | 104664 | 504.78 | 10326.2 | 394.482 | 27.504 | 30.3925
[8 empty] | 74.929 | 792.456 | 10094.4 | 558.606 | 109175 | 713.472 | 114247 | 504.693 | 11084.3 | 394.387 | 27.8031 | 30.3977
[8 empty] | 79.999 | 794.226 | 10239.7 | 562.346 | 118276 | 713.615 | 123829 | 504.606 | 11842.4 | 394.292 | 28.102 | 30.4173
[8 empty] | 85.584 | 796.046 | 10238.7 | 566.159 | 127380 | 713.758 | 133410 | 504.519 | 12600 | 394.197 | 28.4009 | 30.4376
[8 empty] | 91.864 | 797.934 | 9925.2 | 569.436 | 138910 | 713.892 | 143980 | 504.414 | 14387 | 394.181 | 28.6992 | 30.4629
[8 empty] | 98.144 | 799.822 | 9343 | 571.894 | 151430 | 714.021 | 157070 | 504.26 | 16210 | 394.167
[10 empty] | 8706.6 | 573.769 | 163960 | 714.151 | 170160 | 504.106 | 18033 | 394.153
[10 empty] | 8120.2 | 575.531 | 176480 | 714.281 | 183250 | 503.951 | 19856 | 394.139
[10 empty] | 7548.1 | 577.248 | 189910 | 714.348 |  |  | 21679 | 394.126
[10 empty] | 7017.8 | 578.835 | 206300 | 714.214 |  |  | 23502 | 394.112
[10 empty] | 6520.7 | 580.245 | 222690 | 714.079 |  |  | 25326 | 394.098
[10 empty] | 6042.7 | 581.553 |  |  |  |  | 27149 | 394.084
[10 empty] | 5595.9 | 582.783 |  |  |  |  | 28972 | 394.07
[10 empty] | 5183.8 | 583.861 |  |  |  |  | 30795 | 394.057
[10 empty] | 4798.4 | 584.752 |  |  |  |  | 32618 | 394.043
[10 empty] | 4431.5 | 585.593 |  |  |  |  | 34441 | 394.029
[10 empty] | 4092.3 | 586.357 |  |  |  |  | 36264 | 394.015
[10 empty] | 3790.4 | 587.174 |  |  |  |  | 39545 | 393.988
[10 empty] | 3502.4 | 587.974 |  |  |  |  | 44378 | 393.945
[10 empty] | 3247.2 | 588.707 |  |  |  |  | 49211 | 393.903
[10 empty] | 2992 | 589.44 |  |  |  |  | 54045 | 393.86
[10 empty] | 2778 | 590.056 |  |  |  |  | 58878 | 393.818
[10 empty] | 2576.6 | 590.637 |  |  |  |  | 63712 | 393.776
[10 empty] | 2375.2 | 591.217 |  |  |  |  | 68545 | 393.733
[10 empty] | 2175.8 | 591.803 |  |  |  |  | 73379 | 393.691
[10 empty] | 2022.6 | 592.514 |  |  |  |  | 78212 | 393.649
[10 empty] | 1869.4 | 593.224 |  |  |  |  | 83045 | 393.606
[10 empty] | 1717.2 | 593.941 |  |  |  |  | 87879 | 393.564
[10 empty] | 1595.8 | 594.834 |  |  |  |  | 95782 | 393.541
[10 empty] | 1474.4 | 595.727 |  |  |  |  | 111956 | 393.57
[10 empty] | 1359.6 | 596.576 |  |  |  |  | 128130 | 393.6
[10 empty] | 1255.6 | 597.356 |  |  |  |  | 144300 | 393.629
[10 empty] | 1165.32 | 598.38 |  |  |  |  | 160480 | 393.659
[10 empty] | 1075.94 | 599.42 |  |  |  |  | 176650 | 393.688
[10 empty] | 997.09 | 600.45 |  |  |  |  | 192830 | 393.718
[10 empty] | 921.63 | 601.351 |  |  |  |  | 209000 | 393.747
[10 empty] | 850.69 | 602.013 |  |  |  |  | 225170 | 393.777
[10 empty] | 791.36 | 603.396 |  |  |  |  | 241350 | 393.806
[10 empty] | 732.36 | 604.758 |  |  |  |  | 257520 | 393.836
[10 empty] | 679.6 | 605.702 |  |  |  |  | 273700 | 393.865
[10 empty] | 626.84 | 606.645 |  |  |  |  | 289870 | 393.895
[10 empty] | 582.13 | 607.646 |  |  |  |  | 306050 | 393.924
[10 empty] | 537.92 | 608.651 |  |  |  |  | 322220 | 393.954
[10 empty] | 498.25 | 609.713 |  |  |  |  | 338390 | 393.983
[10 empty] | 461.66 | 610.812 |  |  |  |  | 354570 | 394.013
[10 empty] | 426.57 | 611.972 |  |  |  |  | 370740 | 394.042
[10 empty] | 396.4 | 613.33 |  |  |  |  | 406380 | 394.032
[10 empty] | 366.66 | 614.645 |  |  |  |  | 456900 | 393.99
[10 empty] | 339.32 | 615.727 |  |  |  |  | 507420 | 393.948
[10 empty] | 315.39 | 617.188 |  |  |  |  | 557940 | 393.906
[10 empty] | 292.99 | 618.671 |  |  |  |  | 608470 | 393.864
[10 empty] | 271.72 | 620.169 |  |  |  |  | 658990 | 393.823
[10 empty] | 253.49 | 621.869 |  |  |  |  | 709510 | 393.781
[10 empty] | 235.46 | 623.583 |  |  |  |  | 760040 | 393.739
[10 empty] | 220.5 | 625.82 |  |  |  |  | 810560 | 393.697
[10 empty] | 207.33 | 628.297 |  |  |  |  | 861080 | 393.655
[10 empty] | 195.76 | 630.98 |  |  |  |  | 911610 | 393.614
[10 empty] | 187.83 | 634.236 |  |  |  |  | 962130 | 393.572
[10 empty] | 182.19 | 637.775
[10 empty] | 176.97 | 641.342
[10 empty] | 171.72 | 644.895
[10 empty] | 168.84 | 648.616
[10 empty] | 169.14 | 652.407
[10 empty] | 170.88 | 656.176
[10 empty] | 176.01 | 659.715
[10 empty] | 179.69 | 663.366
[10 empty] | 187.01 | 666.66
[10 empty] | 196.19 | 669.695
[10 empty] | 205.73 | 672.765
[10 empty] | 217.35 | 675.519
[10 empty] | 231.33 | 677.91
[10 empty] | 246.9 | 680.054
[10 empty] | 261.37 | 682.711
[10 empty] | 277.61 | 685.213
[10 empty] | 296.04 | 687.492
[10 empty] | 316.58 | 689.584
[10 empty] | 338.13 | 691.65
[10 empty] | 362.69 | 693.617
[10 empty] | 388.99 | 695.516
[10 empty] | 415.77 | 697.431
[10 empty] | 446.1 | 699.454
[10 empty] | 476.42 | 701.478
[10 empty] | 510.81 | 703.394
[10 empty] | 547.34 | 705.255
[10 empty] | 588.19 | 706.993
[10 empty] | 632.53 | 708.632
[10 empty] | 678.8 | 710.246
[10 empty] | 734.29 | 711.743
[10 empty] | 789.78 | 713.241
[10 empty] | 845.27 | 714.739
[10 empty] | 914.8 | 716.105
[10 empty] | 985.19 | 717.464
[10 empty] | 1058.96 | 718.784
[10 empty] | 1149.25 | 719.916
[10 empty] | 1239.53 | 721.048
[10 empty] | 1329.8 | 722.181
[10 empty] | 1434.5 | 723.758
[10 empty] | 1539.7 | 725.353
[10 empty] | 1666.7 | 726.676
[10 empty] | 1804.7 | 727.864
[10 empty] | 1942.6 | 729.051
[10 empty] | 2080.9 | 730.236
[10 empty] | 2262.6 | 731.214
[10 empty] | 2444.2 | 732.191
[10 empty] | 2625.9 | 733.169
[10 empty] | 2850.2 | 734.287
[10 empty] | 3078.8 | 735.419
[10 empty] | 3307.4 | 736.551
[10 empty] | 3578.9 | 737.604
[10 empty] | 3868.7 | 738.622
[10 empty] | 4158.5 | 739.641
[10 empty] | 4514.7 | 740.592
[10 empty] | 4874.4 | 741.54

## 4130 IRAM
Diagrama TTT | [7 empty] | Bandas de Tempĺabilidad
x | A | x | AmasF | x | AmasFmasC | x | Ms | x | Arriba | x | Abajo
5.7855 | 359.537 | 1.3165 | 523.377 | 947.3 | 314.557 | 0.47765 | 360.267 | 0.9787 | 56.0341 | 0.9571 | 49.437
5.4668 | 362.769 | 1.3198 | 527.665 | 879.98 | 316.707 | 0.52849 | 360.292 | 1.3169 | 55.984 | 1.278 | 49.3313
5.1713 | 366.103 | 1.3654 | 531.64 | 813.4 | 318.789 | 0.57933 | 360.317 | 1.655 | 55.9337 | 1.5894 | 49.2068
4.9152 | 369.612 | 1.4259 | 535.387 | 751.35 | 320.459 | 0.63017 | 360.342 | 1.9764 | 55.8294 | 1.8905 | 49.0647
4.6948 | 373.255 | 1.4954 | 539.02 | 692.71 | 322.215 | 0.68101 | 360.367 | 2.2944 | 55.7177 | 2.1724 | 48.894
4.4753 | 376.816 | 1.5802 | 542.402 | 641.66 | 324.161 | 0.75959 | 360.411 | 2.6068 | 55.5943 | 2.4252 | 48.6918
4.2551 | 380.315 | 1.689 | 545.3 | 591.43 | 326.154 | 0.84018 | 360.457 | 2.9021 | 55.447 | 2.6669 | 48.4795
4.045 | 383.851 | 1.8087 | 548.024 | 549.46 | 328.339 | 0.92077 | 360.502 | 3.1665 | 55.256 | 2.8912 | 48.2525
3.8611 | 387.481 | 1.9487 | 550.472 | 505.33 | 329.63 | 1.00136 | 360.548 | 3.4442 | 55.0809 | 3.096 | 48.0124
3.7 | 391.223 | 2.0912 | 552.923 | 468.73 | 331.569 | 1.08195 | 360.593 | 3.7309 | 54.9166 | 3.2822 | 47.7603
3.5519 | 395.024 | 2.2505 | 555.395 | 436.57 | 333.892 | 1.1625 | 360.638 | 3.9936 | 54.7259 | 3.4586 | 47.5027
3.3914 | 398.617 | 2.4288 | 557.624 | 404.4 | 336.214 | 1.2944 | 360.596 | 4.2397 | 54.5169 | 3.5833 | 47.2242
3.2309 | 402.21 | 2.6212 | 559.675 | 373.29 | 338.342 | 1.4442 | 360.522 | 4.4829 | 54.3056 | 3.7019 | 46.9428
3.0864 | 405.872 | 2.8381 | 561.695 | 344.75 | 340.196 | 1.5939 | 360.449 | 4.7255 | 54.0935 | 3.8592 | 46.6758
2.9542 | 409.588 | 3.088 | 563.114 | 319.62 | 342.28 | 1.7437 | 360.375 | 4.9504 | 53.8673 | 3.9539 | 46.3878
2.824 | 413.264 | 3.3596 | 564.136 | 296.76 | 344.638 | 1.8935 | 360.302 | 5.1685 | 53.6357 | 4.0363 | 46.0958
2.6956 | 416.907 | 3.6534 | 565.577 | 277.39 | 347.414 | 2.0432 | 360.228 | 5.3846 | 53.4026 | 4.1507 | 45.8136
2.5872 | 420.684 | 3.9824 | 566.744 | 259.2 | 349.953 | 2.193 | 360.155 | 5.5952 | 53.1657 | 4.2911 | 45.5394
2.4842 | 424.498 | 4.3367 | 567.628 | 241.26 | 352.444 | 2.3501 | 360.084 | 5.8058 | 52.9288 | 4.4284 | 45.2639
2.3885 | 428.308 | 4.7379 | 568.532 | 224.45 | 355.036 | 2.6207 | 360.044 | 6.0164 | 52.6918 | 4.5631 | 44.9875
2.2929 | 432.118 | 5.1519 | 569.442 | 210.71 | 357.898 | 2.8912 | 360.005 | 6.2204 | 52.4508 | 4.6977 | 44.711
2.1988 | 435.847 | 5.6406 | 570.334 | 196.96 | 360.76 | 3.1618 | 359.966 | 6.4081 | 52.1994 | 4.828 | 44.4331
2.1048 | 439.568 | 6.1292 | 571.226 | 184.92 | 363.646 | 3.4324 | 359.926 | 6.5959 | 51.9481 | 4.9407 | 44.149
2.0178 | 443.327 | 6.7316 | 571.737 | 173.65 | 366.543 | 3.7029 | 359.887 | 6.7836 | 51.6968 | 5.0534 | 43.865
1.9464 | 447.174 | 7.3448 | 572.211 | 162.38 | 369.439 | 4.0156 | 359.856 | 6.9849 | 51.4538 | 5.1682 | 43.5817
1.875 | 451.021 | 7.9846 | 572.723 | 152.08 | 372.398 | 4.5113 | 359.86 | 7.1919 | 51.2145 | 5.2865 | 43.2995
1.8036 | 454.868 | 8.732 | 573.383 | 142.93 | 375.429 | 5.0069 | 359.864 | 7.399 | 50.9752 | 5.4049 | 43.0173
1.7322 | 458.714 | 9.511 | 573.878 | 134.24 | 378.461 | 5.5025 | 359.868 | 7.606 | 50.7359 | 5.5233 | 42.7351
1.6626 | 462.572 | 10.3846 | 573.882 | 126.43 | 381.599 | 5.9982 | 359.872 | 7.7999 | 50.4884 | 5.6416 | 42.4529
1.6076 | 466.518 | 11.4 | 573.917 | 120.41 | 385.158 | 6.4938 | 359.876 | 7.9877 | 50.2371 | 5.7591 | 42.1704
1.5527 | 470.465 | 12.434 | 573.957 | 114.58 | 388.683 | 6.9895 | 359.881 | 8.1744 | 49.9851 | 5.8756 | 41.8876
1.5044 | 474.457 | 13.56 | 574.005 | 109.263 | 392.29 | 7.4851 | 359.885 | 8.3597 | 49.7324 | 5.9921 | 41.6048
1.4622 | 478.509 | 14.792 | 574.063 | 105.169 | 396.147 | 8.2116 | 359.86 | 8.5451 | 49.4797 | 6.0878 | 41.3162
1.4335 | 482.68 | 16.236 | 574.496 | 102.285 | 400.21 | 9.1288 | 359.811 | 8.7305 | 49.227 | 6.1754 | 41.0254
1.4106 | 486.893 | 17.705 | 574.974 | 100.346 | 404.388 | 10.046 | 359.762 | 8.9142 | 48.9734 | 6.2803 | 40.7393
1.3831 | 491.068 | 19.275 | 575.591 | 99.348 | 408.639 | 10.9631 | 359.713 | 9.0965 | 48.719 | 6.3945 | 40.4558
1.36 | 495.275 | 21.011 | 576.437 | 99.207 | 412.921 | 11.88 | 359.664 | 9.2788 | 48.4646 | 6.4976 | 40.1692
1.336 | 499.471 | 22.949 | 577.319 | 100.11 | 417.184 | 12.797 | 359.615 | 9.4506 | 48.2048 | 6.5878 | 39.879
1.3129 | 503.672 | 24.958 | 578.236 | 102.367 | 421.344 | 13.81 | 359.575 | 9.6102 | 47.9389 | 6.6789 | 39.5889
1.2956 | 507.907 | 27.165 | 579.825 | 104.362 | 425.538 | 15.419 | 359.593 | 9.7699 | 47.673 | 6.7706 | 39.2991
1.2878 | 512.186 | 29.436 | 581.512 | 108.497 | 429.352 | 17.028 | 359.61 | 9.9548 | 47.4201 | 6.8604 | 39.0088
1.2793 | 516.463 | 31.887 | 583.471 | 114.15 | 432.891 | 18.638 | 359.628 | 10.1407 | 47.1677 | 6.9487 | 38.7181
1.2695 | 520.735 | 34.371 | 585.658 | 120.67 | 436.237 | 20.247 | 359.646 | 10.3162 | 46.9099 | 7.0471 | 38.4302
1.2587 | 525.003 | 36.909 | 588.204 | 128.75 | 439.197 | 21.856 | 359.663 | 10.4788 | 46.6453 | 7.159 | 38.146
1.2477 | 529.27 | 39.073 | 591.424 | 137.88 | 442.016 | 23.465 | 359.681 | 10.6415 | 46.3808 | 7.2393 | 37.8536
1.2407 | 533.542 | 40.242 | 595.357 | 147.82 | 444.725 | 25.987 | 359.675 | 10.8042 | 46.1163 | 7.3178 | 37.5607
1.2453 | 537.831 | 40.73 | 599.594 | 158.15 | 447.355 | 28.698 | 359.664 | 10.9669 | 45.8518 | 7.3907 | 37.2668
1.2463 | 542.121 | 40.165 | 603.826 | 171.58 | 449.341 | 31.41 | 359.652 | 11.1299 | 45.5875 | 7.4536 | 36.971
1.2486 | 546.409 | 39.354 | 607.983 | 185.01 | 451.327 | 34.121 | 359.641 | 11.2928 | 45.3231 | 7.5166 | 36.6752
1.2531 | 550.698 | 37.866 | 611.722 | 202.65 | 452.636 | 36.832 | 359.63 | 11.4624 | 45.062 | 7.6258 | 36.3905
1.258 | 554.985 | 35.737 | 614.966 | 220.46 | 453.918 | 39.996 | 359.614 | 11.6328 | 44.8012 | 7.7403 | 36.107
1.2668 | 559.266 | 33.667 | 618.045 | 238.41 | 455.201 | 44.369 | 359.586 | 11.8032 | 44.5405 | 7.8312 | 35.8172
1.2756 | 563.546 | 31.607 | 621.098 | 260.81 | 456.523 | 48.742 | 359.558 | 11.9586 | 44.2727 | 7.9137 | 35.5252
1.2848 | 567.826 | 29.59 | 623.851 | 283.21 | 457.844 | 53.115 | 359.53 | 12.1115 | 44.0037 | 7.9916 | 35.2322
1.2939 | 572.106 | 27.673 | 626.687 | 308.4 | 459.111 | 57.488 | 359.502 | 12.268 | 43.7364 | 8.1115 | 34.9507
1.3008 | 576.389 | 26.238 | 630.084 | 337.06 | 460.308 | 61.861 | 359.474 | 12.4266 | 43.4699 | 8.2221 | 34.6662
1.3039 | 580.68 | 24.891 | 633.512 | 365.71 | 461.506 | 68.545 | 359.554 | 12.5848 | 43.2034 | 8.3244 | 34.3791
1.3128 | 584.952 | 23.714 | 637.082 | 398.21 | 462.746 | 75.244 | 359.635 | 12.7402 | 42.9355 | 8.4186 | 34.0901
1.3307 | 589.197 | 22.856 | 640.967 | 435.41 | 464.038 | 81.942 | 359.716 | 12.8953 | 42.6674 | 8.4973 | 33.7973
1.3555 | 593.401 | 22.12 | 644.942 | 472.61 | 465.329 | 88.64 | 359.797 | 13.0477 | 42.3982 | 8.5999 | 33.5116
1.3783 | 597.62 | 21.834 | 649.13 | 511.71 | 466.564 | 97.598 | 359.827 | 13.2 | 42.129 | 8.7397 | 33.2372
1.3986 | 601.857 | 21.791 | 653.418 | 562.1 | 467.466 | 108.272 | 359.817 | 13.3524 | 41.8597 | 8.8752 | 32.9611
1.4157 | 606.111 | 21.93 | 657.664 | 612.5 | 468.367 | 118.95 | 359.807 | 13.5042 | 41.5903 | 8.9986 | 32.6806
1.4406 | 610.321 | 22.581 | 661.726 | 662.9 | 469.269 | 129.62 | 359.797 | 13.6555 | 41.3206 | 9.1221 | 32.4001
1.4704 | 614.502 | 23.416 | 665.633 | 730.34 | 470.092 | 140.3 | 359.787 | 13.8067 | 41.0508 | 9.249 | 32.1209
1.5022 | 618.673 | 24.599 | 669.236 | 799.32 | 470.908 | 150.97 | 359.776 | 13.9876 | 40.796 | 9.384 | 31.8445
1.5354 | 622.837 | 25.863 | 672.766 | 868.29 | 471.724 | 166.55 | 359.761 | 14.175 | 40.5445 | 9.519 | 31.5682
1.5758 | 626.945 | 27.374 | 676.099 | 938.44 | 472.545 | 185.74 | 359.741 | 14.3623 | 40.2929 | 9.646 | 31.289
1.6098 | 631.116 | 29.084 | 679.25 | 1038.75 | 473.481 | 204.93 | 359.722 | 14.5438 | 40.0381 | 9.7673 | 31.0078
1.6565 | 635.187 | 31.312 | 681.907 | 1139.1 | 474.418 | 224.13 | 359.702 | 14.7243 | 39.7827 | 9.9125 | 30.7359
1.7087 | 639.214 | 33.54 | 684.564 | 1239.4 | 475.355 | 243.32 | 359.682 | 14.9255 | 39.5396 | 10.0678 | 30.468
1.7657 | 643.208 | 35.879 | 687.129 | 1339.7 | 476.292 | 262.51 | 359.663 | 15.1279 | 39.2972 | 10.2206 | 30.1991
1.8258 | 647.194 | 38.903 | 689.133 | 1449.2 | 477.218 | 281.7 | 359.643 | 15.3303 | 39.0548 | 10.3446 | 29.9188
1.8938 | 651.109 | 41.947 | 691.151 | 1595.4 | 478.102 | 306.81 | 359.621 | 15.5328 | 38.8125 | 10.4686 | 29.6385
1.9457 | 655.204 | 45.345 | 693.413 | 1741.6 | 478.986 | 340.33 | 359.595 | 15.7253 | 38.5645 | 10.6286 | 29.3737
2.0051 | 659.246 | 48.824 | 695.641 | 1887.9 | 479.869 | 373.85 | 359.568 | 15.8941 | 38.303 | 10.8047 | 29.116
2.0746 | 663.216 | 53.093 | 697.537 | 2052 | 480.829 | 407.37 | 359.542 | 16.0831 | 38.0547 | 10.9715 | 28.8535
2.1455 | 667.198 | 57.363 | 699.433 | 2253 | 481.948 | 440.89 | 359.516 | 16.3198 | 37.8376 | 11.1704 | 28.6102
2.2384 | 670.978 | 62.15 | 701.139 | 2454 | 483.066 | 474.41 | 359.489 | 16.5566 | 37.6206 | 11.387 | 28.3774
2.3412 | 674.671 | 67.535 | 702.603 | 2655 | 484.184 | 525.85 | 359.524 | 16.7722 | 37.3872 | 11.5892 | 28.1349
2.4321 | 678.571 | 73.72 | 703.689 | 2893.7 | 485.377 | 581.31 | 359.573 | 16.9875 | 37.1535 | 11.8108 | 27.9064
2.5256 | 682.453 | 80.131 | 704.863 | 3169.3 | 486.645 | 636.77 | 359.621 | 17.2232 | 36.9358 | 12.0434 | 27.6861
2.6402 | 686.195 | 87.253 | 706.312 | 3445 | 487.912 | 692.23 | 359.669 | 17.4619 | 36.7204 | 12.304 | 27.4912
2.7589 | 689.924 | 94.724 | 707.733 | 3720.6 | 489.18 | 747.69 | 359.718 | 17.7032 | 36.5073 | 12.5692 | 27.3015
2.8874 | 693.619 | 103.303 | 709.059 | 4053.8 | 490.544 | 806.23 | 359.761 | 17.9486 | 36.2977 | 12.848 | 27.127
3.0277 | 697.263 | 111.976 | 710.351 | 4416 | 491.956 | 934.44 | 359.682 | 18.1939 | 36.0881 | 13.1227 | 26.9476
3.1753 | 700.883 | 122.43 | 711.008 | 4778.3 | 493.369 | 1062.64 | 359.603 | 18.4438 | 35.8828 | 13.3949 | 26.7653
3.3302 | 704.53 | 133.6 | 711.821 | 5205.8 | 494.918 | 1190.8 | 359.524 | 18.6982 | 35.6817 | 13.6888 | 26.6119
3.4842 | 708.221 | 145.54 | 712.8 | 5661 | 496.526 | 1319 | 359.446 | 18.9571 | 35.4854 | 13.9905 | 26.4702
3.6445 | 711.929 | 159 | 713.339 | 6116.2 | 498.133 | 1447.2 | 359.367 | 19.23 | 35.3039 | 14.3092 | 26.3599
3.8385 | 715.445 | 173.26 | 713.642 | 6695.3 | 499.749 | 1575.5 | 359.288 | 19.5029 | 35.1225 | 14.628 | 26.2495
4.0448 | 718.908 | 189.74 | 714.1 | 7320.5 | 501.369 | 1703.7 | 359.209 | 19.78 | 34.9459 | 14.9467 | 26.139
4.2771 | 722.262 | 206.65 | 714.572 | 7945.7 | 502.988 | 1831.9 | 359.131 | 20.0599 | 34.7728 | 15.2653 | 26.0285
4.5305 | 725.56 | 226.03 | 715.084 | 8571 | 504.608 | 1960.1 | 359.052 | 20.3505 | 34.6138 | 15.587 | 25.9261
4.8017 | 728.813 | 246.94 | 715.415 | 9202.8 | 506.236 | 2088.3 | 358.973 | 20.641 | 34.4547 | 15.9202 | 25.8556
5.0964 | 731.99 | 269.91 | 715.504 | 10003.5 | 508.096 | 2216.5 | 358.894 | 20.9271 | 34.2895 | 16.2506 | 25.7771
5.42 | 735.076 | 294.45 | 715.644 | 10804.1 | 509.955 | 2344.7 | 358.816 | 21.213 | 34.1241 | 16.5672 | 25.6623
5.7655 | 738.213 | 321.36 | 715.862 | 11733 | 511.811 | 2650.9 | 358.751 | 21.5129 | 33.9809 | 16.8839 | 25.5475
6.1201 | 741.37 | 351.9 | 715.981 | 12680 | 513.666 | 3027 | 358.691 | 21.8252 | 33.8572 | 17.2058 | 25.4455
6.5234 | 744.358 | 383.28 | 716.077 | 13709 | 515.776 | 3403.1 | 358.632 | 22.1375 | 33.7336 | 17.5344 | 25.3598
6.9608 | 747.261 | 420 | 716.339 | 14707 | 518.295 | 3779.3 | 358.573 | 22.4478 | 33.6061 | 17.8629 | 25.2741
7.4223 | 750.237 | 457.31 | 716.603 | 15635 | 521.388 | 4155.4 | 358.513 | 22.7576 | 33.4779 | 18.1939 | 25.196
7.9265 | 753.179 | 502.09 | 716.68 | 16577 | 524.617 | 4531.5 | 358.454 | 23.0685 | 33.3516 | 18.5264 | 25.1226
8.4656 | 756.016 | 546.86 | 716.757 | 17251 | 528.444 | 4907.6 | 358.395 | 23.3873 | 33.2413 | 18.8589 | 25.0493
9.168 | 758.165 | 599.16 | 716.967 | 17590 | 532.622 | 5283.8 | 358.335 | 23.706 | 33.1311 | 19.1892 | 24.9689
9.8703 | 760.314 | 654.75 | 717.234 | 17673 | 536.838 | 5659.9 | 358.276 | 24.0277 | 33.0278 | 19.519 | 24.8868
10.6281 | 762.786 | 711.75 | 717.473 | 17350 | 541.021 | 6036 | 358.216 | 24.3543 | 32.9367 | 19.8424 | 24.7875
11.424 | 765.21 | 779.94 | 717.477 | 16778 | 544.958 | 6412.2 | 358.157 | 24.681 | 32.8455 | 20.1655 | 24.6872
12.379 | 767.22 | 849.31 | 717.488 | 15854 | 548.213 | 6788.3 | 358.098 | 25.0076 | 32.7544 | 20.4913 | 24.5939
13.373 | 769.183 | 931.02 | 717.575 | 14892 | 551.143 | 7446.5 | 358.098 | 25.3388 | 32.6775 | 20.8195 | 24.5073
14.515 | 770.976 |  |  | 13906 | 553.874 | 8254.9 | 358.131 | 25.6721 | 32.607 | 21.1458 | 24.4153
15.728 | 772.771 |  |  | 13039 | 556.778 | 9063.4 | 358.163 | 26.0039 | 32.5315 | 21.4711 | 24.3208
17.072 | 774.568 |  |  | 12225 | 559.759 | 9871.9 | 358.195 | 26.3342 | 32.4508 | 21.7966 | 24.2265
18.476 | 776.297 |  |  | 11351 | 561.726 | 10680.4 | 358.228 | 26.6663 | 32.3771 | 22.1222 | 24.1326
20.17 | 777.699 |  |  | 10475.4 | 563.67 | 11489 | 358.26 | 27.0031 | 32.3204 | 22.4478 | 24.0388
21.865 | 779.101 |  |  | 9715.1 | 565.704 | 12908 | 358.256 | 27.3398 | 32.2637 | 22.774 | 23.9464
23.805 | 780.543 |  |  | 9025.9 | 567.793 | 14700 | 358.23 | 27.6724 | 32.1913 | 23.1003 | 23.8543
25.863 | 782.004 |  |  | 8336.7 | 569.882 | 16493 | 358.204 | 28.0031 | 32.112 | 23.4258 | 23.7604
28.159 | 783.303 |  |  | 7689.1 | 571.92 | 18285 | 358.178 | 28.3366 | 32.0431 | 23.7446 | 23.6502
30.815 | 784.354 |  |  | 7128.9 | 573.848 | 20078 | 358.153 | 28.6734 | 31.9868 | 24.0662 | 23.5467
33.471 | 785.406 |  |  | 6568.7 | 575.777 | 21871 | 358.127 | 29.0105 | 31.9316 | 24.3923 | 23.4542
36.443 | 786.379 |  |  | 6077.8 | 577.515 | 23663 | 358.101 | 29.3484 | 31.88 | 24.7184 | 23.3616
39.909 | 787.23 |  |  | 5613.7 | 579.18 | 25456 | 358.075 | 29.6863 | 31.8285 | 25.0445 | 23.2689
43.376 | 788.082 |  |  | 5149.6 | 580.846 | 27248 | 358.049 | 30.0246 | 31.7791 | 25.37 | 23.1748
47.251 | 788.847 |  |  | 4782.4 | 582.409 | 29041 | 358.023 | 30.3629 | 31.7298 | 25.6955 | 23.0806
51.58 | 789.516 |  |  | 4437.3 | 583.95 | 30834 | 357.997 | 30.6998 | 31.6739 | 26.021 | 22.9865
56.324 | 790.068 |  |  | 4092.2 | 585.49 | 33216 | 357.948 | 31.0356 | 31.6131 | 26.3446 | 22.8875
61.627 | 790.464 |  |  | 3747.1 | 587.03 | 36916 | 357.849 | 31.3716 | 31.5531 | 26.6642 | 22.7797
66.985 | 790.856 |  |  | 3412.1 | 588.557 | 40615 | 357.75 | 31.7111 | 31.5105 | 26.9739 | 22.6511
73.858 | 791.136 |  |  | 3206.4 | 589.916 | 44315 | 357.651 | 32.0507 | 31.468 | 27.2889 | 22.534
80.731 | 791.415 |  |  | 3000.6 | 591.276 | 48014 | 357.552 | 32.3889 | 31.4184 | 27.6131 | 22.4365
87.604 | 791.695 |  |  | 2794.9 | 592.635 | 51714 | 357.453 | 32.7266 | 31.3658 | 27.9373 | 22.3391
96.006 | 791.896 |  |  | 2589.2 | 593.994 | 57777 | 357.393 | 33.0656 | 31.3209 | 28.2571 | 22.231
105.288 | 792.051 |  |  | 2383.5 | 595.353 | 65907 | 357.367 | 33.4058 | 31.2819 | 28.5767 | 22.1225
114.57 | 792.207 |  |  | 2177.8 | 596.712 | 74036 | 357.341 | 33.7442 | 31.235 | 28.8962 | 22.014
124.69 | 792.336 |  |  | 1972.1 | 598.071 | 82165 | 357.315 | 34.0788 | 31.169 | 29.2201 | 21.9157
137.18 | 792.391 |  |  | 1766.3 | 599.43 | 90294 | 357.289 | 34.4133 | 31.103 | 29.5447 | 21.8191
149.67 | 792.447 |  |  | 1613.1 | 600.66 | 98423 | 357.263 | 34.7491 | 31.0428 | 29.8692 | 21.7226
162.16 | 792.502 |  |  | 1489.5 | 601.817 | 106552 | 357.237 | 35.0873 | 30.9928 | 30.1938 | 21.626
180.69 | 792.431 |  |  | 1366 | 602.973 | 114680 | 357.212 | 35.4255 | 30.9429 | 30.5169 | 21.5258
199.7 | 792.35 |  |  | 1242.5 | 604.13 | 122810 | 357.186 | 35.7637 | 30.893 | 30.8375 | 21.4197
218.71 | 792.269 |  |  | 1150 | 605.51 | 130940 | 357.16 | 36.1038 | 30.8542 | 31.156 | 21.3089
237.72 | 792.188 |  |  | 1058.52 | 606.897 | 139070 | 357.134 | 36.4448 | 30.8215 | 31.4729 | 21.1945
256.74 | 792.107 |  |  | 967.03 | 608.284 | 148950 | 357.102 | 36.7853 | 30.7852 | 31.7894 | 21.0793
275.75 | 792.026 |  |  | 896.4 | 609.907 | 165700 | 357.046 | 37.1252 | 30.745 | 32.1028 | 20.9578
307.45 | 792.075 |  |  | 826.4 | 611.537 | 182440 | 356.991 | 37.4651 | 30.7048 | 32.4162 | 20.8363
340.07 | 792.134 |  |  | 757.2 | 613.165 | 199190 | 356.936 | 37.8055 | 30.6674 | 32.7295 | 20.7147
372.69 | 792.194 |  |  | 702.44 | 614.755 | 215930 | 356.88 | 38.1463 | 30.6331 | 33.0419 | 20.5913
405.31 | 792.253 |  |  | 647.69 | 616.345 | 232680 | 356.825 | 38.4871 | 30.5988 | 33.3543 | 20.4679
437.93 | 792.312 |  |  | 592.94 | 617.935 | 265830 | 356.81 | 38.8279 | 30.5645 | 33.6668 | 20.3446
470.55 | 792.371 |  |  | 547.68 | 619.535 | 316180 | 356.839 | 39.1677 | 30.5235 | 33.9792 | 20.2212
520.14 | 792.454 |  |  | 504.15 | 621.138 | 366530 | 356.868 | 39.5072 | 30.4807 | 34.301 | 20.118
575.69 | 792.545 |  |  | 465.03 | 622.886 | 416890 | 356.897 | 39.8467 | 30.438 | 34.6238 | 20.0176
631.23 | 792.636 |  |  | 430.07 | 624.772 | 467240 | 356.926 | 40.1862 | 30.3953
686.77 | 792.727 |  |  | 396.64 | 626.748 | 517590 | 356.954 | 40.5262 | 30.3554
742.31 | 792.818 |  |  | 368.82 | 629.054 | 567940 | 356.983 | 40.8669 | 30.3203
797.85 | 792.909 |  |  | 341.96 | 631.369 | 668650 | 357.012 | 41.2076 | 30.2851
874.8 | 792.76 |  |  | 317.82 | 633.712 | 668650 | 357.041 | 41.5482 | 30.25
955.05 | 792.574 |  |  | 296.85 | 636.372 | 719000 | 357.07 | 41.89 | 30.2232
|  |  |  | 278.42 | 639.288 | 769350 | 357.099 | 42.2317 | 30.1968
|  |  |  | 260.97 | 642.239 | 819710 | 357.127 | 42.5735 | 30.1704
|  |  |  | 245.7 | 645.271 | 870060 | 357.156 | 42.9152 | 30.144
|  |  |  | 230.43 | 648.302 | 920410 | 357.185 | 43.2564 | 30.1128
|  |  |  | 217.18 | 651.469 | 970760 | 357.214 | 43.5974 | 30.0799
|  |  |  | 205.37 | 654.78 | 102112 | 357.243 | 43.9388 | 30.0504
|  |  |  | 198.45 | 658.718 | 107147 | 357.271 | 44.2812 | 30.0308
|  |  |  | 191.42 | 662.626 |  |  | 44.6236 | 30.0111
|  |  |  | 184.36 | 666.496 |  |  | 44.9659 | 29.9914
|  |  |  | 183.78 | 670.783 |  |  | 45.3074 | 29.9627
|  |  |  | 182.95 | 675.067 |  |  | 45.6488 | 29.9327
|  |  |  | 185.6 | 679.154 |  |  | 45.9901 | 29.9028
|  |  |  | 193.3 | 682.97 |  |  | 46.3324 | 29.8825
|  |  |  | 203.55 | 686.485 |  |  | 46.6749 | 29.8643
|  |  |  | 218.01 | 689.155 |  |  | 47.0174 | 29.8461
|  |  |  | 235.06 | 691.396 |  |  | 47.3599 | 29.828
|  |  |  | 253.84 | 693.541 |  |  | 47.7018 | 29.8034
|  |  |  | 275.93 | 695.246 |  |  | 48.0434 | 29.7753
|  |  |  | 299.16 | 696.799 |  |  | 48.3853 | 29.7517
|  |  |  | 325.67 | 697.907 |  |  | 48.7285 | 29.7505
|  |  |  | 355.18 | 699.266 |  |  | 49.0717 | 29.7494
|  |  |  | 385.52 | 700.79 |  |  | 49.4148 | 29.7444
|  |  |  | 419.78 | 702.036 |  |  | 49.7579 | 29.7355
|  |  |  | 457.69 | 703.025 |  |  | 50.1009 | 29.7266
|  |  |  | 498.83 | 703.87 |  |  | 50.4439 | 29.7176
|  |  |  | 545.76 | 704.455
|  |  |  | 592.82 | 705.04
|  |  |  | 648.58 | 705.583
|  |  |  | 708.86 | 705.979
|  |  |  | 775.04 | 706.181
|  |  |  | 846.12 | 706.335
|  |  |  | 929.29 | 706.367
|  |  |  | 1012.47 | 706.4

## 4133 IRAM
Diagrama TTT | [7 empty] | Bandas de templabilidad
x | A | x | A+F | x | A+F+C | x | Ms | x | Arriba | x | Abajo
6.1283 | 334.119 | 2.4369 | 498.246 | 474 | 300.905 | 0.48639 | 332.664 | 1.3229 | 57.2545 | 1.0039 | 50.3822
6.1708 | 338.384 | 2.5121 | 502.309 | 445.63 | 303.868 | 0.53328 | 332.697 | 1.6617 | 57.231 | 1.3278 | 50.3078
6.2671 | 342.603 | 2.6098 | 506.211 | 421.39 | 307.111 | 0.58017 | 332.731 | 1.9859 | 57.2337 | 1.6464 | 50.2173
6.2775 | 346.899 | 2.7403 | 509.818 | 399.38 | 310.476 | 0.63762 | 332.714 | 2.3161 | 57.2136 | 1.9336 | 50.0708
6.2464 | 351.184 | 2.8991 | 513.151 | 377.86 | 313.76 | 0.69629 | 332.69 | 2.6647 | 57.16 | 2.217 | 49.9146
6.2317 | 355.477 | 3.0908 | 516.208 | 358.08 | 317.064 | 0.75496 | 332.667 | 2.9983 | 57.1088 | 2.5055 | 49.7654
6.1549 | 359.712 | 3.2921 | 519.185 | 338.58 | 320.37 | 0.82847 | 332.878 | 3.2971 | 57.067 | 2.8083 | 49.6397
6.0394 | 363.887 | 3.5475 | 521.711 | 321.82 | 323.815 | 0.90327 | 333.11 | 3.6325 | 57.017 | 3.0862 | 49.48
5.8861 | 367.955 | 3.8099 | 524.178 | 306.19 | 327.284 | 0.98418 | 333.3 | 3.9841 | 56.9577 | 3.343 | 49.2913
5.6875 | 371.88 | 4.1191 | 526.237 | 291.09 | 330.764 | 1.07703 | 333.406 | 4.3024 | 56.9012 | 3.6115 | 49.1163
5.5099 | 375.852 | 4.455 | 528.065 | 277.47 | 334.307 | 1.1699 | 333.513 | 4.6121 | 56.8458 | 3.8901 | 48.9532
5.3289 | 379.796 | 4.8457 | 529.928 | 264.46 | 337.875 | 1.2931 | 333.463 | 4.9732 | 56.7793 | 4.1669 | 48.7878
5.1289 | 383.622 | 5.2423 | 531.794 | 257.15 | 341.883 | 1.4163 | 333.413 | 5.2913 | 56.7078 | 4.4433 | 48.6219
4.9238 | 387.39 | 5.6788 | 533.521 | 251.05 | 345.982 | 1.5396 | 333.362 | 5.5827 | 56.6199 | 4.6668 | 48.4045
4.731 | 391.178 | 6.1784 | 535.025 | 241.07 | 349.75 | 1.6629 | 333.312 | 5.9126 | 56.5077 | 4.8837 | 48.1806
4.5565 | 395.023 | 6.6941 | 536.483 | 234.4 | 353.777 | 1.815 | 333.341 | 6.2376 | 56.4068 | 5.1369 | 47.9882
4.3831 | 398.831 | 7.3224 | 537.618 | 229.22 | 357.91 | 1.9963 | 333.327 | 6.5377 | 56.2915 | 5.3821 | 47.7883
4.1891 | 402.464 | 7.9508 | 538.752 | 224.18 | 362.048 | 2.1816 | 333.307 | 6.8088 | 56.1529 | 5.6188 | 47.5803
3.989 | 405.988 | 8.6746 | 539.724 | 220.31 | 366.242 | 2.3669 | 333.286 | 7.1106 | 55.9973 | 5.8488 | 47.367
3.8152 | 409.631 | 9.4645 | 540.584 | 219.69 | 370.513 | 2.5899 | 333.306 | 7.4175 | 55.8723 | 6.0641 | 47.1418
3.6659 | 413.418 | 10.2757 | 541.471 | 220.17 | 374.811 | 2.8261 | 333.339 | 7.7144 | 55.7236 | 6.2794 | 46.9165
3.4866 | 416.895 | 11.243 | 542.566 | 222.48 | 379.067 | 3.0818 | 333.431 | 7.9807 | 55.5761 | 6.4906 | 46.6885
3.309 | 420.3 | 12.21 | 543.661 | 227.56 | 383.239 | 3.3791 | 333.646 | 8.296 | 55.4124 | 6.6994 | 46.4586
3.1929 | 424.175 | 13.303 | 544.834 | 232.44 | 387.426 | 3.6765 | 333.862 | 8.5543 | 55.2872 | 6.8874 | 46.2153
3.0738 | 428.003 | 14.483 | 546.059 | 237.07 | 391.633 | 4.019 | 333.96 | 8.8842 | 55.127 | 7.0897 | 45.9821
2.9565 | 431.815 | 15.717 | 547.277 | 242.2 | 395.813 | 4.4069 | 333.94 | 9.145 | 54.9859 | 7.3167 | 45.7659
2.8644 | 435.789 | 17.116 | 548.473 | 251.66 | 399.716 | 4.7947 | 333.921 | 9.4112 | 54.817 | 7.5217 | 45.5339
2.7627 | 439.672 | 18.657 | 549.734 | 260.9 | 403.671 | 5.2254 | 333.986 | 9.6894 | 54.656 | 7.7209 | 45.2976
2.6632 | 443.54 | 20.298 | 551.04 | 273.34 | 407.338 | 5.7635 | 334.263 | 9.984 | 54.4916 | 7.9273 | 45.066
2.5647 | 447.387 | 22.059 | 552.284 | 285.9 | 411.048 | 6.3016 | 334.539 | 10.2386 | 54.3286 | 8.1177 | 44.8249
2.4872 | 451.381 | 24.086 | 553.391 | 296.99 | 414.948 | 6.8397 | 334.816 | 10.4945 | 54.1382 | 8.2875 | 44.5715
2.4129 | 455.385 | 26.114 | 554.497 | 312.62 | 418.495 | 7.3903 | 335.06 | 10.7725 | 53.938 | 8.4687 | 44.3244
2.3661 | 459.53 | 28.472 | 555.745 | 330.93 | 421.825 | 8.1029 | 334.871 | 11.025 | 53.7814 | 8.6595 | 44.0828
2.3205 | 463.692 | 30.916 | 557.045 | 351.16 | 425.055 | 8.8154 | 334.683 | 11.2874 | 53.5917 | 8.8503 | 43.8411
2.2974 | 467.938 | 33.634 | 558.546 | 372.46 | 428.27 | 9.689 | 334.74 | 11.5315 | 53.3943 | 9.0244 | 43.59
2.2849 | 472.221 | 36.558 | 559.92 | 396.94 | 431.322 | 10.6116 | 334.871 | 11.7907 | 53.2014 | 9.1975 | 43.3383
2.2806 | 476.514 | 39.783 | 561.109 | 423.58 | 434.272 | 11.534 | 335.003 | 12.0625 | 53.0038 | 9.3706 | 43.0865
2.2856 | 480.812 | 43.245 | 562.564 | 453.11 | 437.072 | 12.542 | 335.093 | 12.3145 | 52.809 | 9.5437 | 42.8348
2.297 | 485.103 | 46.842 | 564.169 | 486.52 | 439.634 | 13.775 | 335.072 | 12.5403 | 52.623 | 9.717 | 42.5832
2.3158 | 489.389 | 51.077 | 565.64 | 526.08 | 441.735 | 15.008 | 335.051 | 12.7933 | 52.4057 | 9.8903 | 42.3316
2.356 | 493.595 | 55.312 | 567.11 | 570.3 | 443.831 | 16.29 | 335.03 | 13.0429 | 52.1968 | 10.0559 | 42.076
2.4074 | 497.768 | 60.317 | 568.503 | 617.06 | 445.926 | 17.885 | 335.001 | 13.2935 | 51.9974 | 10.2213 | 41.8204
2.4372 | 502.035 | 65.407 | 569.894 | 663.81 | 448.02 | 19.479 | 334.973 | 13.5332 | 51.8087 | 10.3946 | 41.5687
2.4661 | 506.304 | 71.266 | 571.285 | 720.62 | 449.821 | 21.224 | 335.033 | 13.7888 | 51.6041 | 10.5672 | 41.3167
2.5193 | 510.466 | 77.334 | 572.758 | 779.49 | 451.562 | 23.198 | 335.226 | 14.0142 | 51.4196 | 10.737 | 41.0633
2.5936 | 514.545 | 83.97 | 574.455 | 847.85 | 453.063 | 25.269 | 335.401 | 14.2702 | 51.2075 | 10.9068 | 40.8099
2.6598 | 518.684 | 91.105 | 576.082 | 919.45 | 454.665 | 27.626 | 335.524 | 14.5029 | 51.014 | 11.0569 | 40.5472
2.7129 | 522.89 | 98.995 | 577.604 | 997.13 | 456.409 | 30.128 | 335.616 | 14.762 | 50.798 | 11.2003 | 40.2814
2.7721 | 527.074 | 107.218 | 579.382 | 1083.32 | 457.949 | 32.899 | 335.65 | 14.9862 | 50.6074 | 11.3431 | 40.0155
2.8458 | 531.201 | 115.84 | 581.47 | 1182.4 | 459.307 | 35.985 | 335.684 | 15.2325 | 50.3935 | 11.4815 | 39.7477
2.9179 | 535.341 | 125.45 | 583.431 | 1289.1 | 460.558 | 39.315 | 335.717 | 15.461 | 50.1982 | 11.6199 | 39.4799
2.9864 | 539.507 | 135.79 | 585.296 | 1395.8 | 461.808 | 42.732 | 335.751 | 15.7212 | 49.9893 | 11.7605 | 39.213
3.0586 | 543.666 | 146.76 | 587.326 | 1521.7 | 463.099 | 46.944 | 335.743 | 15.9665 | 49.8056 | 11.9015 | 38.9463
3.1331 | 547.819 | 158.29 | 589.474 | 1654.4 | 464.405 | 51.616 | 335.689 | 16.21 | 49.6055 | 12.0548 | 38.685
3.2255 | 551.906 | 171.38 | 591.646 | 1796.6 | 465.741 | 56.288 | 335.634 | 16.4302 | 49.3641 | 12.217 | 38.4278
3.3155 | 556.008 | 184.48 | 593.819 | 1956.7 | 467.132 | 60.959 | 335.579 | 16.6286 | 49.128 | 12.381 | 38.1714
3.396 | 560.167 | 196.46 | 596.88 | 2119.4 | 468.52 | 66.762 | 335.693 | 16.848 | 48.9256 | 12.5561 | 37.9207
3.4817 | 564.306 | 206.17 | 600.458 | 2304.8 | 469.878 | 73.265 | 335.912 | 17.1141 | 48.7162 | 12.7332 | 37.6712
3.5921 | 568.355 | 211.35 | 604.537 | 2511.7 | 471.149 | 79.767 | 336.13 | 17.3654 | 48.5167 | 12.9166 | 37.4252
3.6887 | 572.468 | 206.36 | 608.594 | 2731 | 472.494 | 86.269 | 336.349 | 17.5942 | 48.3353 | 13.1 | 37.1792
3.7715 | 576.646 | 195.32 | 611.851 | 2969.2 | 474.008 | 94.733 | 336.453 | 17.869 | 48.1264 | 13.2799 | 36.9312
3.8812 | 580.736 | 183.68 | 614.841 | 3219.2 | 475.593 | 103.359 | 336.548 | 18.1249 | 47.9467 | 13.4577 | 36.682
3.9898 | 584.835 | 170.78 | 617.112 | 3489.1 | 477.296 | 112.323 | 336.634 | 18.3757 | 47.7773 | 13.6312 | 36.4306
4.0799 | 589.013 | 158.45 | 619.09 | 3771.4 | 479.335 | 123.27 | 336.668 | 18.6607 | 47.5826 | 13.8003 | 36.1767
4.2089 | 593.053 | 146.51 | 621.132 | 4095.6 | 480.904 | 134.22 | 336.702 | 18.9036 | 47.4082 | 13.9999 | 35.941
4.3652 | 596.996 | 136.26 | 623.431 | 4461.5 | 482.45 | 146.45 | 336.628 | 19.1511 | 47.2066 | 14.2052 | 35.7087
4.5123 | 600.996 | 126.58 | 625.755 | 4842.3 | 484.053 | 160.02 | 336.439 | 19.3922 | 46.9938 | 14.4096 | 35.4759
4.6471 | 605.073 | 116.89 | 627.388 | 5244.2 | 485.667 | 174.13 | 336.306 | 19.6494 | 46.8351 | 14.613 | 35.2423
4.786 | 609.15 | 108.095 | 629.221 | 5693.4 | 487.308 | 190.66 | 336.42 | 19.9402 | 46.6692 | 14.8163 | 35.0087
4.9307 | 613.224 | 100.019 | 631.19 | 6165.5 | 489.169 | 207.27 | 336.565 | 20.186 | 46.4826 | 15.0466 | 34.7956
5.0746 | 617.302 | 92.642 | 633.26 | 6657 | 491.217 | 226.38 | 337.401 | 20.4599 | 46.2875 | 15.2814 | 34.586
5.2011 | 621.453 | 85.74 | 635.144 | 7198 | 493.338 | 250.74 | 337.291 | 20.7358 | 46.116 | 15.5162 | 34.3764
5.3344 | 625.584 | 79.309 | 637.005 | 7785.7 | 495.322 | 275.11 | 337.182 | 20.9938 | 45.9625 | 15.751 | 34.1667
5.5598 | 629.433 | 73.232 | 638.845 | 8436.2 | 497.066 | 299.47 | 337.073 | 21.2729 | 45.7998 | 15.9761 | 33.949
5.7851 | 633.282 | 67.629 | 640.472 | 9140.1 | 499.05 | 323.84 | 336.963 | 21.5615 | 45.6419 | 16.2008 | 33.7311
5.9761 | 637.318 | 62.418 | 642.189 | 9856.4 | 501.111 | 351.64 | 336.902 | 21.8589 | 45.4846 | 16.4274 | 33.5146
6.1659 | 641.36 | 57.857 | 644.263 | 10539.5 | 504.042 | 386.11 | 336.936 | 22.1477 | 45.312 | 16.6544 | 33.2984
6.3589 | 645.407 | 53.76 | 646.505 | 11260.2 | 506.886 | 420.59 | 336.97 | 22.4136 | 45.147 | 16.8985 | 33.0978
6.5591 | 649.463 | 49.724 | 648.425 | 12128 | 509.39 | 456.48 | 337.01 | 22.6912 | 44.9766 | 17.1524 | 32.9062
6.7594 | 653.518 | 46.747 | 651.379 | 12999 | 511.902 | 502.28 | 337.097 | 22.9538 | 44.823 | 17.4158 | 32.7248
7.0426 | 657.359 | 44.92 | 655.113 | 13951 | 514.549 | 548.08 | 337.183 | 23.2512 | 44.6672 | 17.6825 | 32.547
7.317 | 661.268 | 45.212 | 659.395 | 14835 | 517.653 | 593.88 | 337.269 | 23.5266 | 44.5364 | 17.9385 | 32.3581
7.5833 | 665.223 | 46.795 | 663.379 | 15876 | 520.429 | 650.42 | 337.31 | 23.819 | 44.3886 | 18.1849 | 32.1589
7.8813 | 669.124 | 49.232 | 666.901 | 17029 | 522.981 | 708.56 | 337.343 | 24.116 | 44.2249 | 18.4394 | 31.968
8.2034 | 672.983 | 52.778 | 669.62 | 18034 | 526.317 | 774.6 | 337.274 | 24.3962 | 44.0689 | 18.697 | 31.7802
8.5714 | 676.75 | 56.61 | 672.315 | 19056 | 529.693 | 844.92 | 337.149 | 24.6883 | 43.9061 | 18.9713 | 31.6119
8.9763 | 680.443 | 60.661 | 674.992 | 20090 | 533.151 | 923.57 | 337.104 | 24.9561 | 43.7584 | 19.2498 | 31.4487
9.4872 | 683.814 | 65.116 | 677.614 | 20929 | 537.002 | 1010.39 | 337.137 | 25.2491 | 43.6016 | 19.5262 | 31.2828
10.048 | 687.089 | 69.836 | 680.196 | 21542 | 541.036 | 1097.22 | 337.171 | 25.5595 | 43.4431 | 19.8002 | 31.114
10.5715 | 690.636 | 75.31 | 682.594 | 21807 | 545.256 | 1198.4 | 336.889 | 25.8291 | 43.3128 | 20.059 | 30.9274
11.269 | 693.746 | 81.014 | 684.992 | 21386 | 549.428 | 1307.5 | 336.727 | 26.1141 | 43.1859 | 20.3238 | 30.7477
11.994 | 696.785 | 87.251 | 687.39 | 20232 | 552.606 | 1430.6 | 336.733 | 26.4306 | 43.0591 | 20.5956 | 30.5759
12.783 | 699.786 | 94.331 | 689.44 | 19019 | 555.594 | 1577.6 | 336.639 | 26.7511 | 42.9261 | 20.8674 | 30.4042
13.626 | 702.754 | 102.145 | 691.187 | 17805 | 558.327 | 1724.5 | 336.545 | 27.0304 | 42.7976 | 21.16 | 30.2615
14.628 | 705.412 | 110.383 | 693.299 | 16601 | 560.875 | 1871.5 | 336.451 | 27.3194 | 42.6568 | 21.4537 | 30.1202
15.68 | 708.069 | 119.44 | 695.325 | 15412 | 563.157 | 2030.4 | 336.384 | 27.6053 | 42.5128 | 21.7489 | 29.9815
16.785 | 710.921 | 129.12 | 697.224 | 14382 | 565.693 | 2233.8 | 336.418 | 27.9017 | 42.3609 | 22.0449 | 29.8439
17.932 | 713.718 | 140.29 | 698.844 | 13409 | 568.248 | 2437.2 | 336.452 | 28.1946 | 42.2117 | 22.329 | 29.6899
19.318 | 716.203 | 152.45 | 700.385 | 12452 | 570.427 | 2640.6 | 336.486 | 28.4811 | 42.0798 | 22.5992 | 29.5161
20.733 | 718.669 | 165.34 | 701.883 | 11524 | 572.382 | 2900.3 | 336.64 | 28.7911 | 41.9547 | 22.8735 | 29.3484
22.331 | 721.022 | 180.27 | 703.478 | 10658.4 | 574.241 | 3174.2 | 336.826 | 29.092 | 41.8352 | 23.1724 | 29.2159
24.129 | 723.379 | 195.21 | 705.074 | 9841.3 | 576.023 | 3448.1 | 337.011 | 29.4001 | 41.7057 | 23.4713 | 29.0834
25.95 | 725.736 | 212.18 | 706.555 | 9125.4 | 578.093 | 3762.9 | 337.011 | 29.7046 | 41.5766 | 23.77 | 28.9504
28.044 | 727.838 | 230.07 | 707.984 | 8469.3 | 580.117 | 4133.5 | 336.759 | 30.0276 | 41.4433 | 24.0683 | 28.8168
30.297 | 729.79 | 250.84 | 709.041 | 7830.7 | 582.207 | 4504.2 | 336.507 | 30.31 | 41.3332 | 24.367 | 28.6839
32.815 | 731.768 | 273.69 | 709.975 | 7293.4 | 584.683 | 4874.8 | 336.255 | 30.6332 | 41.2205 | 24.6754 | 28.5694
35.552 | 733.657 | 297.9 | 710.961 | 6736.1 | 586.314 | 5318.3 | 336.824 | 30.9413 | 41.1204 | 24.9838 | 28.4549
38.56 | 735.413 | 324.18 | 712.271 | 6237.2 | 588.3 | 5811.8 | 337.196 | 31.2406 | 41.0173 | 25.2864 | 28.3289
41.651 | 737.381 | 353.41 | 713.283 | 5781.4 | 590.388 | 6371 | 336.936 | 31.5588 | 40.9013 | 25.589 | 28.203
44.913 | 739.601 | 384.49 | 714.122 | 5340.9 | 592.111 | 6930.1 | 336.676 | 31.8708 | 40.7842 | 25.8951 | 28.0838
48.934 | 741.26 | 420.43 | 715.041 | 4917.5 | 593.5 | 7547.3 | 336.506 | 32.1605 | 40.6734 | 26.2027 | 27.9677
52.954 | 742.918 | 457.05 | 715.975 | 4546.7 | 595.399 | 8234.6 | 336.444 | 32.4954 | 40.5403 | 26.5105 | 27.8519
57.462 | 744.601 | 500.73 | 717.077 | 4227.9 | 597.57 | 9099.3 | 336.404 | 32.7815 | 40.4213 | 26.8186 | 27.7366
62.196 | 746.292 | 544.41 | 718.179 | 3908.7 | 599.15 | 10053 | 336.376 | 33.1017 | 40.2932 | 27.1296 | 27.6279
67.709 | 747.846 | 591.46 | 719.209 | 3589.5 | 600.73 | 11006.7 | 336.347 | 33.4072 | 40.1856 | 27.4458 | 27.5311
73.469 | 749.393 | 647.47 | 720.046 | 3332.7 | 602.842 | 11960 | 336.319 | 33.729 | 40.0854 | 27.762 | 27.4342
79.971 | 750.917 | 703.47 | 720.884 | 3081.3 | 604.653 | 12914 | 336.29 | 34.0224 | 40.0017 | 28.0775 | 27.3357
86.595 | 752.42 | 767.04 | 721.837 | 2834.7 | 606.116 | 13960 | 336.234 | 34.3588 | 39.906 | 28.3928 | 27.2366
94.435 | 753.709 | 835.6 | 722.868 | 2617.9 | 607.628 | 15403 | 336.06 | 34.6527 | 39.7951 | 28.7081 | 27.1375
102.619 | 755.003 | 909.26 | 723.846 | 2413.8 | 609.321 | 16845 | 335.885 | 34.7486 | 39.738 | 29.0238 | 27.0394
112.104 | 756.322 | 992.83 | 724.722 | 2238 | 611.306 | 18288 | 335.711 |  |  | 29.3395 | 26.9413
121.59 | 757.641 | 1080.48 | 725.581 | 2080.6 | 613.206 | 19776 | 335.549 |  |  | 29.6552 | 26.8433
132.37 | 758.862 | 1187.7 | 726.361 | 1923.3 | 615.106 | 21684 | 335.51 |  |  | 29.9767 | 26.7614
144.29 | 759.999 | 1294.9 | 727.142 | 1767.7 | 617.002 | 23593 | 335.471 |  |  | 30.2994 | 26.6826
156.51 | 761.112 | 1402.2 | 727.922 | 1635 | 618.833 | 25975 | 335.55 |  |  | 30.6234 | 26.6083
171.39 | 762.013 | 1529 | 728.68 | 1513.6 | 620.644 | 28511 | 335.668 |  |  | 30.9485 | 26.5377
186.28 | 762.914 | 1663.4 | 729.429 | 1396.3 | 622.449 | 31047 | 335.787 |  |  | 31.274 | 26.4687
203.37 | 763.5 | 1827.3 | 730.216 | 1293.9 | 624.451 | 33584 | 335.905 |  |  | 31.5997 | 26.4001
221.77 | 763.899 | 1993.7 | 731.006 | 1199.8 | 626.368 | 36659 | 335.847 |  |  | 31.9283 | 26.3437
242.36 | 764.378 | 2160.2 | 731.796 | 1115.18 | 628.081 | 39958 | 335.715 |  |  | 32.2584 | 26.294
264.61 | 764.916 | 2364.6 | 732.392 | 1030.54 | 629.794 | 43768 | 335.651 |  |  | 32.5891 | 26.2476
287.97 | 765.512 | 2578.8 | 732.937 | 945.89 | 631.507 | 47864 | 335.624 |  |  | 32.9199 | 26.2015
315.1 | 766.303 | 2807.1 | 733.541 | 873.15 | 633.503 | 51961 | 335.597 |  |  | 33.2508 | 26.156
342.24 | 767.093 | 3072.2 | 734.294 | 810.92 | 635.749 | 56971 | 335.568 |  |  | 33.5833 | 26.1233
374.98 | 767.642 | 3337.3 | 735.048 | 751.71 | 637.805 | 62179 | 335.537 |  |  | 33.9175 | 26.1035
408.99 | 768.136 | 3649.8 | 735.764 | 696.96 | 639.475 | 67695 | 335.53 |  |  | 34.2517 | 26.0836
445.01 | 768.622 | 3978.8 | 736.468 | 642.22 | 641.145 | 74786 | 335.644 |  |  | 34.5858 | 26.0636
487.02 | 769.083 | 4334.5 | 737.161 | 591.72 | 643.045 | 81877 | 335.757
529.03 | 769.545 | 4742.7 | 737.832 | 550.93 | 645.467 | 88969 | 335.871
581.18 | 769.863 | 5150.9 | 738.503 | 511.44 | 647.756 | 96060 | 335.984
633.44 | 770.18 | 5647.8 | 739.001 | 481.97 | 650.834 | 107451 | 336.028
689.98 | 770.577 | 6165.6 | 739.458 | 450.95 | 653.525 | 119440 | 336.061
755.03 | 771.133 | 6686.1 | 739.918 | 433.18 | 657.266 | 131440 | 336.095
820.09 | 771.689 | 7329.9 | 740.473 | 423.08 | 661.338 | 143430 | 336.129
900.32 | 772.02 | 7973.7 | 741.028 | 424.6 | 665.632 | 155430 | 336.163
982.89 | 772.318 | 8762.2 | 741.505 | 431.84 | 669.837 | 167420 | 336.197
1065.74 | 772.615 | 9597.8 | 741.958 | 449.74 | 673.678 | 179420 | 336.23
1173.9 | 772.974 | 10433.4 | 742.41 | 477.42 | 676.887 | 194710 | 336.243
1282.1 | 773.332 | 11310.9 | 742.829 | 515.54 | 678.994 | 213950 | 336.23
1390.3 | 773.69 | 12404 | 743.075 | 554.05 | 681.512 | 233180 | 336.217
1526 | 774.212 | 13498 | 743.321 | 601.95 | 682.983 | 252420 | 336.204
1673.4 | 774.802 | 14760 | 743.704 | 652.78 | 684.531 | 278640 | 336.373
1820.8 | 775.393 | 16119 | 744.165 | 704.6 | 686.632 | 306550 | 336.585
1968.2 | 775.983 | 17523 | 744.588 | 767.05 | 687.974 | 334460 | 336.798
2160 | 776.134 | 19249 | 744.735 | 834.15 | 689.18 | 362360 | 337.011
2360 | 776.204 | 20976 | 744.882 | 906.68 | 690.548 | 390820 | 337.211
2560 | 776.273 | 22806 | 745.139 | 985.01 | 692.012 | 433030 | 337.099
2833.1 | 776.663 | 24913 | 745.691 | 1075.22 | 693.031 | 475240 | 336.987
3119.7 | 777.112 | 27225 | 746.138 | 1169.9 | 694.143 | 517460 | 336.876
3406.3 | 777.561 | 29838 | 746.43 | 1277.2 | 695.245 | 559670 | 336.764
3692.9 | 778.01 | 32450 | 746.723 | 1388.6 | 696.343 | 610060 | 336.703
3979.6 | 778.459 | 35430 | 746.906 | 1508.5 | 697.57 | 675480 | 336.737
4349 | 778.77 | 38773 | 746.979 | 1645.3 | 698.295 | 740900 | 336.771
4759.4 | 779.013 | 42117 | 747.053 | 1797.4 | 698.833 | 806320 | 336.805
5169.7 | 779.256 | 46116 | 747.095 | 1954.3 | 699.979 | 871730 | 336.838
5653.8 | 779.606 | 50277 | 747.128 | 2120.2 | 701.605 | 939340 | 336.917
6188.8 | 780.029 | 55050 | 747.193 | 2310.7 | 702.708
6723.9 | 780.451 | 60429 | 747.288 | 2518.3 | 703.531
7340.2 | 780.732 | 65809 | 747.383 | 2744.8 | 704.325
8022 | 780.897 |  |  | 2991.3 | 705.155
8721.1 | 781.057 |  |  | 3267 | 705.901
9571.6 | 781.174 |  |  | 3560.7 | 706.809
10422 | 781.292 |  |  | 3874.3 | 707.85
11428.5 | 781.5 |  |  | 4220.4 | 708.788
12575 | 781.791 |  |  | 4608.6 | 708.894
13722 | 782.082 |  |  | 5029.1 | 709.33
14868 | 782.372 |  |  | 5492.6 | 709.949
16202 | 782.615 |  |  | 5986.3 | 710.709
17891 | 782.765 |  |  | 6514.4 | 711.923
19580 | 782.916 |  |  | 7118.5 | 712.367
21269 | 783.066 |  |  | 7758.9 | 712.643
22959 | 783.217 |  |  | 8481.6 | 713.158
25122 | 783.394 |  |  | 9249.5 | 713.692
27449 | 783.582 |  |  | 10094.1 | 714.259
29777 | 783.769 |  |  | 11056.5 | 714.718
32685 | 784.008 |  |  | 12113 | 715.092
35630 | 784.25 |  |  | 13169 | 715.465
38893 | 784.451 |  |  | 14321 | 716.003
42716 | 784.582 |  |  | 15618 | 716.79
46539 | 784.713 |  |  | 17171 | 717.348
50406 | 784.843 |  |  | 18939 | 717.715
55386 | 784.956 |  |  | 20708 | 718.082
60367 | 785.068 |  |  | 22476 | 718.449
65603 | 785.156 |  |  | 24244 | 718.815
|  |  |  | 26495 | 718.948
|  |  |  | 28948 | 718.982
|  |  |  | 31403 | 719.016
|  |  |  | 34288 | 719.254
|  |  |  | 37414 | 719.726
|  |  |  | 41036 | 719.761
|  |  |  | 44660 | 719.795
|  |  |  | 48865 | 720
|  |  |  | 53219 | 720.248
|  |  |  | 58254 | 720.642
|  |  |  | 63465 | 721.074
|  |  |  | 69241 | 721.11
|  |  |  | 75461 | 720.964

## 4137 IRAM
Diagrama TTT | [7 empty] | Bandas de templabilidad
x | A | x | AMASF | x | AMASFMASC | x | Ms | x | Arriba | x | Abajo
6.8354 | 348.759 | 2.3856 | 486.366 | 377.88 | 299.048 | 0.47877 | 348.833 | 0.9016 | 58.9375 | 0.8294 | 52.8252
6.746 | 352.865 | 2.432 | 490.419 | 360.76 | 302.531 | 0.52509 | 348.566 | 1.2066 | 58.9391 | 1.1065 | 52.7185
6.6152 | 356.911 | 2.534 | 494.081 | 343.78 | 305.986 | 0.5714 | 348.298 | 1.5117 | 58.9406 | 1.3542 | 52.569
6.3539 | 360.523 | 2.642 | 497.701 | 330.47 | 309.656 | 0.62216 | 348.114 | 1.8167 | 58.9422 | 1.6088 | 52.4277
6.0761 | 364.08 | 2.7701 | 501.206 | 318.77 | 313.429 | 0.68169 | 348.094 | 2.1217 | 58.9438 | 1.8514 | 52.2734
5.8011 | 367.567 | 2.9007 | 504.693 | 305.51 | 317.033 | 0.74122 | 348.075 | 2.4255 | 58.9349 | 2.0755 | 52.0971
5.5268 | 370.988 | 3.0933 | 507.579 | 295.55 | 320.816 | 0.80551 | 348.089 | 2.7254 | 58.8918 | 2.3157 | 51.9372
5.2535 | 374.344 | 3.286 | 510.466 | 288.37 | 324.789 | 0.88479 | 348.209 | 3.0286 | 58.8678 | 2.5606 | 51.7827
4.9625 | 377.452 | 3.503 | 513.282 | 278.74 | 328.606 | 0.96406 | 348.329 | 3.3305 | 58.8367 | 2.8024 | 51.6246
4.6529 | 380.198 | 3.751 | 515.86 | 272.48 | 332.595 | 1.04334 | 348.449 | 3.6277 | 58.7817 | 3.0565 | 51.4816
4.3451 | 382.769 | 4.0314 | 518.167 | 266.77 | 336.619 | 1.13937 | 348.693 | 3.926 | 58.7314 | 3.3134 | 51.3424
4.113 | 385.963 | 4.3412 | 520.225 | 260.82 | 340.626 | 1.2423 | 348.987 | 4.2248 | 58.6825 | 3.5765 | 51.2128
3.8734 | 388.948 | 4.6954 | 521.904 | 254.86 | 344.633 | 1.3473 | 349.245 | 4.5233 | 58.6328 | 3.853 | 51.1052
3.7487 | 392.776 | 5.0625 | 523.962 | 250.73 | 348.711 | 1.4755 | 349.089 | 4.8235 | 58.5906 | 4.1314 | 51.0011
3.5943 | 396.345 | 5.4568 | 525.926 | 247.04 | 352.805 | 1.6037 | 348.933 | 5.1194 | 58.5362 | 4.4101 | 50.898
3.4217 | 399.759 | 5.9206 | 527.222 | 247.49 | 356.96 | 1.7507 | 348.867 | 5.3972 | 58.4309 | 4.6458 | 50.7333
3.2647 | 403.261 | 6.4463 | 528.497 | 248.3 | 361.114 | 1.9077 | 348.847 | 5.675 | 58.3257 | 4.8989 | 50.589
3.1301 | 406.89 | 6.9815 | 529.768 | 247.52 | 365.256 | 2.0771 | 348.924 | 5.9657 | 58.2498 | 5.1874 | 50.5106
3.0214 | 410.676 | 7.5959 | 530.994 | 245.22 | 369.387 | 2.2655 | 349.148 | 6.2564 | 58.1742 | 5.4734 | 50.4243
2.937 | 414.594 | 8.2273 | 532.21 | 243.08 | 373.522 | 2.4684 | 349.283 | 6.5522 | 58.1145 | 5.7521 | 50.3209
2.828 | 418.327 | 8.8671 | 534.265 | 247.73 | 377.572 | 2.6959 | 349.263 | 6.8491 | 58.0583 | 6.0409 | 50.2401
2.7351 | 422.149 | 9.5997 | 535.923 | 251.75 | 381.656 | 2.9271 | 349.239 | 7.1456 | 58.0005 | 6.3225 | 50.1426
2.6608 | 426.087 | 10.5057 | 536.799 | 254 | 385.781 | 3.21 | 349.159 | 7.435 | 57.9242 | 6.5969 | 50.0311
2.6011 | 430.094 | 11.4117 | 537.675 | 256.47 | 389.909 | 3.4929 | 349.079 | 7.7148 | 57.8228 | 6.8701 | 49.9172
2.5415 | 434.095 | 12.364 | 538.735 | 260.06 | 394.008 | 3.7958 | 348.932 | 7.9965 | 57.7254 | 7.1419 | 49.8011
2.4775 | 438.065 | 13.421 | 540.22 | 263.43 | 398.104 | 4.1396 | 348.647 | 8.2782 | 57.628 | 7.4138 | 49.685
2.4419 | 442.15 | 14.539 | 541.535 | 270.29 | 402.072 | 4.5141 | 348.519 | 8.5454 | 57.5053 | 7.6851 | 49.5679
2.4151 | 446.272 | 15.874 | 542.247 | 275.8 | 406.106 | 4.9246 | 348.575 | 8.8071 | 57.373 | 7.933 | 49.4235
2.3897 | 450.396 | 17.209 | 542.958 | 281.26 | 410.154 | 5.3551 | 348.666 | 9.0833 | 57.2697 | 8.1527 | 49.2438
2.365 | 454.522 | 18.744 | 544.274 | 292.01 | 413.888 | 5.8383 | 348.849 | 9.3759 | 57.1995 | 8.3942 | 49.0854
2.3523 | 458.668 | 20.288 | 545.615 | 301.24 | 417.643 | 6.3723 | 349.174 | 9.657 | 57.1017 | 8.5811 | 48.8784
2.3427 | 462.819 | 22.075 | 546.581 | 315.22 | 421.134 | 6.934 | 349.576 | 9.9327 | 56.9927 | 8.8276 | 48.7319
2.3324 | 466.97 | 23.99 | 547.56 | 324.43 | 425.052 | 7.5628 | 349.485 | 10.2037 | 56.8751 | 9.092 | 48.6037
2.3215 | 471.12 | 26.055 | 548.856 | 334.42 | 428.946 | 8.2213 | 349.176 | 10.4591 | 56.7339 | 9.3161 | 48.4377
2.3106 | 475.27 | 28.331 | 550.03 | 346.28 | 432.748 | 8.9897 | 349.151 | 10.7173 | 56.5966 | 9.4819 | 48.2171
2.3222 | 479.419 | 30.801 | 551.092 | 360.08 | 436.457 | 9.7761 | 349.152 | 10.9798 | 56.4655 | 9.6747 | 48.0141
2.3349 | 483.567 | 33.432 | 552.26 | 373.94 | 440.136 | 10.6821 | 349.305 | 11.2363 | 56.3258 | 9.8681 | 47.8116
2.3376 | 487.722 | 36.323 | 553.601 | 396.79 | 443.152 | 11.627 | 349.422 | 11.4705 | 56.1593 | 10.0742 | 47.6189
2.3455 | 491.873 | 39.33 | 554.82 | 414.67 | 446.699 | 12.716 | 349.402 | 11.7386 | 56.0426 | 10.2777 | 47.4242
2.3629 | 496.014 | 42.806 | 555.544 | 434 | 450.215 | 13.805 | 349.383 | 12.0141 | 55.9341 | 10.4672 | 47.2189
2.3808 | 500.155 | 46.538 | 556.862 | 458.46 | 453.437 | 15.067 | 349.182 | 12.2827 | 55.8124 | 10.6683 | 47.0223
2.3992 | 504.296 | 50.389 | 558.287 | 488.05 | 456.302 | 16.419 | 348.951 | 12.5437 | 55.6814 | 10.861 | 46.8205
2.4132 | 508.442 | 54.751 | 559.812 | 517.86 | 459.293 | 17.937 | 348.709 | 12.7811 | 55.5186 | 11.0192 | 46.5956
2.423 | 512.594 | 59.114 | 561.337 | 553.8 | 461.892 | 19.469 | 348.496 | 13.0417 | 55.3845 | 11.1825 | 46.3737
2.4418 | 516.732 | 63.905 | 563.352 | 596.01 | 464.09 | 21.249 | 348.804 | 13.2943 | 55.2403 | 11.3541 | 46.1565
2.4675 | 520.858 | 68.805 | 565.339 | 639.77 | 466.492 | 23.165 | 349.107 | 13.5336 | 55.0795 | 11.5257 | 45.9394
2.51 | 524.933 | 74.417 | 567.135 | 682.92 | 469.136 | 25.196 | 349.406 | 13.7689 | 54.9161 | 11.7266 | 45.7427
2.5555 | 528.998 | 79.985 | 569.391 | 724.61 | 472.159 | 27.64 | 349.45 | 14.0463 | 54.8103 | 11.8719 | 45.5133
2.6011 | 533.069 | 85.836 | 571.762 | 777.88 | 474.637 | 30.09 | 349.491 | 14.311 | 54.6824 | 11.9971 | 45.2728
2.6466 | 537.141 | 92.441 | 573.867 | 843.81 | 476.425 | 32.677 | 349.515 | 14.5847 | 54.57 | 12.1198 | 45.0318
2.6939 | 541.21 | 98.911 | 576.41 | 909.75 | 478.213 | 35.604 | 349.495 | 14.8672 | 54.4752 | 12.2904 | 44.8141
2.7428 | 545.275 | 105.206 | 579.446 | 977.16 | 480.292 | 38.856 | 349.296 | 15.154 | 54.3897 | 12.4194 | 44.5751
2.7987 | 549.319 | 111.48 | 582.537 | 1046.6 | 482.77 | 42.348 | 349.1 | 15.4282 | 54.2778 | 12.5475 | 44.3358
2.8621 | 553.331 | 117.76 | 585.627 | 1135.68 | 483.935 | 46.218 | 348.997 | 15.6696 | 54.12 | 12.657 | 44.0895
2.9394 | 557.284 | 122.25 | 589.338 | 1231.6 | 485.583 | 50.29 | 348.958 | 15.8993 | 53.9491 | 12.7905 | 43.854
3.0049 | 561.306 | 123.15 | 593.48 | 1329.3 | 487.315 | 54.778 | 349.051 | 16.1297 | 53.7818 | 12.9454 | 43.6273
3.076 | 565.306 | 122.17 | 597.564 | 1439.7 | 488.866 | 59.741 | 349.162 | 16.4101 | 53.6823 | 13.0629 | 43.3849
3.1605 | 569.254 | 118.5 | 601.312 | 1553.6 | 490.847 | 65.448 | 349.159 | 16.6835 | 53.5747 | 13.1791 | 43.1412
3.2655 | 573.101 | 111.391 | 604.203 | 1692.5 | 492.213 | 71.55 | 349.087 | 16.9256 | 53.4169 | 13.3146 | 42.9051
3.373 | 576.955 | 104.678 | 607.058 | 1834.3 | 493.508 | 77.652 | 349.014 | 17.1837 | 53.2799 | 13.4376 | 42.6637
3.4784 | 580.836 | 97.788 | 609.626 | 1990.3 | 494.772 | 84.405 | 348.968 | 17.4248 | 53.1211 | 13.5732 | 42.4279
3.6148 | 584.576 | 91.537 | 612.278 | 2160.1 | 496.005 | 91.866 | 348.949 | 17.6805 | 52.9805 | 13.7159 | 42.1951
3.7512 | 588.316 | 85.735 | 614.943 | 2343.5 | 497.255 | 100.816 | 348.988 | 17.9541 | 52.8675 | 13.8785 | 41.9756
3.8641 | 592.225 | 79.981 | 617.418 | 2550 | 498.122 | 109.765 | 349.027 | 18.2219 | 52.7448 | 14.0911 | 41.7891
3.9759 | 596.143 | 74.392 | 619.591 | 2775.7 | 498.625 | 119.11 | 349.073 | 18.4788 | 52.6062 | 14.2619 | 41.5715
4.1145 | 599.969 | 69.161 | 621.586 | 3022.4 | 499.289 | 129.99 | 349.148 | 18.7202 | 52.448 | 14.4182 | 41.3457
4.258 | 603.777 | 64.487 | 623.805 | 3299.8 | 499.52 | 141.72 | 349.179 | 18.9563 | 52.2847 | 14.5593 | 41.1122
4.4273 | 607.486 | 59.948 | 626.165 | 3589.2 | 499.831 | 154.46 | 349.159 | 19.2391 | 52.1897 | 14.7278 | 40.8943
4.5955 | 611.251 | 55.756 | 628.294 | 3902.7 | 500.883 | 168.29 | 349.14 | 19.5081 | 52.0701 | 14.9114 | 40.6849
4.7636 | 615.021 | 51.999 | 630.733 | 4256 | 501.339 | 183.19 | 349.042 | 19.7524 | 51.9148 | 15.0855 | 40.4695
4.9479 | 618.767 | 49.474 | 634.115 | 4633.1 | 501.592 | 199.53 | 348.399 | 19.9929 | 51.7554 | 15.2563 | 40.2519
5.1357 | 622.509 | 47.278 | 637.597 | 5077.4 | 502.083 | 216.92 | 349.077 | 20.2286 | 51.5903 | 15.4273 | 40.0356
5.3349 | 626.256 | 45.417 | 641.213 | 5521.7 | 502.573 | 237.49 | 348.985 | 20.4707 | 51.4326 | 15.5594 | 39.7993
5.5371 | 630.005 | 44.376 | 645.212 | 5988.9 | 503.122 | 258.07 | 348.894 | 20.7233 | 51.288 | 15.7589 | 39.6025
5.737 | 633.784 | 44.272 | 649.367 | 6514.1 | 503.817 | 281.31 | 348.682 | 20.9857 | 51.1569 | 15.9553 | 39.4024
5.9377 | 637.593 | 44.695 | 653.398 | 7110.3 | 504.157 | 306.5 | 348.472 | 21.2428 | 51.0187 | 16.1394 | 39.1934
6.2285 | 641.089 | 46.882 | 656.874 | 7714.6 | 505.22 | 333.95 | 348.346 | 21.4876 | 50.8642 | 16.3342 | 38.9919
6.5193 | 644.585 | 49.327 | 660.224 | 8391.8 | 506.379 | 364.76 | 348.509 | 21.7054 | 50.6815 | 16.5163 | 38.7822
6.7891 | 648.271 | 52.598 | 662.968 | 9149.6 | 506.948 | 396.53 | 348.754 | 21.9228 | 50.4985 | 16.6998 | 38.5733
7.0589 | 651.969 | 56.509 | 665.257 | 9934.7 | 507.672 | 433.88 | 348.827 | 22.1635 | 50.3395 | 16.894 | 38.3713
7.3309 | 655.705 | 60.898 | 667.398 | 10814.3 | 508.932 | 471.78 | 348.883 | 22.4159 | 50.1944 | 17.0815 | 38.1649
7.7124 | 659.118 | 65.669 | 669.62 | 11694 | 510.193 | 514.63 | 348.812 | 22.663 | 50.0437 | 17.2723 | 37.9639
8.0982 | 662.519 | 70.61 | 671.878 | 12735 | 511.075 | 559.91 | 348.695 | 22.8911 | 49.8708 | 17.4782 | 37.7718
8.4653 | 666.081 | 75.806 | 674.042 | 13805 | 512.498 | 614.36 | 348.618 | 23.1222 | 49.701 | 17.6856 | 37.5802
8.8526 | 669.623 | 81.873 | 675.883 | 14968 | 514.013 | 668.8 | 348.54 | 23.3474 | 49.5255 | 17.8915 | 37.3874
9.3515 | 672.846 | 88.335 | 677.975 | 16266 | 515.182 | 725.65 | 348.456 | 23.5872 | 49.3651 | 18.0822 | 37.1829
9.8841 | 676.066 | 95.123 | 680.054 | 17613 | 516.647 | 792.05 | 348.344 | 23.8331 | 49.2118 | 18.2776 | 36.9819
10.4379 | 679.284 | 102.643 | 682.019 | 19019 | 518.438 | 863.17 | 348.378 | 24.0908 | 49.0776 | 18.49 | 36.7945
11.0209 | 682.494 | 110.248 | 684.382 | 20506 | 520.458 | 940.94 | 348.617 | 24.3761 | 48.9905 | 18.7199 | 36.6243
11.639 | 685.692 | 117.89 | 686.918 | 22258 | 521.879 | 1024.85 | 348.725 | 24.613 | 48.8268 | 18.9479 | 36.4516
12.325 | 688.848 | 125.99 | 689.551 | 23986 | 523.843 | 1115.89 | 348.699 | 24.8371 | 48.6508 | 19.1763 | 36.2791
13.04 | 691.979 | 137.16 | 690.775 | 25633 | 526.575 | 1220.4 | 348.6 | 25.0499 | 48.4637 | 19.4132 | 36.1154
13.819 | 695.056 | 148.72 | 691.939 | 27258 | 529.471 | 1325.3 | 348.496 | 25.2844 | 48.2988 | 19.6316 | 35.9357
14.721 | 697.975 | 161.94 | 693.137 | 28598 | 532.792 | 1451.3 | 348.126 | 25.5294 | 48.1443 | 19.8306 | 35.7377
15.672 | 700.831 | 175.36 | 694.359 | 29011 | 536.694 | 1577.2 | 347.755 | 25.7632 | 47.9776 | 20.075 | 35.588
16.701 | 703.582 | 190.53 | 695.789 | 28027 | 540.453 | 1723.3 | 347.704 | 25.9956 | 47.8098 | 20.319 | 35.438
17.913 | 706.085 | 206.14 | 697.324 | 26920 | 544.136 | 1879.4 | 347.814 | 26.2609 | 47.6836 | 20.5232 | 35.2438
19.142 | 708.652 | 222.85 | 699.125 | 25826 | 547.683 | 2040.5 | 347.915 | 26.4988 | 47.5225 | 20.7274 | 35.0496
20.436 | 711.471 | 241.16 | 700.747 | 24562 | 551.014 | 2236.6 | 347.956 | 26.7261 | 47.3489 | 20.955 | 34.8797
21.729 | 714.29 | 261.36 | 702.299 | 23170 | 553.986 | 2432.8 | 347.996 | 26.9711 | 47.1958 | 21.2115 | 34.7399
23.399 | 716.478 | 283.29 | 703.778 | 21578 | 556.25 | 2644.1 | 348.133 | 27.2229 | 47.051 | 21.4694 | 34.6023
25.234 | 718.468 | 307.19 | 705.073 | 20128 | 558.644 | 2879.6 | 348.424 | 27.4655 | 46.8952 | 21.7333 | 34.4732
27.363 | 720.255 | 334.91 | 705.606 | 18813 | 561.163 | 3141.4 | 348.377 | 27.7071 | 46.7393 | 21.989 | 34.3326
29.491 | 722.042 | 365.77 | 706.372 | 17514 | 563.656 | 3423.8 | 348.176 | 27.9368 | 46.5708 | 22.245 | 34.1924
31.796 | 724.164 | 398.07 | 707.268 | 16341 | 565.938 | 3730.1 | 347.861 | 28.1924 | 46.4303 | 22.5065 | 34.0597
34.16 | 726.399 | 431.2 | 708.232 | 15169 | 568.22 | 4069.6 | 347.75 | 28.4373 | 46.2757 | 22.7722 | 33.9335
36.949 | 728.152 | 469.04 | 709.576 | 14077 | 570.213 | 4426.6 | 347.74 | 28.7079 | 46.1586 | 23.041 | 33.8124
39.995 | 729.613 | 507.39 | 710.905 | 13088 | 572.446 | 4824.8 | 347.868 | 28.965 | 46.0205 | 23.3135 | 33.6974
43.466 | 731.24 | 551.33 | 712.097 | 12319 | 575.399 | 5270.9 | 347.855 | 29.2201 | 45.8792 | 23.5801 | 33.5727
47.017 | 732.898 | 599.24 | 713.293 | 11467 | 577.639 | 5739.2 | 347.915 | 29.4937 | 45.7662 | 23.8434 | 33.4427
50.719 | 734.643 | 654.55 | 714.21 | 10618.1 | 579.192 | 6248.3 | 348.14 | 29.7585 | 45.6391 | 24.119 | 33.3334
54.802 | 736.61 | 713.94 | 714.973 | 9786.6 | 580.525 | 6813.9 | 348.123 | 30.0209 | 45.5082 | 24.3949 | 33.2246
59.148 | 738.385 | 773.32 | 715.737 | 9014.4 | 582.108 | 7439.2 | 347.799 | 30.299 | 45.4036 | 24.6687 | 33.1118
64.52 | 739.406 | 840.65 | 716.379 | 8361.9 | 584.129 | 8131.4 | 347.847 | 30.5744 | 45.294 | 24.9431 | 33.0002
69.892 | 740.428 | 917.15 | 717.065 | 7759.6 | 586.165 | 8823.7 | 347.894 | 30.848 | 45.1808 | 25.2186 | 32.8905
76.325 | 741.501 | 997.24 | 717.811 | 7195.9 | 587.999 | 9629.2 | 348.069 | 31.1215 | 45.0676 | 25.495 | 32.7826
82.982 | 742.586 | 1090.1 | 718.432 | 6654.8 | 589.716 | 10471.9 | 347.861 | 31.384 | 44.9377 | 25.7724 | 32.6766
89.638 | 743.67 | 1189.1 | 718.992 | 6135.4 | 591.384 | 11413.5 | 347.337 | 31.6355 | 44.7914 | 26.0552 | 32.5816
98.098 | 744.687 | 1288.2 | 719.552 | 5662.7 | 592.946 | 12459 | 347.76 | 31.8958 | 44.6606 | 26.3395 | 32.49
106.583 | 745.703 | 1402.8 | 720.389 | 5266.5 | 595.186 | 13553 | 348.124 | 32.1852 | 44.5814 | 26.625 | 32.4009
115.373 | 746.646 | 1524.3 | 721.235 | 4872.3 | 596.635 | 15034 | 348.015 | 32.4661 | 44.4827 | 26.9087 | 32.3081
126.44 | 747.04 | 1660 | 721.899 | 4480.8 | 598.085 | 16515 | 347.906 | 32.7444 | 44.3786 | 27.1913 | 32.2126
137.51 | 747.434 | 1814.1 | 722.563 | 4162.2 | 599.536 | 17996 | 347.797 | 33.0205 | 44.2703 | 27.4753 | 32.1202
149.24 | 748.042 | 1974.2 | 723.227 | 3843.5 | 600.988 | 19477 | 347.689 | 33.2894 | 44.1492 | 27.7601 | 32.0296
162.33 | 749.094 | 2145.8 | 723.751 | 3524.8 | 602.44 | 20958 | 347.58 | 33.555 | 44.023 | 28.045 | 31.9393
177.07 | 749.77 | 2339.8 | 724.001 | 3248.7 | 603.877 | 22749 | 347.476 | 33.8134 | 43.8859 | 28.3299 | 31.8489
193.61 | 750.034 | 2552.1 | 724.196 | 2990.3 | 605.25 | 24789 | 347.376 | 34.0939 | 43.7927 | 28.6157 | 31.7608
210.16 | 750.298 | 2781.8 | 724.336 | 2753.6 | 606.416 | 27016 | 347.358 | 34.3876 | 43.7256 | 28.9069 | 31.6865
229.24 | 750.647 | 3026.8 | 724.844 | 2540.2 | 607.894 | 29437 | 347.425 | 34.6766 | 43.6458 | 29.1918 | 31.5971
250.2 | 751.06 | 3290.8 | 725.811 | 2350.9 | 609.572 | 32166 | 347.478 | 34.9632 | 43.5596 | 29.4727 | 31.4979
271.15 | 751.472 | 3591.1 | 726.537 | 2168 | 611.16 | 35111 | 347.521 | 35.2499 | 43.4734 | 29.7597 | 31.4141
296.66 | 752.082 | 3914.9 | 727.105 | 1997.5 | 612.25 | 38057 | 347.565 | 35.5286 | 43.3702 | 30.0528 | 31.345
322.66 | 752.714 | 4244.7 | 727.639 | 1839.2 | 613.185 | 41600 | 347.46 | 35.8052 | 43.2628 | 30.3405 | 31.2616
351.76 | 753.252 | 4642.9 | 727.776 | 1691.5 | 614.465 | 45265 | 347.381 | 36.081 | 43.1537 | 30.6273 | 31.1758
386.12 | 753.628 | 5041.1 | 727.913 | 1567.7 | 616.424 | 49555 | 347.495 | 36.3581 | 43.0473 | 30.9056 | 31.072
420.49 | 754.005 | 5501.6 | 728.639 | 1445.8 | 617.847 | 53846 | 347.61 | 36.6444 | 42.9602 | 31.1819 | 30.9637
454.86 | 754.381 | 5987.4 | 729.246 | 1328.4 | 618.471 | 58744 | 347.633 | 36.9307 | 42.8731 | 31.4708 | 30.8834
495.76 | 754.678 | 6548.3 | 729.43 | 1224.4 | 619.506 | 63930 | 347.613 | 37.2194 | 42.7922 | 31.7601 | 30.8038
540.65 | 754.926 | 7109.2 | 729.615 | 1125.55 | 620.773 | 70021 | 347.282 | 37.5086 | 42.7122 | 32.0544 | 30.7389
587.45 | 755.173 | 7774.8 | 729.748 | 1046.14 | 621.787 | 76440 | 346.839 | 37.798 | 42.633 | 32.3493 | 30.6759
644.67 | 755.416 | 8463.9 | 729.869 | 968.36 | 622.781 | 82859 | 346.395 | 38.0872 | 42.5531 | 32.6438 | 30.6113
701.88 | 755.658 | 9210.3 | 729.978 | 890.59 | 623.774 | 90527 | 346.149 | 38.3762 | 42.4727 | 32.9426 | 30.5673
759.3 | 755.903 | 10025.9 | 730.09 | 812.81 | 624.768 | 98955 | 346.022 | 38.6657 | 42.3938 | 33.246 | 30.5448
831.15 | 756.253 | 10959.3 | 730.566 | 743.68 | 626.209 | 107383 | 345.896 | 38.9565 | 42.3183 | 33.5396 | 30.4815
903 | 756.603 | 11902 | 731.028 | 692.37 | 628.465 | 117370 | 345.981 | 39.2473 | 42.2428 | 33.8296 | 30.4039
987.11 | 756.663 | 13040 | 731.209 | 643.91 | 630.717 | 128760 | 346.258 | 39.5368 | 42.1638 | 34.1204 | 30.3284
1074.6 | 756.643 | 14177 | 731.39 | 600.2 | 633.141 | 140150 | 346.534 | 39.8249 | 42.0812 | 34.414 | 30.2613
1172.9 | 756.896 | 15436 | 731.454 | 561.47 | 635.797 | 151540 | 346.811 | 40.113 | 41.9985 | 34.7108 | 30.2075
1281.1 | 757.399 | 16799 | 731.434 | 525.29 | 638.407 | 165520 | 346.901 | 40.4087 | 41.9402 | 35.0133 | 30.1777
1389.4 | 757.902 | 18321 | 732.026 | 495.79 | 641.438 | 181030 | 346.882 | 40.7078 | 41.8931 | 35.3157 | 30.1479
1519.3 | 758.049 | 19912 | 732.889 | 482.42 | 645.377 | 196550 | 346.862 | 41.0069 | 41.846 | 35.6075 | 30.0753
1659.3 | 758.029 | 21870 | 732.974 | 467.47 | 649.244 | 213590 | 346.975 | 41.3071 | 41.8034 | 35.8991 | 30.0018
1799.3 | 758.01 | 23828 | 733.058 | 460.59 | 653.331 | 233210 | 347.312 | 41.6072 | 41.7607 | 36.1905 | 29.928
1962.4 | 758.419 | 25787 | 733.142 | 470.84 | 657.257 | 253150 | 347.621 | 41.897 | 41.6825 | 36.4828 | 29.8573
2135.1 | 759.009 | 28234 | 733.192 | 486.15 | 661.111 | 277880 | 347.49 | 42.1868 | 41.6043 | 36.7793 | 29.7995
2331.4 | 759.423 | 30728 | 733.24 | 506.87 | 664.75 | 302610 | 347.359 | 42.4766 | 41.5262 | 37.078 | 29.7505
2548 | 759.687 | 33442 | 733.344 | 537.56 | 667.836 | 327930 | 347.228 | 42.7738 | 41.4744 | 37.3773 | 29.7042
2764.6 | 759.952 | 36423 | 733.517 | 570.65 | 670.792 | 359670 | 347.092 | 43.0749 | 41.437 | 37.6766 | 29.6579
3027.7 | 760.119 | 39916 | 733.547 | 609.77 | 673.43 | 391410 | 346.955 | 43.3708 | 41.3775 | 37.975 | 29.6075
3317.5 | 760.231 | 43586 | 733.527 | 650.13 | 676.226 | 425400 | 346.93 | 43.6663 | 41.3163 | 38.2722 | 29.5525
3607.3 | 760.342 | 47256 | 733.507 | 698.84 | 678.537 | 465590 | 347.215 | 43.9655 | 41.2701 | 38.5694 | 29.4975
3897.1 | 760.453 | 51595 | 733.488 | 754.52 | 680.561 | 505780 | 347.5 | 44.2658 | 41.2279 | 38.8666 | 29.4425
4241.9 | 760.738 | 56238 | 733.468 | 813.21 | 682.461 | 553830 | 347.615 | 44.5634 | 41.1755 | 39.1682 | 29.41
4643.1 | 760.762 | 61095 | 733.448 | 881.59 | 683.96 | 608060 | 347.595 | 44.8583 | 41.1125 | 39.4714 | 29.3861
5051.6 | 760.742 | 66541 | 733.428 | 950.89 | 686.038 | 662300 | 347.575 | 45.1565 | 41.064 | 39.7743 | 29.3593
5512.2 | 760.902 | 72745 | 733.409 | 1020.77 | 688.275 | 716530 | 347.555 | 45.4592 | 41.0362 | 40.0769 | 29.3309
6006.8 | 761.178 | 79105 | 733.389 | 1102.66 | 690.143 | 778810 | 347.51 | 45.7615 | 41.0058 | 40.3787 | 29.2974
6532.6 | 761.547 | 86267 | 733.369 | 1194.6 | 691.717 | 851630 | 347.431 | 46.0607 | 40.9589 | 40.6797 | 29.2593
7109.9 | 762.07 |  |  | 1286.6 | 693.751 | 924450 | 347.352 | 46.36 | 40.9127 | 40.9808 | 29.2212
7759 | 761.774 |  |  | 1391.6 | 695.422 | 1006240 | 347.147 | 46.6596 | 40.8674 | 41.2829 | 29.1899
8451.3 | 761.509 |  |  | 1514.6 | 696.523 | 1069850 | 348.37 | 46.9615 | 40.8357 | 41.5846 | 29.1562
9231.8 | 761.72 |  |  | 1646.3 | 697.647 | 1089490 | 352.46 | 47.2648 | 40.8126 | 41.885 | 29.1152
10027.4 | 761.962 |  |  | 1788.3 | 698.797 | 1109120 | 356.551 | 47.5682 | 40.7895 | 42.1855 | 29.0741
10940.3 | 762.445 |  |  | 1934.3 | 700.356 | 1128760 | 360.642 | 47.8712 | 40.7636 | 42.4881 | 29.0495
11919 | 762.841 |  |  | 2094.1 | 701.968 | 1148390 | 364.732 | 48.1746 | 40.7416 | 42.7927 | 29.0406
12970 | 763.14 |  |  | 2272.2 | 703.177 | 1168000 | 368.823 | 48.4783 | 40.7215 | 43.0974 | 29.0316
14280 | 763.025 |  |  | 2461.7 | 704.839 | 1187700 | 372.914 | 48.782 | 40.7014 | 43.4 | 29.0069
15612 | 762.875 |  |  | 2674.1 | 706.001 | 1207300 | 377.004 | 49.0855 | 40.6799 | 43.7004 | 28.9658
16944 | 762.726 |  |  | 2906.5 | 706.84 | 1226900 | 381.095 | 49.389 | 40.6574 | 44.0009 | 28.9248
18319 | 762.566 |  |  | 3160.7 | 707.789 | 1246600 | 385.186 | 49.6927 | 40.6378 | 44.3029 | 28.8938
20043 | 762.328 |  |  | 3438.8 | 708.648 | 1266200 | 389.276 | 49.9968 | 40.6213 | 44.6064 | 28.8722
21766 | 762.09 |  |  | 3747.3 | 709.511 | 1285800 | 393.367 | 50.3008 | 40.6048 | 44.91 | 28.8505
23850 | 762.235 |  |  | 4085.5 | 710.225 | 1305500 | 397.458 | 50.6056 | 41.06013 | 45.214 | 28.8354
25998 | 762.449 |  |  | 4459.2 | 710.741 | 1325100 | 401.548 |  |  | 45.5189 | 28.8334
28161 | 762.656 |  |  | 4833 | 711.257 | 1344800 | 405.639 |  |  | 45.8239 | 28.8314
30904 | 762.577 |  |  | 5259.1 | 712.601 | 1364400 | 409.73 |  |  | 46.1281 | 28.82
33646 | 762.499 |  |  | 5693 | 713.873 | 1384000 | 413.82 |  |  | 46.4311 | 28.7943
36555 | 762.422 |  |  | 6205.2 | 714.18 | 1403700 | 417.911 |  |  | 46.7341 | 28.7687
40103 | 762.35 |  |  | 6779.1 | 714.938 | 1423300 | 422.002 |  |  | 47.0379 | 28.7491
43650 | 762.277 |  |  | 7361.3 | 715.757 | 1442900 | 426.092 |  |  | 47.3419 | 28.7325
47270 | 762.204 |  |  | 8031.5 | 716.336 | 1462600 | 430.183 |  |  | 47.646 | 28.7159
51845 | 762.125 |  |  | 8740.3 | 716.809 | 1482200 | 434.274 |  |  | 47.9507 | 28.7223
56420 | 762.046 |  |  | 9513.7 | 717.457 | 1501800 | 438.364 |  |  | 48.2556 | 28.7353
61315 | 761.963 |  |  | 10336 | 718.237 |  |  |  |  | 48.5606 | 28.7482
66986 | 761.869 |  |  | 11269.2 | 718.667 |  |  |  |  | 48.8646 | 28.7317
72745 | 761.766 |  |  | 12284 | 718.798 |  |  |  |  | 49.1687 | 28.7151
79691 | 761.549 |  |  | 13419 | 718.914 |  |  |  |  | 49.4727 | 28.6981
86637 | 761.331 |  |  | 14601 | 719.05 |  |  |  |  | 49.7763 | 28.6771
|  |  |  | 15932 | 719.249 |  |  |  |  | 50.0802 | 28.6636
|  |  |  | 17393 | 719.351 |  |  |  |  | 50.3851 | 28.6732
|  |  |  | 19020 | 719.332
|  |  |  | 20648 | 719.312
|  |  |  | 22454 | 719.824
|  |  |  | 24426 | 720.514
|  |  |  | 26615 | 720.777
|  |  |  | 29092 | 720.916
|  |  |  | 31625 | 721.031
|  |  |  | 34556 | 720.903
|  |  |  | 37548 | 720.745
|  |  |  | 40939 | 720.986
|  |  |  | 44530 | 721.885
|  |  |  | 48939 | 721.865
|  |  |  | 53349 | 721.845
|  |  |  | 57758 | 721.825
|  |  |  | 63052 | 721.857
|  |  |  | 68580 | 721.902
|  |  |  | 74835 | 722.021
|  |  |  | 81402 | 722.176
|  |  |  | 88677 | 722.192

## 4140 IRAM
Propiedades mecanicas en funcion de temperaturas de revenido | [9 empty] | Diagrama de TTT | [7 empty] | Bandas de templabilidad
x | Rm | x | HB | x | Rp 0.2 | x | Z | x | A | x | A | x | AMASF | x | AMASFMASC | x | Ms | x | Arriba | x | Abajo
204.395 | 1910.38 | 204.084 | 1958.77 | 203.262 | 1740.62 | 206.899 | 1039.9 | 202.166 | 544.24 | 6.24 | 335.981 | 2.4494 | 496.992 | 421.36 | 305.825 | 0.46881 | 336.4 | 1.0437 | 59.982 | 0.9788 | 53.0022
210.583 | 1905.44 | 207.794 | 1949.24 | 209.059 | 1734.55 | 213.802 | 1041.12 | 209.03 | 546.03 | 6.1671 | 340.127 | 2.569 | 500.538 | 400.14 | 309.138 | 0.78964 | 336.417 | 1.3558 | 59.9936 | 1.2895 | 53.031
216.841 | 1900.74 | 211.5 | 1939.71 | 214.874 | 1728.53 | 220.641 | 1043.01 | 215.886 | 547.9 | 6.1892 | 344.309 | 2.711 | 503.812 | 375.54 | 312.008 | 1.11047 | 336.433 | 1.6678 | 60.0077 | 1.6009 | 53.0373
222.806 | 1895.16 | 215.036 | 1930.01 | 220.712 | 1722.56 | 227.388 | 1045.83 | 222.681 | 550.36 | 6.2271 | 348.489 | 2.8931 | 506.602 | 352.49 | 314.879 | 1.4313 | 336.45 | 1.9792 | 60.0292 | 1.9128 | 53.0262
228.597 | 1889.08 | 218.546 | 1920.27 | 226.048 | 1715.48 | 234.137 | 1048.64 | 229.479 | 552.8 | 6.2183 | 352.642 | 3.0992 | 509.289 | 334.24 | 318.177 | 1.7521 | 336.467 | 2.2903 | 60.0343 | 2.2231 | 53.0005
234.177 | 1882.49 | 221.876 | 1910.37 | 231.259 | 1708.12 | 240.891 | 1051.42 | 236.317 | 554.88 | 6.1127 | 356.744 | 3.313 | 511.937 | 317.2 | 321.509 | 2.073 | 336.483 | 2.6008 | 60.0073 | 2.5322 | 52.9641
239.536 | 1875.44 | 224.873 | 1900.18 | 236.423 | 1700.67 | 247.645 | 1054.2 | 243.155 | 556.96 | 6.0006 | 360.83 | 3.5836 | 514.235 | 304.71 | 325.198 | 2.3938 | 336.5 | 2.9113 | 59.9804 | 2.8413 | 52.9277
244.687 | 1867.97 | 228.183 | 1890.28 | 241.451 | 1692.99 | 254.416 | 1056.84 | 249.98 | 559.16 | 5.8433 | 364.801 | 3.8542 | 516.533 | 291.65 | 328.778 | 2.7146 | 336.517 | 3.2235 | 59.9785 | 3.1502 | 52.8905
249.725 | 1860.3 | 231.85 | 1880.71 | 246.304 | 1684.99 | 261.2 | 1059.4 | 256.801 | 561.4 | 5.66 | 368.688 | 4.1273 | 518.82 | 277.25 | 332.176 | 3.0354 | 336.533 | 3.5358 | 59.978 | 3.456 | 52.8379
254.835 | 1852.77 | 235.453 | 1871.07 | 251.294 | 1677.23 | 267.951 | 1062.17 | 263.623 | 563.63 | 5.4623 | 372.5 | 4.4836 | 520.743 | 264.46 | 335.661 | 3.3563 | 336.55 | 3.8481 | 59.9775 | 3.7613 | 52.7841
260.27 | 1845.86 | 239.024 | 1861.4 | 256.323 | 1669.54 | 274.615 | 1065.52 | 270.472 | 565.59 | 5.2938 | 376.398 | 4.84 | 522.665 | 252.63 | 339.216 | 3.6771 | 336.567 | 4.1589 | 59.9653 | 4.0533 | 52.6914
265.144 | 1837.92 | 242.494 | 1851.63 | 261.432 | 1661.98 | 281.32 | 1068.62 | 277.329 | 567.47 | 5.0803 | 380.048 | 5.2358 | 524.373 | 242.73 | 342.932 | 3.9979 | 336.583 | 4.4642 | 59.911 | 4.3453 | 52.5986
270.137 | 1830.19 | 246.033 | 1841.93 | 266.67 | 1654.68 | 288.037 | 1071.65 | 284.193 | 569.26 | 4.8524 | 383.615 | 5.7055 | 525.678 | 236.95 | 346.945 | 4.3188 | 336.6 | 4.7695 | 59.8566 | 4.6437 | 52.5225
275.27 | 1822.71 | 249.869 | 1832.55 | 271.954 | 1647.46 | 294.755 | 1074.67 | 291.064 | 570.97 | 4.7022 | 387.504 | 6.1753 | 526.983 | 232.51 | 351.022 | 4.6396 | 336.617 | 5.0729 | 59.7952 | 4.9444 | 52.4521
279.785 | 1814.19 | 254.208 | 1823.79 | 276.723 | 1639.37 | 301.551 | 1077.06 | 297.894 | 573.03 | 4.543 | 391.333 | 6.695 | 528.714 | 229.29 | 355.151 | 4.9604 | 336.633 | 5.376 | 59.7327 | 5.2446 | 52.3807
284.674 | 1806.26 | 256.232 | 1813.12 | 281.328 | 1630.99 | 308.4 | 1079.02 | 304.614 | 576.04 | 4.3288 | 394.796 | 7.2273 | 530.552 | 228.73 | 359.337 | 5.2812 | 336.65 | 5.6817 | 59.6804 | 5.5313 | 52.2767
289.411 | 1798.09 | 260.737 | 1804.59 | 286.384 | 1623.34 | 315.176 | 1081.5 | 311.347 | 578.95 | 4.1493 | 398.437 | 7.8937 | 531.763 | 225.12 | 363.409 | 5.6021 | 336.667 | 5.9884 | 59.6316 | 5.8179 | 52.1728
294.06 | 1789.77 | 265.135 | 1795.93 | 291.295 | 1615.47 | 321.788 | 1085.13 | 318.178 | 581.1 | 3.9941 | 402.199 | 8.5749 | 532.905 | 219.84 | 367.417 | 5.9229 | 336.683 | 6.2969 | 59.5921 | 6.0786 | 52.0297
298.763 | 1781.54 | 268.392 | 1785.96 | 295.517 | 1606.56 | 328.4 | 1088.77 | 325.006 | 583.26 | 3.8913 | 406.184 | 9.325 | 534.05 | 219.47 | 371.604 | 6.2437 | 336.7 | 6.6055 | 59.5527 | 6.336 | 51.8812
303.348 | 1773.13 | 272.001 | 1776.4 | 299.748 | 1597.65 | 335.104 | 1091.83 | 331.741 | 586.17 | 3.7725 | 410.066 | 10.168 | 535.201 | 219.2 | 375.791 | 6.5646 | 336.717 | 6.9026 | 59.4728 | 6.6165 | 51.7658
307.664 | 1764.36 | 276.668 | 1768.11 | 304.329 | 1589.23 | 341.872 | 1094.5 | 338.475 | 589.08 | 3.6119 | 413.679 | 11.0109 | 536.351 | 219.33 | 379.98 | 6.8854 | 336.734 | 7.1993 | 59.3913 | 6.8969 | 51.6504
311.374 | 1754.84 | 280.967 | 1759.31 | 308.859 | 1580.73 | 348.616 | 1097.34 | 345.21 | 592 | 3.468 | 417.372 | 12.002 | 537.195 | 221.15 | 384.145 | 7.2062 | 336.75 | 7.5004 | 59.3227 | 7.1753 | 51.5314
315.963 | 1746.47 | 285.128 | 1750.31 | 313.236 | 1572.02 | 355.291 | 1100.62 | 351.962 | 594.78 | 3.3375 | 421.128 | 13.081 | 538.097 | 225.4 | 388.224 | 7.527 | 336.767 | 7.8022 | 59.2558 | 7.4514 | 51.4086
320.082 | 1737.51 | 288.467 | 1740.49 | 317.562 | 1563.24 | 361.967 | 1103.9 | 358.746 | 597.33 | 3.2726 | 425.202 | 14.274 | 539.247 | 231.4 | 392.224 | 7.8479 | 336.784 | 8.1055 | 59.1943 | 7.7232 | 51.2792
323.905 | 1728.13 | 291.788 | 1730.71 | 321.864 | 1554.43 | 368.453 | 1108.06 | 365.53 | 599.88 | 3.1423 | 428.878 | 15.467 | 540.398 | 237.7 | 396.219 | 8.1687 | 336.8 | 8.4116 | 59.1433 | 7.9949 | 51.1497
328.085 | 1719.15 | 296.573 | 1722.6 | 326.118 | 1545.55 | 375.014 | 1111.86 | 372.352 | 602.11 | 3.0232 | 432.622 | 16.858 | 541.632 | 245.82 | 400.097 | 8.4895 | 336.817 | 8.7177 | 59.0923 | 8.2492 | 50.997
332.178 | 1710.07 | 300.881 | 1713.86 | 330.309 | 1536.6 | 381.714 | 1114.99 | 379.189 | 604.19 | 2.9317 | 436.527 | 18.322 | 542.896 | 254.86 | 403.923 | 8.8104 | 336.834 | 9.0117 | 59.0057 | 8.5012 | 50.8414
336.206 | 1700.91 | 304.661 | 1704.41 | 334.277 | 1527.36 | 388.413 | 1118.13 | 386.035 | 606.18 | 2.8541 | 440.503 | 19.865 | 544.073 | 264.53 | 407.728 | 9.1312 | 336.85 | 9.3033 | 58.912 | 8.7478 | 50.6798
340.569 | 1692.2 | 308.513 | 1695.05 | 338.468 | 1518.43 | 395.144 | 1121.06 | 392.902 | 607.94 | 2.7802 | 444.488 | 21.666 | 544.963 | 274.68 | 411.506 | 9.452 | 336.867 | 9.5969 | 58.823 | 8.9875 | 50.5108
345.185 | 1683.83 | 312.716 | 1686.1 | 343.069 | 1510.04 | 401.883 | 1123.95 | 399.769 | 609.7 | 2.7251 | 448.547 | 23.589 | 545.866 | 290.42 | 414.76 | 9.7728 | 336.884 | 9.891 | 58.7352 | 9.2273 | 50.3418
349.395 | 1674.95 | 316.743 | 1676.95 | 347.67 | 1501.65 | 408.621 | 1126.83 | 406.556 | 612.21 | 2.6901 | 452.685 | 25.725 | 546.79 | 308.78 | 417.786 | 10.0937 | 336.9 | 10.1874 | 58.6529 | 9.4584 | 50.1645
353.104 | 1665.42 | 320.639 | 1667.63 | 351.95 | 1492.84 | 415.183 | 1130.68 | 413.336 | 614.8 | 2.6259 | 456.694 | 27.947 | 547.768 | 325.94 | 421.069 | 10.4145 | 336.917 | 10.4841 | 58.5715 | 9.6828 | 49.9809
357.044 | 1656.16 | 324.913 | 1658.78 | 355.78 | 1483.44 | 421.695 | 1134.8 | 420.09 | 617.57 | 2.5612 | 460.7 | 30.496 | 548.946 | 342.14 | 424.554 | 10.7353 | 336.934 | 10.7874 | 58.511 | 9.9014 | 49.7926
360.996 | 1646.91 | 329.253 | 1650.02 | 359.69 | 1474.15 | 428.226 | 1138.83 | 426.822 | 620.5 | 2.5078 | 464.756 | 33.046 | 550.124 | 366.01 | 427.116 | 11.0562 | 336.95 | 11.0927 | 58.4563 | 10.1037 | 49.5912
364.832 | 1637.53 | 333.718 | 1641.44 | 363.718 | 1464.98 | 434.78 | 1142.75 | 433.513 | 623.65 | 2.4603 | 468.837 | 35.982 | 551.527 | 391.79 | 429.795 | 11.377 | 336.967 | 11.3795 | 58.355 | 10.3059 | 49.3898
368.155 | 1627.61 | 338.4 | 1633.17 | 367.76 | 1455.84 | 441.335 | 1146.67 | 440.06 | 627.61 | 2.4132 | 472.914 | 39.009 | 552.981 | 419.76 | 432.364 | 11.698 | 336.984 | 11.6628 | 58.2446 | 10.5243 | 49.201
371.883 | 1618.13 | 342.884 | 1624.62 | 371.88 | 1446.79 | 447.713 | 1151.34 | 446.658 | 631.26 | 2.3581 | 476.938 | 42.329 | 554.534 | 452.63 | 434.579 | 12.019 | 337.001 | 11.9514 | 58.1445 | 10.7433 | 49.0128
375.878 | 1608.93 | 347.255 | 1615.9 | 376.037 | 1437.79 | 454.09 | 1156.01 | 453.444 | 633.8 | 2.3021 | 480.925 | 45.912 | 556.175 | 488.25 | 436.595 | 12.339 | 337.017 | 12.2404 | 58.0454 | 10.9624 | 48.8245
379.299 | 1599.11 | 351.48 | 1606.98 | 380.274 | 1428.89 | 460.575 | 1160.25 | 460.23 | 636.34 | 2.2962 | 485.109 | 49.686 | 557.755 | 528.88 | 438.265 | 13.704 | 337.031 | 12.5323 | 57.9524 | 11.1815 | 48.6363
382.673 | 1589.25 | 355.683 | 1598.04 | 384.51 | 1419.99 | 467.075 | 1164.41 | 467.015 | 638.88 | 2.3143 | 489.283 | 54.239 | 559.079 | 572.64 | 440.304 | 17.008 | 337.041 | 12.8249 | 57.8611 | 11.4006 | 48.4481
385.72 | 1579.09 | 360.745 | 1590.42 | 388.852 | 1411.23 | 473.688 | 1168.01 | 473.682 | 642.16 | 2.3711 | 493.302 | 58.791 | 560.404 | 616.65 | 442.371 | 20.312 | 337.051 | 13.1176 | 57.7698 | 11.6033 | 48.248
388.833 | 1569 | 365.861 | 1582.88 | 393.224 | 1402.51 | 480.172 | 1172.25 | 480.29 | 645.82 | 2.4239 | 497.359 | 63.827 | 561.728 | 663.52 | 444.672 | 23.616 | 337.06 | 13.4104 | 57.679 | 11.7866 | 48.0338
392.729 | 1559.68 | 370.67 | 1574.87 | 396.865 | 1392.95 | 486.656 | 1176.49 | 487.064 | 648.17 | 2.4733 | 501.439 | 69.49 | 563.053 | 716.98 | 446.673 | 26.92 | 337.07 | 13.7059 | 57.5945 | 11.9826 | 47.8283
396.337 | 1550.08 | 374.914 | 1565.98 | 400.257 | 1383.1 | 493.171 | 1180.59 | 493.955 | 649.61 | 2.5331 | 505.477 | 75.154 | 564.377 | 777.11 | 448.268 | 30.224 | 337.079 | 13.9924 | 57.4907 | 12.1876 | 47.629
399.467 | 1539.99 | 379.424 | 1557.51 | 403.705 | 1373.33 | 499.652 | 1184.83 | 500.846 | 651.05 | 2.5896 | 509.535 | 81.529 | 565.958 | 845.4 | 449.48 | 33.528 | 337.089 | 14.2778 | 57.3843 | 12.3927 | 47.4296
402.372 | 1529.72 | 384.58 | 1550.04 | 408.389 | 1365.07 | 506.075 | 1189.31 | 507.626 | 653.51 | 2.6362 | 513.635 | 88.379 | 567.892 | 918.48 | 450.467 | 36.833 | 337.098 | 14.5662 | 57.2838 | 12.5511 | 47.2025
405.461 | 1519.61 | 389.166 | 1541.64 | 412.733 | 1356.37 | 512.591 | 1193.41 | 514.357 | 656.45 | 2.6888 | 517.706 | 95.425 | 569.984 | 1001.52 | 451.868 | 40.137 | 337.108 | 14.8546 | 57.1833 | 12.6998 | 46.9697
408.784 | 1509.7 | 393.931 | 1533.52 | 416.296 | 1346.69 | 519.107 | 1197.51 | 520.969 | 660.03 | 2.7627 | 521.698 | 102.472 | 572.075 | 1085.28 | 453.299 | 43.441 | 337.117 | 15.1459 | 57.0893 | 12.8526 | 46.7389
412.107 | 1499.78 | 398.939 | 1525.79 | 419.883 | 1337.04 | 525.556 | 1201.89 | 527.634 | 663.38 | 2.8296 | 525.719 | 111.691 | 573.307 | 1175.7 | 454.992 | 46.745 | 337.127 | 15.44 | 57.0015 | 13.0221 | 46.5166
415.417 | 1489.86 | 403.646 | 1517.56 | 423.846 | 1327.8 | 531.953 | 1206.49 | 534.5 | 665.08 | 2.8686 | 529.86 | 121.13 | 574.647 | 1270.7 | 456.865 | 50.049 | 337.137 | 15.7251 | 56.8957 | 13.1915 | 46.2943
418.715 | 1479.92 | 408.345 | 1509.32 | 427.756 | 1318.5 | 538.409 | 1210.83 | 541.381 | 666.65 | 2.9108 | 533.995 | 131.29 | 576.521 | 1381.6 | 458.215 | 53.353 | 337.146 | 16.0033 | 56.7765 | 13.3609 | 46.072
422.081 | 1470.05 | 413.13 | 1501.21 | 431.554 | 1309.07 | 544.98 | 1214.67 | 548.173 | 668.98 | 2.9557 | 538.123 | 141.47 | 578.445 | 1504 | 459.185 | 56.657 | 337.156 | 16.2768 | 56.65 | 13.5443 | 45.8579
425.455 | 1460.18 | 417.916 | 1493.11 | 435.436 | 1299.74 | 551.428 | 1219.01 | 554.857 | 672.21 | 3.0371 | 542.102 | 151.8 | 581.113 | 1637.1 | 460.208 | 59.961 | 337.165 | 16.5444 | 56.5144 | 13.7119 | 45.6363
428.174 | 1449.77 | 422.685 | 1484.98 | 439.181 | 1290.27 | 557.71 | 1224.04 | 561.541 | 675.44 | 3.1256 | 546.059 | 162.14 | 583.78 | 1785.1 | 461.303 | 63.266 | 337.175 | 16.8187 | 56.3896 | 13.8355 | 45.3929
431.091 | 1439.52 | 426.69 | 1475.79 | 442.086 | 1280 | 563.992 | 1229.06 | 568.189 | 678.87 | 3.1898 | 550.14 | 174.21 | 586.19 | 1933 | 462.398 | 66.57 | 337.184 | 17.1025 | 56.2801 | 13.9621 | 45.1508
434.315 | 1429.52 | 430.695 | 1466.6 | 445.593 | 1270.29 | 570.121 | 1234.59 | 574.781 | 682.61 | 3.2568 | 554.212 | 186.75 | 588.639 | 2109.3 | 463.776 | 69.874 | 337.194 | 17.3919 | 56.1822 | 14.1116 | 44.9183
437.943 | 1419.91 | 434.881 | 1457.64 | 449.308 | 1260.77 | 576.505 | 1239.2 | 581.374 | 686.34 | 3.3383 | 558.24 | 198.04 | 591.786 | 2287.7 | 465.174 | 73.178 | 337.204 | 17.6823 | 56.0868 | 14.2611 | 44.6858
441.613 | 1410.34 | 439.203 | 1448.86 | 452.92 | 1251.14 | 582.986 | 1243.45 | 588.05 | 689.61 | 3.4198 | 562.271 | 206.65 | 595.315 | 2482.9 | 466.524 | 76.482 | 337.213 | 17.9478 | 55.9482 | 14.4025 | 44.4497
444.704 | 1400.24 | 443.876 | 1440.58 | 456.607 | 1241.59 | 589.462 | 1247.7 | 594.753 | 692.72 | 3.5013 | 566.312 | 211.76 | 599.342 | 2704.7 | 467.797 | 79.786 | 337.223 | 18.2133 | 55.8096 | 14.54 | 44.2119
447.658 | 1390 | 448.31 | 1431.96 | 460.372 | 1232.13 | 595.693 | 1252.9 | 601.452 | 695.86 | 3.5953 | 570.311 | 207.27 | 603.387 | 2926.5 | 469.071 | 83.09 | 337.232 | 18.4868 | 55.6828 | 14.6776 | 43.9741
450.506 | 1379.68 | 452.437 | 1422.92 | 463.921 | 1222.46 | 601.924 | 1258.1 | 608.141 | 699.07 | 3.6957 | 574.294 | 200.22 | 607.037 | 3194 | 470.194 | 93.527 | 337.252 | 18.7609 | 55.5569 | 14.8402 | 43.7481
453.326 | 1369.35 | 456.77 | 1414.16 | 467.006 | 1212.33 | 608.386 | 1262.28 | 614.83 | 702.27 | 3.7944 | 578.294 | 187.55 | 609.788 | 3465.3 | 471.305 | 112.692 | 337.285 | 19.0443 | 55.4491 | 15.0028 | 43.5221
455.967 | 1358.88 | 461.18 | 1405.49 | 470.727 | 1202.85 | 615.092 | 1265.38 | 621.518 | 705.47 | 3.9179 | 582.2 | 175.68 | 612.511 | 3764.7 | 473.061 | 131.86 | 337.318 | 19.3409 | 55.3677 | 15.1668 | 43.2968
458.529 | 1348.35 | 465.549 | 1396.77 | 474.714 | 1193.64 | 621.091 | 1271.15 | 628.205 | 708.69 | 4.0433 | 586.119 | 164.21 | 615.221 | 4069.1 | 474.934 | 151.02 | 337.351 | 19.6275 | 55.2677 | 15.334 | 43.0733
461.262 | 1337.95 | 469.812 | 1387.9 | 478.084 | 1183.8 | 627.031 | 1277.21 | 634.875 | 712 | 4.1685 | 590.052 | 152.66 | 617.291 | 4391.7 | 476.686 | 170.19 | 337.383 | 19.893 | 55.1291 | 15.5012 | 42.8498
464.152 | 1327.66 | 473.937 | 1378.88 | 481.173 | 1173.68 | 633.098 | 1282.93 | 641.545 | 715.32 | 4.2948 | 593.996 | 141.11 | 619.333 | 4767.9 | 478.099 | 189.36 | 337.416 | 20.1557 | 54.987 | 15.6602 | 42.6221
467.081 | 1317.41 | 477.277 | 1368.99 | 484.262 | 1163.56 | 639.166 | 1288.64 | 648.215 | 718.63 | 4.4415 | 597.875 | 131.76 | 621.846 | 5193.9 | 479.355 | 208.52 | 337.449 | 20.4064 | 54.8299 | 15.8049 | 42.3875
470.082 | 1307.22 | 480.809 | 1359.29 | 487.627 | 1153.69 | 645.347 | 1293.97 | 654.885 | 721.95 | 4.5872 | 601.777 | 122.74 | 624.18 | 5627.9 | 480.813 | 227.69 | 337.482 | 20.657 | 54.6727 | 15.9497 | 42.1528
473.084 | 1297.02 | 484.687 | 1349.95 | 491.193 | 1144.02 | 651.721 | 1298.66 | 661.555 | 725.26 | 4.7287 | 605.709 | 113.911 | 626.4 | 6083.6 | 482.818 | 246.85 | 337.515 | 20.9311 | 54.5503 | 16.1156 | 41.929
476.093 | 1286.83 | 488.627 | 1340.69 | 494.756 | 1134.34 | 657.999 | 1303.66 | 668.255 | 728.39 | 4.7991 | 609.838 | 105.891 | 628.545 | 6577.3 | 484.685 | 266.02 | 337.548 | 21.2187 | 54.4483 | 16.292 | 41.7107
479.115 | 1276.65 | 492.64 | 1331.51 | 497.493 | 1123.94 | 663.994 | 1309.58 | 675.005 | 731.2 | 4.9393 | 613.76 | 98.15 | 630.666 | 7130.6 | 486.335 | 285.18 | 337.58 | 21.5026 | 54.3403 | 16.4686 | 41.4925
482.205 | 1266.53 | 496.653 | 1322.33 | 500.7 | 1113.98 | 669.99 | 1315.5 | 681.754 | 734.01 | 5.112 | 617.631 | 91.806 | 633.364 | 7694.9 | 488.276 | 304.35 | 337.613 | 21.7637 | 54.1958 | 16.6457 | 41.2745
485.454 | 1256.55 | 500.666 | 1313.15 | 504.667 | 1104.75 | 675.969 | 1321.47 | 688.433 | 737.26 | 5.2821 | 621.52 | 85.588 | 635.584 | 8279.8 | 490.557 | 323.52 | 337.646 | 22.0247 | 54.0513 | 16.8227 | 41.0566
488.704 | 1246.57 | 504.767 | 1304.07 | 508.403 | 1095.26 | 681.936 | 1327.47 | 695.103 | 740.58 | 5.437 | 625.475 | 78.974 | 637.345 | 8905.6 | 492.981 | 342.68 | 337.679 | 22.2905 | 53.9141 | 17.0121 | 40.8466
492.578 | 1237.23 | 508.857 | 1294.99 | 511.926 | 1085.54 | 687.904 | 1333.46 | 701.133 | 746.28 | 5.601 | 629.424 | 73.417 | 639.543 | 9572.9 | 495.277 | 361.85 | 337.712 | 22.5738 | 53.8037 | 17.2119 | 40.6435
496.486 | 1227.93 | 512.428 | 1285.32 | 515.45 | 1075.82 | 693.19 | 1341.01 |  |  | 5.7825 | 633.33 | 68.213 | 641.835 | 10345.9 | 497.248 | 381.01 | 337.744 | 22.8526 | 53.686 | 17.4118 | 40.4403
500.333 | 1218.56 | 516.139 | 1275.81 | 519.376 | 1066.55 | 698.646 | 1348.18 |  |  | 5.957 | 637.277 | 63.525 | 644.18 | 11198.5 | 499.29 | 400.18 | 337.777 | 23.1205 | 53.5509 | 17.6121 | 40.2375
503.732 | 1208.72 | 520.192 | 1266.68 | 523.361 | 1057.33 | 704.514 | 1354.45 |  |  | 6.1083 | 641.294 | 59.1 | 646.551 | 12108 | 501.383 | 419.34 | 337.81 | 23.3804 | 53.405 | 17.8124 | 40.0347
507.245 | 1199 | 524.244 | 1257.54 | 527.294 | 1048.06 | 710.376 | 1360.73 |  |  | 6.2783 | 645.256 | 55 | 648.972 | 13018 | 503.476 | 438.51 | 337.843 | 23.6372 | 53.2552 | 18.0154 | 39.8338
511.086 | 1189.62 | 528.145 | 1248.23 | 531.082 | 1038.62 |  |  |  |  | 6.5632 | 648.893 | 52.566 | 652.524 | 14019 | 505.703 | 479.06 | 337.847 | 23.8993 | 53.1125 | 18.2192 | 39.6336
514.928 | 1180.24 | 532.263 | 1239.22 | 535.183 | 1029.56 |  |  |  |  | 6.8424 | 652.564 | 51.206 | 656.398 | 15085 | 508.026 | 569.72 | 337.786 | 24.1719 | 52.9843 | 18.4306 | 39.4399
518.404 | 1170.48 | 537.048 | 1231.11 | 539.409 | 1020.64 |  |  |  |  | 7.0992 | 656.372 | 50.841 | 660.57 | 16151 | 510.51 | 660.39 | 337.724 | 24.4445 | 52.8562 | 18.669 | 39.2694
521.817 | 1160.65 | 541.469 | 1222.58 | 542.473 | 1010.53 |  |  |  |  | 7.4536 | 659.875 | 53.064 | 663.936 | 17215 | 513.509 | 751.05 | 337.663 | 24.7163 | 52.7266 | 18.896 | 39.089
525.293 | 1150.89 | 544.424 | 1212.35 | 545.63 | 1000.5 |  |  |  |  | 7.8011 | 663.444 | 56.408 | 666.906 | 18280 | 516.508 | 841.71 | 337.601 | 24.9873 | 52.5959 | 19.103 | 38.8912
528.865 | 1141.23 | 547.378 | 1202.12 | 549.559 | 991.22 |  |  |  |  | 8.1155 | 667.19 | 61.096 | 669.024 | 19368 | 519.607 | 932.38 | 337.539 | 25.2583 | 52.4653 | 19.3214 | 38.7042
533.039 | 1132.25 | 551.354 | 1193.02 | 553.412 | 981.86 |  |  |  |  | 8.4056 | 671.036 | 65.784 | 671.142 | 20485 | 522.834 | 1023.04 | 337.478 | 25.5319 | 52.3387 | 19.578 | 38.5541
537.057 | 1123.08 | 555.935 | 1184.6 | 557.021 | 972.23 |  |  |  |  | 8.685 | 674.924 | 70.783 | 673.374 | 21658 | 526.069 | 1113.7 | 337.416 | 25.8073 | 52.2147 | 19.8245 | 38.3957
540.99 | 1113.8 | 560.303 | 1175.88 | 560.629 | 962.59 |  |  |  |  | 9.132 | 678.394 | 76.196 | 675.758 | 22826 | 529.389 | 1204.4 | 337.355 | 26.0826 | 52.0908 | 19.9921 | 38.1724
545.133 | 1104.78 | 564.636 | 1167.11 | 564.439 | 953.19 |  |  |  |  | 9.6181 | 681.766 | 81.608 | 678.142 | 23698 | 533.188 | 1295 | 337.293 | 26.358 | 51.9668 | 20.2203 | 38.0102
549.379 | 1095.9 | 568.969 | 1158.34 | 568.535 | 944.11 |  |  |  |  | 10.126 | 685.168 | 88.565 | 679.971 | 23650 | 537.079 | 1385.7 | 337.231 | 26.6328 | 51.842 | 20.5077 | 37.9075
553.671 | 1087.07 | 573.318 | 1149.58 | 572.64 | 935.05 |  |  |  |  | 10.6606 | 688.606 | 95.657 | 681.75 | 22797 | 540.827 | 1476.4 | 337.17 | 26.9077 | 51.7173 | 20.7768 | 37.7786
557.545 | 1077.73 | 577.678 | 1140.85 | 576.759 | 926 |  |  |  |  | 11.1951 | 692.044 | 103.805 | 683.536 | 21786 | 544.398 | 1567 | 337.108 | 27.1825 | 51.5925 | 21.0232 | 37.6165
561.693 | 1068.73 | 581.825 | 1131.85 | 580.761 | 916.8 |  |  |  |  | 11.864 | 695.227 | 112.267 | 685.322 | 20376 | 546.687 | 1657.7 | 337.047 | 27.4622 | 51.4758 | 21.2695 | 37.4545
566.045 | 1059.98 | 585.689 | 1122.49 | 584.737 | 907.58 |  |  |  |  | 12.605 | 698.272 | 121.17 | 687.289 | 18810 | 548.475 | 1748.4 | 336.985 | 27.742 | 51.3592 | 21.5194 | 37.2965
570.5 | 1051.38 | 589.926 | 1113.66 | 588.721 | 898.37 |  |  |  |  | 13.373 | 701.294 | 130.61 | 689.48 | 17466 | 550.495 | 1839 | 336.924 | 28.0219 | 51.2427 | 21.7738 | 37.1437
574.954 | 1042.78 | 594.861 | 1105.8 | 592.77 | 889.23 |  |  |  |  | 14.267 | 704.207 | 141.16 | 691.204 | 16206 | 552.6 | 1929.7 | 336.862 | 28.306 | 51.1339 | 22.0295 | 36.9925
579.307 | 1034.03 | 599.787 | 1097.93 | 596.818 | 880.09 |  |  |  |  | 15.165 | 707.116 | 153.53 | 692.253 | 14997 | 554.728 | 2127.8 | 336.802 | 28.5907 | 51.0262 | 22.2864 | 36.8426
583.698 | 1025.34 | 604.099 | 1089.13 | 600.905 | 871 |  |  |  |  | 16.257 | 709.786 | 167.36 | 693.643 | 13948 | 556.929 | 2580.1 | 336.748 | 28.8755 | 50.9185 | 22.5434 | 36.693
588.139 | 1016.72 | 608.399 | 1080.32 | 605.088 | 862.03 |  |  |  |  | 17.383 | 712.417 | 181.19 | 695.033 | 12937 | 559.168 | 3032.4 | 336.694 | 29.161 | 50.8123 | 22.8019 | 36.5452
592.475 | 1007.96 | 612.526 | 1071.28 | 609.259 | 853.05 |  |  |  |  | 18.718 | 714.79 | 197.09 | 696.607 | 12041 | 561.523 | 3484.7 | 336.639 | 29.4465 | 50.7062 | 23.0603 | 36.3974
596.572 | 998.88 | 616.653 | 1062.24 | 613.343 | 843.96 |  |  |  |  | 20.091 | 717.167 | 213.44 | 698.223 | 11223.7 | 563.67 | 3937 | 336.585 | 29.7315 | 50.599 | 23.3292 | 36.264
600.956 | 990.19 | 621.485 | 1054.25 | 617.456 | 834.9 |  |  |  |  | 21.624 | 719.562 | 231.7 | 699.638 | 10435.3 | 565.741 | 4389.3 | 336.531 | 30.0153 | 50.4895 | 23.6005 | 36.1337
605.377 | 981.55 | 626.514 | 1046.56 | 621.812 | 826.16 |  |  |  |  | 23.2 | 721.971 | 252.29 | 700.808 | 9647 | 567.813 | 4841.6 | 336.476 | 30.2944 | 50.3719 | 23.8672 | 35.9969
609.474 | 972.47 | 631.544 | 1038.86 | 626.072 | 817.3 |  |  |  |  | 24.975 | 724.444 | 273.54 | 702.054 | 8932.5 | 570.028 | 5293.9 | 336.422 | 30.5703 | 50.2489 | 24.1299 | 35.8546
613.861 | 963.78 | 636.515 | 1031.07 | 629.868 | 807.87 |  |  |  |  | 26.75 | 726.917 | 297.9 | 703.652 | 8331.1 | 572.462 | 5746.1 | 336.367 | 30.8451 | 50.124 | 24.4044 | 35.7298
618.433 | 955.35 | 641.445 | 1023.21 | 633.882 | 798.71 |  |  |  |  | 28.952 | 728.905 | 322.26 | 705.25 | 7744.3 | 574.862 | 6198.4 | 336.313 | 31.1177 | 49.9958 | 24.6826 | 35.6105
622.061 | 945.76 | 645.447 | 1014.02 | 638.352 | 790.13 |  |  |  |  | 31.392 | 730.62 | 349.38 | 706.741 | 7202.4 | 577.154 | 6650.7 | 336.259 | 31.3903 | 49.8676 | 24.9598 | 35.4896
626.217 | 936.84 | 649.45 | 1004.83 | 642.631 | 781.3 |  |  |  |  | 33.833 | 732.336 | 379.58 | 708.114 | 6694.7 | 579.396 | 7103 | 336.204 | 31.6661 | 49.7444 | 25.2368 | 35.3683
631.001 | 928.74 | 653.753 | 996.02 | 646.776 | 772.28 |  |  |  |  | 36.928 | 733.942 | 413.15 | 709.19 | 6216 | 581.504 | 7555.3 | 336.15 | 31.9443 | 49.6251 | 25.5138 | 35.2469
635.668 | 920.45 | 658.105 | 987.27 | 650.921 | 763.26 |  |  |  |  | 40.054 | 735.544 | 451.47 | 709.847 | 5773.1 | 583.321 | 8007.6 | 336.095 | 32.2306 | 49.5204 | 25.7912 | 35.1264
640.152 | 911.9 | 662.458 | 978.53 | 655.229 | 754.48 |  |  |  |  | 43.18 | 737.145 | 489.8 | 710.503 | 5330.2 | 585.138 | 8459.9 | 336.041 | 32.5172 | 49.4164 | 26.0706 | 35.0091
644.445 | 903.07 | 667.359 | 970.74 | 660.115 | 746.54 |  |  |  |  | 46.905 | 738.554 | 533.67 | 711.619 | 4914.7 | 587.068 | 8912.2 | 335.987 | 32.8071 | 49.3191 | 26.35 | 34.8918
648.879 | 894.44 | 672.922 | 964.11 | 664.749 | 738.22 |  |  |  |  | 50.935 | 739.933 | 579.34 | 712.845 | 4569.9 | 589.288 | 9364.5 | 335.932 | 33.0982 | 49.2244 | 26.6293 | 34.7744
653.404 | 885.94 | 678.486 | 957.48 | 669.117 | 729.49 |  |  |  |  | 55.396 | 741.348 | 629.68 | 714.284 | 4243.5 | 591.623 | 9816.8 | 335.878 | 33.386 | 49.1235 | 26.9089 | 34.6575
657.885 | 877.37 | 682.448 | 948.29 | 673.485 | 720.77 |  |  |  |  | 60.106 | 742.664 | 685.67 | 715.278 | 3932.6 | 593.281 | 10269 | 335.823 | 33.6643 | 49.0042 | 27.1886 | 34.5406
662.326 | 868.75 | 686.312 | 938.93 | 677.973 | 712.22 |  |  |  |  | 65.742 | 743.605 | 748.43 | 715.741 | 3620.1 | 594.836 | 10831 | 335.772 | 33.9438 | 48.8874 | 27.4682 | 34.4237
666.631 | 859.94 | 691.121 | 930.91 | 682.64 | 703.93 |  |  |  |  | 71.378 | 744.547 | 814.59 | 716.21 | 3341 | 596.523 | 13689 | 335.772 | 34.2329 | 48.7883 | 27.7532 | 34.3166
670.959 | 851.17 | 696.082 | 923.09 | 687.328 | 695.67 |  |  |  |  | 77.579 | 745.729 | 888.76 | 716.694 | 3101.9 | 598.628 | 16547 | 335.772 | 34.5219 | 48.6891 | 28.0385 | 34.21
676.054 | 843.59 | 700.79 | 914.87 | 692.166 | 687.65 |  |  |  |  | 84.255 | 747.113 | 970.08 | 717.565 | 2887.9 | 601.063 | 19405 | 335.772 | 34.8109 | 48.5898 | 28.3238 | 34.1033
680.745 | 835.42 |  |  | 697.003 | 679.63 |  |  |  |  | 91.55 | 748.437 | 1056.56 | 718.715 | 2682.7 | 603.295 | 22263 | 335.772 | 35.0991 | 48.4891 | 28.6172 | 34.0146
684.773 | 826.26 |  |  | 701.84 | 671.61 |  |  |  |  | 99.684 | 749.681 | 1143.04 | 719.866 | 2481 | 604.855 | 25121 | 335.772 | 35.3874 | 48.3884 | 28.9136 | 33.9325
689.118 | 817.54 | [8 empty] | 107.98 | 750.889 | 1254.6 | 720.517 | 2279.8 | 606.213 | 27979 | 335.772 | 35.6805 | 48.2983 | 29.2101 | 33.8503
693.982 | 809.57 | [8 empty] | 118.5 | 751.601 | 1366.8 | 721.158 | 2105 | 607.773 | 30837 | 335.772 | 35.9747 | 48.2105 | 29.5019 | 33.7577
698.81 | 801.53 | [8 empty] | 129.01 | 752.313 | 1483 | 721.815 | 1942.4 | 609.427 | 33694 | 335.772 | 36.2688 | 48.1227 | 29.79 | 33.6566
[10 empty] | 139.84 | 753.017 | 1627 | 722.574 | 1795.1 | 611.253 | 36552 | 335.772 | 36.563 | 48.035 | 30.0781 | 33.5556
[10 empty] | 152.82 | 753.67 | 1771.1 | 723.332 | 1672.8 | 613.637 | 39410 | 335.772 | 36.8482 | 47.9284 | 30.3662 | 33.4545
[10 empty] | 166.29 | 754.384 | 1918.2 | 724.067 | 1549.9 | 615.555 | 42268 | 335.772 | 37.1331 | 47.821 | 30.6601 | 33.3663
[10 empty] | 181.71 | 755.339 | 2112.1 | 724.447 | 1427.1 | 617.085 | 45126 | 335.772 | 37.4247 | 47.7277 | 30.9553 | 33.2811
[10 empty] | 197.14 | 756.293 | 2306.1 | 724.826 | 1318.9 | 618.581 | 47984 | 335.772 | 37.7182 | 47.6384 | 31.2505 | 33.1959
[10 empty] | 215.89 | 756.962 | 2500 | 725.205 | 1216.2 | 620.243 | 50842 | 335.772 | 38.0111 | 47.5478 | 31.5461 | 33.1117
[10 empty] | 235.53 | 757.555 | 2732.7 | 725.803 | 1133.23 | 622.486 | 53700 | 335.772 | 38.3013 | 47.451 | 31.8429 | 33.0305
[10 empty] | 255.17 | 758.147 | 2996.3 | 726.574 | 1050.21 | 624.729 | 56558 | 335.772 | 38.5915 | 47.3542 | 32.1397 | 32.9493
[10 empty] | 279.26 | 758.89 | 3260 | 727.346 | 978.98 | 627.187 | 59416 | 335.772 | 38.8817 | 47.2577 | 32.4365 | 32.8682
[10 empty] | 303.53 | 759.639 | 3523.7 | 728.118 | 911.75 | 629.59 | 62274 | 335.772 | 39.1729 | 47.163 | 32.7332 | 32.787
[10 empty] | 332.23 | 760.181 | 3865.4 | 728.635 | 846.78 | 631.728 | 65132 | 335.772 | 39.464 | 47.0683 | 33.0226 | 32.6892
[10 empty] | 362.61 | 760.643 | 4243.9 | 729.032 | 785.87 | 633.947 | 67990 | 335.772 | 39.7579 | 46.9802 | 33.3087 | 32.584
[10 empty] | 393.05 | 761.106 | 4622.4 | 729.429 | 730.24 | 636.27 | 70847 | 335.772 | 40.0534 | 46.8957 | 33.5947 | 32.4789
[10 empty] | 431.49 | 761.499 | 5001 | 729.827 | 687.01 | 639.226 | 73705 | 335.772 | 40.3487 | 46.8108 | 33.8808 | 32.3738
[10 empty] | 469.93 | 761.892 | 5447.3 | 730.22 | 641.87 | 641.684 | 86147 | 335.808 | 40.6429 | 46.723 | 34.1785 | 32.296
[10 empty] | 511.05 | 762.324 | 5963.1 | 730.609 | 596.2 | 644.007 | 99705 | 335.849 | 40.9375 | 46.6363 | 34.4782 | 32.2228
[10 empty] | 557.25 | 762.828 | 6478.9 | 730.998 | 557.36 | 646.644 | 113263 | 335.89 | 41.2338 | 46.5539 | 34.7779 | 32.1496
[10 empty] | 609.56 | 763.29 | 7077.2 | 731.416 | 520.29 | 649.22 | 126820 | 335.932 | 41.5301 | 46.4714 | 35.0776 | 32.0764
[10 empty] | 664.71 | 763.733 | 7756.3 | 731.862 | 489.84 | 652.184 | 140380 | 335.973 | 41.8259 | 46.3878 | 35.3697 | 31.9843
[10 empty] | 723.86 | 764.124 | 8435.4 | 732.309 | 477.72 | 656.05 | 153940 | 336.014 | 42.1181 | 46.2955 | 35.6603 | 31.8883
[10 empty] | 791.48 | 764.402 | 9149.2 | 732.726 | 474.62 | 660.188 | 167500 | 336.055 | 42.4102 | 46.2032 | 35.9508 | 31.7923
[10 empty] | 860.18 | 764.688 | 10056.2 | 732.984 | 487.15 | 664.196 | 181050 | 336.096 | 42.7024 | 46.1108 | 36.2429 | 31.7004
[10 empty] | 944.23 | 765.067 | 10963.1 | 733.242 | 506.94 | 667.8 | 194610 | 336.137 | 42.996 | 46.0216 | 36.5442 | 31.632
[10 empty] | 1028.29 | 765.446 | 11870 | 733.5 | 547.98 | 669.771 | 208170 | 336.178 | 43.2896 | 45.9327 | 36.8455 | 31.5636
[10 empty] | 1119.96 | 765.846 | 13004 | 733.913 | 594.99 | 671.402 | 221730 | 336.219 | 43.5834 | 45.844 | 37.1468 | 31.4952
[10 empty] | 1229.1 | 766.295 | 14155 | 734.336 | 648.01 | 672.84 | 235290 | 336.26 | 43.8789 | 45.7595 | 37.4481 | 31.4268
[10 empty] | 1338.3 | 766.743 | 15447 | 734.467 | 701.03 | 674.277 | 248850 | 336.301 | 44.1743 | 45.675 | 37.7494 | 31.3584
[10 empty] | 1448.6 | 767.185 | 16842 | 734.383 | 760.06 | 675.645 | 262400 | 336.342 | 44.4694 | 45.5894 | 38.0518 | 31.2937
[10 empty] | 1588.9 | 767.441 | 18392 | 734.298 | 828.05 | 676.722 | 275960 | 336.383 | 44.7632 | 45.5008 | 38.3554 | 31.2331
[10 empty] | 1729.3 | 767.697 | 20048 | 734.213 | 901.03 | 677.567 | 312360 | 336.368 | 45.057 | 45.4123 | 38.659 | 31.1725
[10 empty] | 1887.5 | 767.92 | 21880 | 734.504 | 982.3 | 678.713 | 364330 | 336.313 | 45.3526 | 45.3287 | 38.9633 | 31.1141
[10 empty] | 2058.7 | 768.119 | 23806 | 734.999 | 1065.93 | 679.945 | 416290 | 336.259 | 45.6567 | 45.2699 | 39.269 | 31.0615
[10 empty] | 2246.1 | 768.493 | 26110 | 735.149 | 1157.7 | 681.567 | 468250 | 336.205 | 45.9608 | 45.2111 | 39.5748 | 31.0089
[10 empty] | 2451.2 | 769.059 | 28425 | 735.289 | 1252.4 | 683.328 | 520210 | 336.151 | 46.265 | 45.1522 | 39.8805 | 30.9563
[10 empty] | 2668.5 | 769.608 | 31043 | 735.346 | 1357.1 | 684.898 | 572170 | 336.096 | 46.5548 | 45.0555 | 40.1862 | 30.9037
[10 empty] | 2920.9 | 770.107 | 33874 | 735.346 | 1472.8 | 686.26 | 624130 | 336.042 | 46.8433 | 44.9553 | 40.4902 | 30.8447
[10 empty] | 3173.3 | 770.606 | 36923 | 735.402 | 1601.5 | 687.652 | 676100 | 335.988 | 47.1318 | 44.855 | 40.7921 | 30.7782
[10 empty] | 3466 | 770.82 | 40353 | 735.554 | 1737.7 | 688.892 | 728060 | 335.934 | 47.4217 | 44.7577 | 41.094 | 30.7116
[10 empty] | 3772.9 | 770.933 | 43913 | 735.652 | 1897.8 | 689.161 | 780020 | 335.88 | 47.7121 | 44.6615 | 41.3959 | 30.6451
[10 empty] | 4151.5 | 771.107 | 48068 | 735.502 | 2069.6 | 689.916 | 831980 | 335.825 | 48.0026 | 44.5653 | 41.7041 | 30.607
[10 empty] | 4539.1 | 771.289 | 52223 | 735.353 | 2249.6 | 691.009 | 883940 | 335.771 | 48.293 | 44.469 | 42.0142 | 30.5767
[10 empty] | 4926.8 | 771.471 | 57399 | 735.507 | 2456.2 | 691.983 | 935900 | 335.717 | 48.5946 | 44.4017 | 42.3242 | 30.5464
[10 empty] | 5356.4 | 771.627 | 62621 | 735.674 | 2675.8 | 692.901 | 987860 | 335.663 | 48.8962 | 44.3343 | 42.6343 | 30.5161
[10 empty] | 5840.6 | 771.751 | 67842 | 735.841 | 2903.7 | 693.67 | 1039830 | 335.609 | 49.1979 | 44.267 | 42.9384 | 30.4584
[10 empty] | 6429.5 | 772.005 | 74304 | 735.845 | 3174.1 | 693.67 |  |  | 49.4995 | 44.1997 | 43.2416 | 30.3961
[10 empty] | 7056.3 | 772.307 | 80794 | 735.845 | 3460.3 | 693.906 |  |  | 49.7989 | 44.1258 | 43.5447 | 30.3337
[10 empty] | 7683.1 | 772.609 | 88533 | 735.845 | 3774.6 | 694.559 |  |  | 50.0982 | 44.0513 | 43.8484 | 30.2744
[10 empty] | 8309.9 | 772.911 | 96332 | 735.845 | 4107.9 | 695.507 |  |  |  |  | 44.16 | 30.2577
[10 empty] | 9059.4 | 773.086 | 105151 | 735.935 | 4465.5 | 696.831 |  |  |  |  | 44.4715 | 30.2409
[10 empty] | 9900 | 773.167 | 114720 | 735.853 | 4869.1 | 697.848 |  |  |  |  | 44.7825 | 30.2177
[10 empty] | 10740.6 | 773.247 | 125150 | 735.39 | 5346.6 | 698.367 |  |  |  |  | 45.0934 | 30.1945
[10 empty] | 11818 | 773.249 |  |  | 5824.1 | 698.887 |  |  |  |  | 45.4039 | 30.1681
[10 empty] | 12902 | 773.249 |  |  | 6301.6 | 699.406 |  |  |  |  | 45.7129 | 30.1311
[10 empty] | 13986 | 773.249 |  |  | 6903.9 | 700.007 |  |  |  |  | 46.0219 | 30.094
[10 empty] | 15345 | 773.396 |  |  | 7546.8 | 700.635 |  |  |  |  | 46.3289 | 30.0483
[10 empty] | 16784 | 773.586 |  |  | 8189.7 | 701.262 |  |  |  |  | 46.632 | 29.9858
[10 empty] | 18223 | 773.777 |  |  | 8912.5 | 701.732 |  |  |  |  | 46.9378 | 29.9392
[10 empty] | 19871 | 773.979 |  |  | 9746.9 | 701.983 |  |  |  |  | 47.2498 | 29.9295
[10 empty] | 21756 | 774.195 |  |  | 10581.4 | 702.234 |  |  |  |  | 47.5618 | 29.9199
[10 empty] | 23640 | 774.412 |  |  | 11548 | 703.33 |  |  |  |  | 47.8714 | 29.8865
[10 empty] | 25820 | 774.593 |  |  | 12528 | 704.506 |  |  |  |  | 48.1812 | 29.8555
[10 empty] | 28228 | 774.749 |  |  | 13718 | 705.322 |  |  |  |  | 48.4935 | 29.8546
[10 empty] | 30635 | 774.904 |  |  | 14967 | 706.033 |  |  |  |  | 48.8058 | 29.8536
[10 empty] | 33590 | 774.993 |  |  | 16217 | 706.745 |  |  |  |  | 49.1181 | 29.8527
[10 empty] | 36631 | 775.072 |  |  | 17773 | 706.928 |  |  |  |  | 49.4274 | 29.8202
[10 empty] | 39834 | 775.134 |  |  | 19390 | 707.005 |  |  |  |  | 49.7362 | 29.7822
[10 empty] | 43633 | 775.134 |  |  | 21060 | 707.141 |  |  |  |  | 50.045 | 29.7441
[10 empty] | 47431 | 775.134 |  |  | 23070 | 707.65
[10 empty] | 51795 | 775.134 |  |  | 25081 | 708.159
[10 empty] | 56422 | 775.158 |  |  | 27433 | 708.383
[10 empty] | 61742 | 775.367 |  |  | 29957 | 708.463
[10 empty] | 67188 | 775.591 |  |  | 32508 | 708.539
[10 empty] | 73641 | 775.932 |  |  | 35509 | 708.645
[10 empty] | 80094 | 776.272 |  |  | 38846 | 709.288
[10 empty] | 87670 | 776.296 |  |  | 42182 | 709.932
[10 empty] | 95843 | 776.152 |  |  | 46145 | 710.454
[10 empty] | 104016 | 776.008 |  |  | 50188 | 710.962
[14 empty] | 54845 | 711.153
[14 empty] | 59750 | 711.261
[14 empty] | 65486 | 711.261
[14 empty] | 71221 | 711.261
[14 empty] | 77763 | 711.261
[14 empty] | 84648 | 711.268
[14 empty] | 92966 | 711.571
[14 empty] | 101284 | 711.875
[14 empty] | 110009 | 712.147
[14 empty] | 120050 | 712.26
[14 empty] | 131540 | 711.835
[14 empty] | 143030 | 711.41

## 4150 IRAM
Diagrama TTT | [9 empty] | Bandas de templabilidad
x | A | x | A+F | x | A+F+C Arriba | x | A+F+C Abajo | x | Ms | x | Arriba | x | Abajo
3.6686 | 303.556 | 2.4999 | 397.497 | 943000 | 565.147 | 1107.49 | 289.406 | 0.48637 | 286.641 | 1.0086 | 65.0035 | 1.0024 | 58.9895
3.5112 | 306.902 | 2.5591 | 401.29 | 873810 | 565.764 | 1050.13 | 292.429 | 3.5961 | 286.906 | 1.3357 | 65.0035 | 1.9019 | 58.9895
3.3741 | 310.348 | 2.6214 | 405.074 | 804630 | 566.381 | 1011.76 | 295.924 | 34.778 | 287.521 | 1.6628 | 65.0035 | 3.0958 | 59.0038
3.2498 | 313.865 | 2.6869 | 408.849 | 737270 | 566.998 | 975.53 | 299.472 | 350.81 | 288.152 | 1.9898 | 65.0035 | 4.3389 | 58.9753
3.1461 | 317.49 | 2.748 | 412.641 | 685720 | 567.621 | 949.65 | 303.189 | 4166 | 288.596 | 2.3168 | 64.9938 | 5.7456 | 58.9183
3.0524 | 321.159 | 2.7805 | 416.548 | 634180 | 568.244 | 928.54 | 306.982 | 20215 | 288.949 | 2.6436 | 64.9825 | 6.6128 | 58.8185
2.9607 | 324.823 | 2.8388 | 420.336 | 582640 | 568.867 | 914.75 | 310.848 | 102307 | 289.317 | 2.9705 | 64.9711 | 7.2837 | 58.733
2.8709 | 328.485 | 2.9375 | 423.939 | 531100 | 569.489 | 905.64 | 314.761 | 1021170 | 289.944 | 3.2976 | 64.9676 | 8.2006 | 58.5049
2.7923 | 332.197 | 3.0282 | 427.625 | 491480 | 569.984 | 896.57 | 318.673 |  |  | 3.6246 | 64.9676 | 8.9535 | 58.3624
2.7246 | 335.959 | 3.1177 | 431.323 | 454900 | 570.446 | 888.4 | 322.591 |  |  | 3.9517 | 64.9676 | 9.707 | 58.1058
2.6664 | 339.762 | 3.2163 | 434.992 | 418320 | 570.909 | 894.23 | 326.484 |  |  | 4.2788 | 64.9676 | 10.2802 | 57.9205
2.6181 | 343.604 | 3.3268 | 438.59 | 381740 | 571.371 | 908.1 | 330.364 |  |  | 4.6059 | 64.9676 | 11.0337 | 57.6497
2.5698 | 347.446 | 3.5059 | 441.722 | 352120 | 572.082 | 921.97 | 334.244 |  |  | 4.933 | 64.9676 | 11.5745 | 57.4074
2.5201 | 351.275 | 3.6851 | 444.854 | 325810 | 572.911 | 937.27 | 338.114 |  |  | 5.2601 | 64.9676 | 12.1645 | 57.1223
2.4942 | 355.172 | 3.8669 | 448.12 | 299500 | 573.74 | 953.24 | 341.979 |  |  | 5.5872 | 64.9676 | 12.6561 | 56.8943
2.481 | 359.106 | 4.0492 | 451.413 | 274620 | 574.497 | 977.37 | 345.746 |  |  | 5.9143 | 64.9676 | 13.3608 | 56.5664
2.4501 | 362.99 | 4.2406 | 454.694 | 254800 | 575 | 1004.34 | 349.478 |  |  | 6.2408 | 64.979 | 14.197 | 56.0961
2.4061 | 366.835 | 4.4475 | 457.956 | 234980 | 575.503 | 1041.04 | 353.045 |  |  | 6.5668 | 65.0017 | 15.1144 | 55.7397
2.3754 | 370.721 | 4.675 | 461.101 | 215150 | 576.006 | 1083.65 | 356.511 |  |  | 6.8927 | 65.0245 | 16.0815 | 55.2551
2.3589 | 374.647 | 4.9496 | 463.98 | 197990 | 576.538 | 1128.02 | 359.97 |  |  | 7.2188 | 65.0328 | 16.8522 | 54.7705
2.3649 | 378.589 | 5.2338 | 466.957 | 184580 | 577.11 | 1178.38 | 363.338 |  |  | 7.5452 | 65.0132 | 17.5905 | 54.2574
2.3754 | 382.523 | 5.5307 | 469.919 | 171170 | 577.683 | 1254.3 | 366.176 |  |  | 7.8716 | 64.9935 | 18.2792 | 53.844
2.4088 | 386.414 | 5.8553 | 472.817 | 157760 | 578.255 | 1330.3 | 369.013 |  |  | 8.198 | 64.9739 | 18.9026 | 53.4021
2.4388 | 390.315 | 6.1835 | 475.823 | 144340 | 578.827 | 1406.2 | 371.85 |  |  | 8.5248 | 64.9621 | 19.3953 | 52.9175
2.4609 | 394.238 | 6.5136 | 478.887 | 130930 | 579.4 | 1493.8 | 374.554 |  |  | 8.8518 | 64.954 | 20.0683 | 52.3759
2.4831 | 398.16 | 6.9367 | 481.606 | 120730 | 580.149 | 1593.6 | 377.118 |  |  | 9.1788 | 64.9458 | 20.6427 | 51.9055
2.5052 | 402.083 | 7.3601 | 484.325 | 111833 | 580.969 | 1693.5 | 379.683 |  |  | 9.5058 | 64.9377 | 21.0864 | 51.4209
2.5071 | 406.023 | 7.8441 | 486.997 | 102932 | 581.789 | 1808.9 | 382.286 |  |  | 9.8328 | 64.9317 | 21.8743 | 50.7795
2.5094 | 409.961 | 8.3396 | 489.661 | 94031 | 582.609 | 1924.3 | 384.89 |  |  | 10.1599 | 64.9317 | 22.6461 | 50.0668
2.5582 | 413.805 | 8.8817 | 492.278 | 87493 | 583.334 | 2060 | 387.275 |  |  | 10.487 | 64.9317 | 23.4181 | 49.2971
2.607 | 417.649 | 9.4806 | 494.838 | 81364 | 584.043 | 2211.8 | 389.489 |  |  | 10.8141 | 64.9317 | 24.1239 | 48.727
2.688 | 421.311 | 10.0795 | 497.397 | 75236 | 584.753 | 2363.5 | 391.703 |  |  | 11.1412 | 64.9317 | 24.6002 | 48.2709
2.7906 | 424.853 | 10.8205 | 499.655 | 69107 | 585.462 | 2547.7 | 393.534 |  |  | 11.4683 | 64.9317 | 25.2245 | 47.6152
2.8931 | 428.394 | 11.5956 | 501.841 | 62979 | 586.171 | 2747.5 | 395.181 |  |  | 11.7954 | 64.9317 | 25.9637 | 46.8883
2.9486 | 432.227 | 12.427 | 504.023 | 57556 | 587.016 | 2950.3 | 397.14 |  |  | 12.1225 | 64.9317 | 26.6859 | 46.2896
3.0466 | 435.87 | 13.349 | 506.2 | 53404 | 588.106 | 3156.1 | 399.436 |  |  | 12.4496 | 64.9317 | 27.2275 | 45.8478
3.1469 | 439.509 | 14.27 | 508.377 | 49252 | 589.195 | 3424.9 | 400.885 |  |  | 12.7767 | 64.9317 | 28.1139 | 45.1208
3.2542 | 443.131 | 15.36 | 510.581 | 45105 | 590.284 | 3706.5 | 402.162 |  |  | 13.0987 | 64.8937 | 28.8684 | 44.622
3.361 | 446.774 | 16.467 | 512.787 | 42085 | 591.049 | 3998.8 | 403.422 |  |  | 13.4169 | 64.8264 | 29.639 | 44.1659
3.4672 | 450.437 | 17.573 | 514.993 | 39065 | 591.815 | 4355.5 | 404.58 |  |  | 13.7359 | 64.7625 | 30.3774 | 43.6242
3.5682 | 454.148 | 18.983 | 516.89 | 36045 | 592.581 | 4712.1 | 405.737 |  |  | 14.0568 | 64.7066 | 31.2463 | 43.1396
3.7242 | 457.526 | 20.402 | 518.778 | 33025 | 593.347 | 5084.8 | 406.882 |  |  | 14.3778 | 64.6507 | 31.9021 | 42.769
3.9143 | 460.705 | 21.991 | 520.503 | 30005 | 594.112 | 5536.8 | 407.968 |  |  | 14.6913 | 64.5687 | 32.7713 | 42.2274
4.1116 | 463.898 | 23.731 | 522.086 | 27786 | 595.111 | 5988.8 | 409.054 |  |  | 15.0038 | 64.4835 | 33.3942 | 41.8995
4.2934 | 467.296 | 25.67 | 523.784 | 25657 | 596.136 | 6480 | 410.218 |  |  | 15.3183 | 64.4043 | 34.1483 | 41.5004
4.4785 | 470.682 | 27.727 | 525.55 | 23528 | 597.16 | 7038.8 | 411.515 |  |  | 15.6338 | 64.328 | 34.8367 | 41.1584
4.6895 | 473.98 | 29.784 | 527.317 | 21844 | 598.229 | 7597.7 | 412.812 |  |  | 15.9435 | 64.2378 | 35.4759 | 40.8305
4.9232 | 477.209 | 32.117 | 528.977 | 20192 | 599.301 | 8214.3 | 414.101 |  |  | 16.241 | 64.1183 | 36.328 | 40.4599
5.1505 | 480.532 | 34.718 | 530.535 | 18540 | 600.372 | 8914 | 415.378 |  |  | 16.544 | 64.0105 | 37.1143 | 40.1606
5.3987 | 483.813 | 37.374 | 532.095 | 17160 | 601.427 | 9613.7 | 416.655 |  |  | 16.852 | 63.9136 | 38.1791 | 39.7758
5.6665 | 487.039 | 40.426 | 533.671 | 15915 | 602.474 | 10460.6 | 417.551 |  |  | 17.1601 | 63.8167 | 39.0306 | 39.5192
5.9586 | 490.195 | 43.664 | 535.144 | 14670 | 603.521 | 11364.2 | 418.3 |  |  | 17.4678 | 63.7191 | 39.9969 | 39.2056
6.3098 | 493.098 | 47.392 | 536.343 | 13425 | 604.568 | 12268 | 419.049 |  |  | 17.7774 | 63.6265 | 41.1599 | 38.8065
6.6715 | 495.99 | 51.12 | 537.542 | 12412 | 605.782 | 13415 | 419.864 |  |  | 18.0907 | 63.5434 | 42.028 | 38.5072
6.9549 | 499.443 | 55.708 | 538.748 | 11451.4 | 607.033 | 14568 | 420.68 |  |  | 18.4039 | 63.4602 | 43.2723 | 38.1936
7.2384 | 502.895 | 60.299 | 539.955 | 10619.1 | 608.558 | 15721 | 421.496 |  |  | 18.7132 | 63.3667 | 44.5327 | 37.9371
7.6559 | 505.825 | 64.96 | 541.154 | 9846.2 | 610.208 | 17112 | 422.076 |  |  | 19.0204 | 63.2679 | 45.989 | 37.7803
8.1006 | 508.748 | 70.678 | 542.24 | 9113 | 611.804 | 18601 | 422.559 |  |  | 19.3277 | 63.1691 | 46.7577 | 37.766
8.54 | 511.847 | 76.395 | 543.326 | 8465.2 | 613.285 | 20125 | 423.092 |  |  | 19.6367 | 63.0747 | 47.5429 | 37.7233
8.9795 | 514.946 | 83.124 | 544.47 | 7817.4 | 614.766 | 21999 | 424.105 |  |  | 19.9471 | 62.9836 | 48.704 | 37.7375
9.425 | 518.196 | 90.229 | 545.636 | 7259.9 | 616.674 | 23873 | 425.118 |  |  | 20.2574 | 62.8926 | 49.3421 | 37.6948
9.8838 | 521.439 | 97.335 | 546.803 | 6785.5 | 618.975 | 25747 | 426.131 |  |  | 20.5695 | 62.8061 | 50.3723 | 37.7233
10.3939 | 524.638 | 105.017 | 548.227 | 6347.2 | 621.344 | 27964 | 426.904 |  |  | 20.8826 | 62.7226
10.904 | 527.837 | 113.238 | 549.891 | 5946 | 623.782 | 30555 | 427.419 |  |  | 21.1932 | 62.6326
11.3498 | 531.303 | 111.18 | 551.907 | 5556 | 626.028 | 33145 | 427.933 |  |  | 21.5021 | 62.5377
11.7735 | 534.845 | 103.735 | 554.142 | 5178.3 | 628.061 | 35736 | 428.447 |  |  | 21.811 | 62.4428
12.158 | 538.491 | 97.147 | 556.517 | 4823.7 | 630.273 | 39007 | 429.093 |  |  | 22.1208 | 62.3506
12.479 | 542.246 | 91.174 | 559.073 | 4571.3 | 633.268 | 42445 | 429.773 |  |  | 22.4354 | 62.2716
12.775 | 546.023 | 85.914 | 561.839 | 4357 | 636.458 | 45884 | 430.453 |  |  | 22.7501 | 62.1927
12.828 | 549.962 | 80.593 | 564.283 | 4166 | 639.768 | 49824 | 430.837 |  |  | 23.0647 | 62.1137
12.881 | 553.902 | 75.235 | 566.543 | 3992.2 | 643.157 | 54360 | 430.868 |  |  | 23.3752 | 62.0236
12.945 | 557.839 | 70.975 | 569.337 | 3921.3 | 646.989 | 58895 | 430.9 |  |  | 23.6819 | 61.9235
13.013 | 561.775 | 67.385 | 572.403 | 3929.7 | 650.932 | 64135 | 431.186 |  |  | 23.9886 | 61.8234
12.9 | 565.679 | 63.843 | 575.346 | 3938 | 654.874 | 70213 | 431.775 |  |  | 24.2986 | 61.7316
12.625 | 569.454 | 60.3 | 578.29 | 4003.9 | 658.738 | 76292 | 432.365 |  |  | 24.6093 | 61.6415
12.241 | 573.112 | 57.28 | 581.327 | 4084.7 | 662.564 | 82370 | 432.954 |  |  | 24.92 | 61.5513
11.8471 | 576.729 | 54.324 | 584.377 | 4211.5 | 666.246 | 88922 | 433.438 |  |  | 25.2307 | 61.4612
11.4466 | 580.319 | 51.648 | 587.541 | 4376.3 | 669.704 | 97216 | 433.534 |  |  | 25.5472 | 61.3887
11.0467 | 583.877 | 49.427 | 590.891 | 4641.8 | 672.568 | 105511 | 433.63 |  |  | 25.8655 | 61.3221
10.599 | 587.263 | 47.789 | 594.482 | 4907.4 | 675.432 | 114121 | 433.824 |  |  | 26.1838 | 61.2555
10.0472 | 590.277 | 46.248 | 598.106 | 5267.4 | 677.646 | 124350 | 434.517 |  |  | 26.5006 | 61.1838
9.5489 | 593.377 | 44.739 | 601.718 | 5655.4 | 679.884 | 134580 | 435.21 |  |  | 26.8149 | 61.1039
9.1729 | 596.775 | 42.882 | 605.087 | 6083.6 | 682.158 | 146970 | 435.439 |  |  | 27.1293 | 61.024
8.9387 | 600.517 | 41.63 | 608.666 | 6511.7 | 684.432 | 159960 | 435.537 |  |  | 27.4436 | 60.9441
8.7135 | 604.27 | 41.243 | 612.582 | 6939.8 | 686.706 | 172960 | 435.634 |  |  | 27.7579 | 60.8642
8.5219 | 608.066 | 40.906 | 616.502 | 7470 | 688.638 | 188630 | 435.907 |  |  | 28.0697 | 60.777
8.421 | 611.957 | 40.895 | 620.445 | 8054.1 | 690.39 | 205070 | 436.23 |  |  | 28.3812 | 60.689
8.3465 | 615.876 | 41.027 | 624.375 | 8673.6 | 692 | 221900 | 436.532 |  |  | 28.6927 | 60.6009
8.3978 | 619.806 | 41.604 | 628.266 | 9431.7 | 693.06 | 243810 | 436.564 |  |  | 29.0043 | 60.5131
8.4573 | 623.736 | 42.365 | 632.113 | 10189.9 | 694.119 | 265720 | 436.596 |  |  | 29.3213 | 60.4418
8.5726 | 627.628 | 43.413 | 635.89 | 11067.7 | 695.276 | 287630 | 436.628 |  |  | 29.6383 | 60.3706
8.7029 | 631.51 | 44.746 | 639.569 | 11978 | 696.459 | 309730 | 436.663 |  |  | 29.9553 | 60.2994
8.8515 | 635.376 | 46.288 | 643.176 | 12961 | 697.651 | 339900 | 436.857 |  |  | 30.2724 | 60.2281
9.0068 | 639.237 | 48.68 | 646.343 | 14046 | 698.858 | 370070 | 437.05 |  |  | 30.5894 | 60.1569
9.2383 | 642.968 | 51.266 | 649.409 | 15191 | 700.086 | 400240 | 437.244 |  |  | 30.902 | 60.072
9.6097 | 646.462 | 54.21 | 652.384 | 16471 | 701.363 | 434410 | 437.457 |  |  | 31.2145 | 59.9866
10.0053 | 649.912 | 57.393 | 655.292 | 17787 | 702.572 | 475400 | 437.701 |  |  | 31.5269 | 59.9012
10.4916 | 653.192 | 60.802 | 658.138 | 19385 | 703.251 | 516400 | 437.946 |  |  | 31.8394 | 59.8159
10.9841 | 656.464 | 64.636 | 660.877 | 20982 | 703.931 | 557400 | 438.19 |  |  | 32.1561 | 59.7457
11.5479 | 659.638 | 68.615 | 663.581 | 22890 | 704.737 | 606220 | 438.403 |  |  | 32.478 | 59.6943
12.3 | 662.334 | 72.844 | 666.421 | 24869 | 705.573 | 659030 | 438.599 |  |  | 32.8 | 59.643
13.095 | 664.924 | 77.101 | 669.264 | 26848 | 706.408 | 715240 | 438.716 |  |  | 33.122 | 59.5916
13.932 | 667.553 | 81.839 | 672.106 | 29201 | 707.273 | 781080 | 438.609 |  |  | 33.4417 | 59.5321
14.814 | 670.223 | 86.752 | 674.89 | 31694 | 708.15 | 846920 | 438.503 |  |  | 33.7547 | 59.4484
15.879 | 672.583 | 93.075 | 677.203 | 34256 | 708.989 | 918260 | 438.311 |  |  | 34.0678 | 59.3647
17.019 | 674.819 | 99.398 | 679.515 | 37578 | 709.413 | 997520 | 437.996 |  |  | 34.3808 | 59.281
18.185 | 677.062 | 106.478 | 681.936 | 40900 | 709.837 |  |  |  |  | 34.6963 | 59.2052
19.542 | 679.355 | 113.713 | 684.378 | 44222 | 710.261 |  |  |  |  | 35.0143 | 59.1372
20.899 | 681.648 | 121.32 | 686.769 | 47861 | 710.789 |  |  |  |  | 35.3322 | 59.0692
22.373 | 683.84 | 130.89 | 688.879 | 52303 | 711.581 |  |  |  |  | 35.6502 | 59.0012
24.153 | 685.768 | 140.46 | 690.989 | 56745 | 712.372 |  |  |  |  | 35.9689 | 58.936
25.933 | 687.696 | 150.03 | 693.099 | 61186 | 713.163 |  |  |  |  | 36.2878 | 58.8715
27.876 | 689.586 | 161.13 | 695.247 | 66714 | 713.682 |  |  |  |  | 36.6067 | 58.807
30.063 | 691.42 | 172.56 | 697.403 | 72735 | 714.077 |  |  |  |  | 36.9256 | 58.7425
32.275 | 693.257 | 186.06 | 699.331 | 78755 | 714.472 |  |  |  |  | 37.2445 | 58.678
34.867 | 695.13 | 199.97 | 701.215 | 85328 | 714.93 |  |  |  |  | 37.561 | 58.6052
37.46 | 697.003 | 215.31 | 703.196 | 93378 | 715.556 |  |  |  |  | 37.8769 | 58.5302
40.294 | 699.053 | 231.29 | 705.22 | 101429 | 716.182 |  |  |  |  | 38.1928 | 58.4552
43.265 | 701.203 | 248.65 | 707.184 | 109480 | 716.808 |  |  |  |  | 38.5116 | 58.3911
46.236 | 703.352 | 268.17 | 709.055 | 118970 | 717.389 |  |  |  |  | 38.8327 | 58.3358
50.247 | 704.727 | 287.69 | 710.926 | 129840 | 717.928 |  |  |  |  | 39.1538 | 58.2805
54.315 | 706.06 | 311.42 | 712.677 | 140700 | 718.466 |  |  |  |  | 39.475 | 58.2252
58.569 | 707.539 | 335.63 | 714.415 | 151850 | 718.963 |  |  |  |  | 39.7961 | 58.1699
63.304 | 709.397 | 360.58 | 716.146 | 166100 | 718.995 |  |  |  |  | 40.1172 | 58.1147
68.038 | 711.255 | 390.17 | 717.834 | 180350 | 719.027 |  |  |  |  | 40.4362 | 58.0506
73.181 | 712.98 | 419.76 | 719.522 | 195180 | 719.178 |  |  |  |  | 40.7549 | 57.9853
79.315 | 714.382 | 451.75 | 721.476 | 212590 | 719.857 |  |  |  |  | 41.0736 | 57.9201
85.448 | 715.785 | 484.56 | 723.522 | 230010 | 720.537 |  |  |  |  | 41.3955 | 57.8704
92.949 | 717.223 | 525.15 | 725.121 | 251340 | 720.946 |  |  |  |  | 41.7198 | 57.8325
100.538 | 718.663 | 567.28 | 726.63 | 273200 | 721.319 |  |  |  |  | 42.0442 | 57.7946
108.127 | 720.103 | 610.95 | 728.089 | 295050 | 721.692 |  |  |  |  | 42.3699 | 57.7671
116.973 | 721.584 | 663.39 | 729.258 | 323740 | 721.865 |  |  |  |  | 42.6956 | 57.7399
126.2 | 723.078 | 716.42 | 730.453 | 352610 | 722.033 |  |  |  |  | 43.0213 | 57.7127
136.63 | 724.599 | 776.68 | 731.956 | 381480 | 722.2 |  |  |  |  | 43.3476 | 57.6917
147.5 | 726.13 | 836.93 | 733.46 | 413230 | 722.431 |  |  |  |  | 43.6739 | 57.6708
159.53 | 727.555 | 904.81 | 734.944 | 451120 | 722.797 |  |  |  |  | 44.0002 | 57.6498
173.16 | 728.832 | 979.12 | 736.288 | 489000 | 723.163 |  |  |  |  | 44.3269 | 57.6617
186.8 | 730.109 | 1062.04 | 737.378 | 530660 | 723.552 |  |  |  |  | 44.6537 | 57.674
202.23 | 731.408 | 1148.09 | 738.648 | 579360 | 723.984 |  |  |  |  | 44.9804 | 57.6853
218.73 | 732.72 | 1239.9 | 740.254 | 628070 | 724.416 |  |  |  |  | 45.3075 | 57.6822
235.89 | 734.359 | 1339.9 | 741.649 | 680000 | 724.774 |  |  |  |  | 45.6346 | 57.6791
253.74 | 736.331 | 1449.6 | 742.797 | 741820 | 724.904 |  |  |  |  | 45.9617 | 57.6765
274.1 | 738.067 | 1575.3 | 743.943 | 803640 | 725.035 |  |  |  |  | 46.2888 | 57.6765
299.69 | 739.312 |  |  | 875830 | 725.094 |  |  |  |  | 46.6159 | 57.6765
325.29 | 740.558 |  |  | 951960 | 725.125 |  |  |  |  | 46.9426 | 57.6622
350.88 | 741.803 | [8 empty] | 47.2692 | 57.6534
376.47 | 743.049 | [8 empty] | 47.5953 | 57.6738
408.43 | 744.176 | [8 empty] | 47.9215 | 57.6941
444.24 | 745.232 | [8 empty] | 48.2486 | 57.6896
480.04 | 746.288 | [8 empty] | 48.5755 | 57.6892
518.49 | 747.395 | [8 empty] | 48.9016 | 57.7095
565.76 | 748.672 | [8 empty] | 49.2282 | 57.72
613.03 | 749.949 | [8 empty] | 49.5553 | 57.7166
660.3 | 751.226 | [8 empty] | 49.8824 | 57.7131
712.14 | 752.416 | [8 empty] | 50.2094 | 57.7087
777.97 | 753.338 | [8 empty] | 50.5365 | 57.704
843.81 | 754.261
909.64 | 755.183
990.78 | 756.163
1081.12 | 757.178
1171.45 | 758.192
1261.8 | 759.206
1363.6 | 760.251
1488.5 | 761.356
1613.3 | 762.462
1738.2 | 763.567
1878.4 | 764.585
2041.1 | 765.471
2207.1 | 766.357
2411.5 | 767.235
2615.9 | 768.114
2820.3 | 768.992
3069.3 | 770.019
3325.8 | 771.071

## 4320 IRAM
Diagrama TTT | [7 empty] | Bandas de templabilidad
x | A | x | AMASF | x | AMASFMASC | x | Ms | x | Arriba | x | Abajo
1.06643 | 388.728 | 0.70385 | 495.675 | 108.753 | 357.434 | 0.48308 | 389.389 | 0.9765 | 48.5667 | 0.952 | 41.3631
1.02672 | 392.418 | 0.73664 | 499.156 | 100.369 | 358.827 | 0.57245 | 389.379 | 1.2687 | 48.5019 | 1.2526 | 41.3414
0.98388 | 395.979 | 0.77432 | 502.501 | 93.234 | 360.625 | 0.66182 | 389.369 | 1.5574 | 48.4286 | 1.5448 | 41.2809
0.93844 | 399.433 | 0.81634 | 505.723 | 86.295 | 362.488 | 0.75119 | 389.359 | 1.8304 | 48.3171 | 1.8342 | 41.2072
0.90255 | 403.079 | 0.85967 | 508.936 | 79.963 | 364.463 | 0.84056 | 389.349 | 2.0951 | 48.1927 | 2.1224 | 41.1307
0.86886 | 406.769 | 0.91558 | 511.765 | 74.317 | 366.565 | 0.92994 | 389.339 | 2.3462 | 48.0469 | 2.402 | 41.0323
0.83517 | 410.459 | 0.97582 | 514.434 | 69.167 | 368.905 | 1.01931 | 389.329 | 2.5972 | 47.9012 | 2.6798 | 40.9307
0.81306 | 414.366 | 1.04509 | 516.914 | 64.927 | 371.683 | 1.10868 | 389.319 | 2.8655 | 47.7814 | 2.948 | 40.8105
0.79215 | 418.295 | 1.11908 | 519.282 | 60.79 | 374.311 | 1.1981 | 389.309 | 3.1112 | 47.6289 | 3.2162 | 40.6904
0.76862 | 422.15 | 1.2078 | 521.224 | 56.729 | 376.824 | 1.2874 | 389.299 | 3.3564 | 47.4757 | 3.4555 | 40.5306
0.74382 | 425.947 | 1.3029 | 523.076 | 53.874 | 380.105 | 1.3768 | 389.289 | 3.6025 | 47.3237 | 3.6893 | 40.3648
0.71808 | 429.699 | 1.4066 | 524.825 | 51.172 | 383.367 | 1.4662 | 389.279 | 3.8503 | 47.1738 | 3.9011 | 40.1773
0.69233 | 433.451 | 1.5262 | 526.503 | 48.477 | 386.607 | 1.5555 | 389.269 | 4.0567 | 46.9824 | 4.0435 | 39.9489
0.67686 | 437.424 | 1.6457 | 528.181 | 46.884 | 390.379 | 1.6449 | 389.259 | 4.2589 | 46.7869 | 4.1598 | 39.7052
0.66071 | 441.374 | 1.7876 | 529.272 | 45.424 | 394.215 | 1.7343 | 389.249 | 4.4947 | 46.6237 | 4.2507 | 39.4534
0.64617 | 445.349 | 1.9401 | 530.086 | 44.168 | 398.107 | 1.8237 | 389.239 | 4.7341 | 46.464 | 4.338 | 39.2005
0.63599 | 449.395 | 2.1162 | 530.902 | 43.018 | 402.028 | 1.913 | 389.229 | 4.9411 | 46.2723 | 4.4546 | 38.9579
0.62514 | 453.428 | 2.2968 | 531.719 | 42.337 | 406.026 | 2.2221 | 389.258 | 5.1485 | 46.0811 | 4.5584 | 38.711
0.61434 | 457.458 | 2.5059 | 532.227 | 42.336 | 410.139 | 2.5826 | 389.295 | 5.3655 | 45.8981 | 4.6423 | 38.4572
0.60627 | 461.526 | 2.7308 | 532.562 | 42.936 | 414.15 | 2.9432 | 389.332 | 5.5762 | 45.71 | 4.7146 | 38.2007
0.6012 | 465.617 | 2.9605 | 532.889 | 43.945 | 418.101 | 3.3038 | 389.369 | 5.765 | 45.5045 | 4.7818 | 37.943
0.5977 | 469.722 | 3.2442 | 533.117 | 44.923 | 422.068 | 3.6644 | 389.407 | 5.954 | 45.299 | 4.8627 | 37.6888
0.5935 | 473.822 | 3.5279 | 533.346 | 46.607 | 425.697 | 4.0249 | 389.444 | 6.1455 | 45.0952 | 4.9637 | 37.4399
0.58846 | 477.917 | 3.8282 | 533.535 | 49.388 | 428.67 | 4.3855 | 389.481 | 6.3331 | 44.8894 | 5.0356 | 37.1832
0.58426 | 482.016 | 4.1779 | 533.609 | 52.989 | 430.998 | 4.7461 | 389.519 | 6.4625 | 44.6509 | 5.1068 | 36.9264
0.58114 | 486.122 | 4.544 | 533.721 | 56.564 | 433.591 | 5.1067 | 389.556 | 6.5919 | 44.4124 | 5.1698 | 36.6679
0.58236 | 490.23 | 4.9752 | 533.98 | 60.307 | 436.284 | 5.4673 | 389.593 | 6.7457 | 44.1855 | 5.2475 | 36.4125
0.58219 | 494.34 | 5.4064 | 534.24 | 64.861 | 438.543 | 5.8278 | 389.63 | 6.9023 | 43.96 | 5.3218 | 36.1563
0.58076 | 498.452 | 5.8774 | 534.507 | 69.505 | 440.796 | 6.1884 | 389.668 | 7.0574 | 43.7336 | 5.3917 | 35.8992
0.57948 | 502.563 | 6.4326 | 534.789 | 74.676 | 443.008 | 6.549 | 389.705 | 7.2097 | 43.5058 | 5.4886 | 35.6492
0.57823 | 506.675 | 6.9878 | 535.072 | 80.956 | 444.643 | 6.9096 | 389.742 | 7.362 | 43.278 | 5.5899 | 35.4004
0.58258 | 510.766 | 7.5889 | 535.269 | 87.403 | 446.191 | 7.2702 | 389.78 | 7.515 | 43.0506 | 5.6539 | 35.1423
0.58766 | 514.855 | 8.3102 | 535.243 | 94.823 | 447.74 | 7.6307 | 389.817 | 7.6683 | 42.8234 | 5.7131 | 34.8831
0.59156 | 518.953 | 9.0315 | 535.217 | 102.36 | 449.288 | 8.5216 | 389.846 | 7.8209 | 42.5957 | 5.8532 | 34.6503
0.59537 | 523.051 | 9.8047 | 535.309 | 110.901 | 450.914 | 10.1183 | 389.863 | 7.9662 | 42.3644 | 5.9461 | 34.3998
0.60193 | 527.11 | 10.7261 | 535.738 | 120.06 | 452.392 | 11.715 | 389.88 | 8.1114 | 42.1331 | 6.0301 | 34.146
0.6074 | 531.19 | 11.647 | 536.166 | 131.4 | 453.234 | 13.312 | 389.897 | 8.2567 | 41.9017 | 6.1217 | 33.8943
0.61262 | 535.278 | 12.67 | 536.463 | 142.75 | 454.075 | 14.909 | 389.914 | 8.4019 | 41.6704 | 6.2172 | 33.6437
0.62054 | 539.34 | 13.853 | 536.552 | 154.09 | 454.917 | 16.505 | 389.931 | 8.5472 | 41.4391 | 6.309 | 33.392
0.62846 | 543.403 | 15.036 | 536.64 | 168.59 | 455.789 | 18.102 | 389.949 | 8.6923 | 41.2077 | 6.3982 | 33.1396
0.64025 | 547.404 | 16.37 | 536.745 | 183.41 | 456.665 | 19.699 | 389.966 | 8.8374 | 40.9763 | 6.4954 | 32.8895
0.65563 | 551.347 | 17.838 | 536.866 | 198.23 | 457.54 | 21.295 | 389.983 | 8.9821 | 40.7447 | 6.6116 | 32.6466
0.66767 | 555.35 | 19.425 | 537.061 | 216.29 | 457.825 | 22.892 | 390 | 9.1218 | 40.5107 | 6.7535 | 32.4137
0.67685 | 559.405 | 21.284 | 537.425 | 235.47 | 457.907 | 24.489 | 390.017 | 9.2616 | 40.2768 | 6.8648 | 32.1688
0.67992 | 563.499 | 23.143 | 537.789 | 255.84 | 458.259 | 26.086 | 390.034 | 9.4013 | 40.0428 | 6.9653 | 31.9197
0.68805 | 567.543 | 25.002 | 538.153 | 278.46 | 459.113 | 27.682 | 390.052 | 9.5431 | 39.8098 | 7.0658 | 31.6706
0.70245 | 571.526 | 27.521 | 538.38 | 302.58 | 459.807 | 29.279 | 390.069 | 9.6856 | 39.5772 | 7.1662 | 31.4215
0.71982 | 575.462 | 30.072 | 538.6 | 330.46 | 460.105 | 30.876 | 390.086 | 9.8282 | 39.3446 | 7.2782 | 31.1768
0.73719 | 579.399 | 32.623 | 538.82 | 358.35 | 460.403 | 32.472 | 390.103 | 9.9838 | 39.1188 | 7.414 | 30.941
0.75585 | 583.327 | 35.175 | 539.041 | 392.16 | 460.974 | 34.069 | 390.12 | 10.1494 | 38.8983 | 7.5497 | 30.7053
0.77694 | 587.207 | 38.838 | 539.427 | 426.75 | 461.58 | 35.666 | 390.137 | 10.3084 | 38.6743 | 7.6847 | 30.4692
0.80482 | 590.95 | 42.526 | 539.818 | 461.46 | 462.189 | 39.662 | 390.131 | 10.4524 | 38.4424 | 7.8116 | 30.2296
0.83146 | 594.727 | 46.214 | 540.208 | 503.75 | 462.921 | 47.096 | 390.091 | 10.5964 | 38.2105 | 7.9385 | 29.9901
0.85251 | 598.656 | 49.902 | 540.598 | 546.04 | 463.653 | 54.53 | 390.05 | 10.7205 | 37.9703 | 8.0584 | 29.7478
0.87356 | 602.585 | 54.071 | 540.955 | 599.15 | 463.896 | 61.964 | 390.01 | 10.8292 | 37.724 | 8.1733 | 29.5036
0.9097 | 606.208 | 59.531 | 541.222 | 652.66 | 464.122 | 69.398 | 389.969 | 10.938 | 37.4776 | 8.3202 | 29.274
0.94688 | 609.81 | 64.992 | 541.489 | 706.17 | 464.347 | 76.832 | 389.929 | 11.1093 | 37.2605 | 8.4805 | 29.0505
0.99205 | 613.281 | 70.452 | 541.756 | 774.76 | 464.736 | 84.266 | 389.889 | 11.2811 | 37.0437 | 8.6407 | 28.8269
1.03769 | 616.744 | 75.912 | 542.023 | 845.56 | 465.148 | 91.7 | 389.848 | 11.4145 | 36.8072 | 8.801 | 28.6034
1.08945 | 620.154 | 83.401 | 542.114 | 916.36 | 465.56 | 99.134 | 389.808 | 11.5441 | 36.5688 | 8.9428 | 28.3707
1.14387 | 623.54 | 91.349 | 542.164 | 997.26 | 465.934 | 106.568 | 389.767 | 11.6964 | 36.3417 | 9.077 | 28.1343
1.1983 | 626.926 | 99.297 | 542.214 | 1099.19 | 466.227 | 114.002 | 389.727 | 11.8636 | 36.1222 | 9.2208 | 27.9031
1.2524 | 630.439 | 107.245 | 542.264 | 1201.1 | 466.521 | 121.44 | 389.687 | 12.0306 | 35.9025 | 9.4006 | 27.6913
1.3064 | 634.015 | 116.76 | 542.433 | 1303 | 466.815 | 128.87 | 389.646 | 12.1864 | 35.6766 | 9.5803 | 27.4795
1.3604 | 637.59 | 127.68 | 542.707 | 1405 | 467.108 | 136.3 | 389.606 | 12.3422 | 35.4506 | 9.7399 | 27.256
1.4394 | 640.692 | 138.6 | 542.981 | 1527.6 | 467.47 | 143.74 | 389.565 | 12.5011 | 35.2263 | 9.8898 | 27.027
1.5244 | 643.68 | 150.37 | 543.296 | 1674.5 | 467.913 | 151.17 | 389.525 | 12.6619 | 35.0031 | 10.0535 | 26.8061
1.6035 | 646.986 | 164.5 | 543.725 | 1821.4 | 468.357 | 158.61 | 389.485 | 12.8305 | 34.7843 | 10.2385 | 26.5979
1.6807 | 650.393 | 178.62 | 544.153 | 1968.4 | 468.8 | 166.04 | 389.444 | 13.0092 | 34.5721 | 10.4236 | 26.3897
1.7869 | 653.286 | 194.49 | 544.404 | 2148.9 | 469.207 | 185.45 | 389.417 | 13.1939 | 34.3636 | 10.6076 | 26.1808
1.913 | 655.826 | 213.09 | 544.378 | 2352.8 | 469.591 | 219.07 | 389.406 | 13.3806 | 34.1565 | 10.7797 | 25.9642
2.0391 | 658.365 | 231.7 | 544.352 | 2556.7 | 469.974 | 252.7 | 389.395 | 13.5704 | 33.9516 | 10.9518 | 25.7475
2.1629 | 661.356 | 250.3 | 544.326 | 2760.5 | 470.357 | 286.32 | 389.384 | 13.7591 | 33.7459 | 11.1233 | 25.5305
2.2861 | 664.473 | 273.71 | 545.135 | 3043.3 | 470.646 | 319.95 | 389.373 | 13.9383 | 33.5338 | 11.292 | 25.3118
2.417 | 667.504 | 297.22 | 545.963 | 3346.7 | 470.91 | 353.57 | 389.361 | 14.1146 | 33.3199 | 11.4607 | 25.0931
2.589 | 670.074 | 322.65 | 546.494 | 3650.1 | 471.173 | 387.2 | 389.35 | 14.2802 | 33.0993 | 11.656 | 24.8924
2.7611 | 672.643 | 352.5 | 546.336 | 3953.5 | 471.437 | 420.82 | 389.339 | 14.4457 | 32.8788 | 11.8524 | 24.6923
2.9605 | 675.106 | 382.35 | 546.177 | 4256.9 | 471.701 | 454.45 | 389.328 | 14.6264 | 32.6679 | 12.0506 | 24.4936
3.1679 | 677.537 | 416.19 | 547.256 | 4620.2 | 471.931 | 488.07 | 389.317 | 14.8136 | 32.4612 | 12.2513 | 24.2969
3.396 | 680.043 | 450.8 | 548.572 | 5064.6 | 472.118 | 521.7 | 389.306 | 15.0043 | 32.2569 | 12.452 | 24.1001
3.6383 | 682.6 | 487.14 | 550.058 | 5509.1 | 472.304 | 555.32 | 389.295 | 15.1949 | 32.0526 | 12.6663 | 23.9148
3.8805 | 685.156 | 526.04 | 551.795 | 5953.6 | 472.491 | 588.95 | 389.284 | 15.3949 | 31.8554 | 12.8814 | 23.7302
4.1456 | 687.623 | 566.36 | 553.881 | 6533.8 | 472.796 | 622.58 | 389.272 | 15.5983 | 31.6608 | 13.0802 | 23.5324
4.4583 | 689.902 | 604.84 | 556.286 | 7155.5 | 473.137 | 656.2 | 389.261 | 15.8051 | 31.4691 | 13.2703 | 23.3277
4.771 | 692.182 | 627.37 | 559.996 | 7777.1 | 473.478 | 689.83 | 389.25 | 16.0169 | 31.2815 | 13.4654 | 23.1268
5.1613 | 694.359 | 649.6 | 563.744 | 8398.8 | 473.819 | 723.45 | 389.239 | 16.2298 | 31.0948 | 13.6668 | 22.9306
5.5592 | 696.527 | 671.67 | 567.513 | 9182.6 | 474.074 | 758.42 | 389.228 | 16.4444 | 30.9097 | 13.8681 | 22.7343
5.9571 | 698.695 | 675.55 | 571.565 | 10111.2 | 474.254 | 981.24 | 389.244 | 16.659 | 30.7246 | 14.0818 | 22.5485
6.3852 | 700.851 | 675.54 | 575.678 | 11039.7 | 474.433 | 1204.1 | 389.26 | 16.8744 | 30.5404 | 14.2979 | 22.3648
6.9049 | 702.97 | 662.76 | 579.67 | 11968 | 474.612 | 1426.9 | 389.276 | 17.1212 | 30.3892 | 14.544 | 22.2127
7.4245 | 705.09 | 644.23 | 583.54 | 12897 | 474.792 | 1649.7 | 389.292 | 17.3677 | 30.2376 | 14.79 | 22.0605
7.9442 | 707.21 | 615.1 | 586.853 | 14062 | 475.118 | 1872.5 | 389.308 | 17.6026 | 30.0725 | 15.036 | 21.9084
8.5753 | 709.22 | 574.71 | 589.251 | 15482 | 475.603 | 2095.3 | 389.324 | 17.8375 | 29.9074 | 15.2757 | 21.7487
9.2356 | 711.202 | 534.31 | 591.649 | 16902 | 476.087 | 2318.1 | 389.34 | 18.0678 | 29.7377 | 15.5144 | 21.5879
9.9493 | 713.107 | 503.64 | 594.496 | 18321 | 476.571 | 2541 | 389.356 | 18.2871 | 29.5569 | 15.7559 | 21.4308
10.7714 | 714.854 | 473.4 | 597.363 | 19741 | 477.056 | 2763.8 | 389.372 | 18.5064 | 29.3761 | 16.0217 | 21.3067
11.5934 | 716.602 | 445.74 | 600.388 | 21401 | 477.3 | 2986.6 | 389.388 | 18.7365 | 29.206 | 16.2871 | 21.182
12.588 | 718.388 | 427.97 | 604.022 | 23417 | 477.19 | 3209.4 | 389.404 | 18.9693 | 29.0386 | 16.5468 | 21.0484
13.604 | 720.178 | 411.32 | 607.669 | 25432 | 477.08 | 3432.2 | 389.42 | 19.2086 | 28.8798 | 16.8066 | 20.9148
14.62 | 721.967 | 397.93 | 611.456 | 27669 | 477.141 | 3655 | 389.436 | 19.4736 | 28.7544 | 17.0712 | 20.789
15.827 | 723.776 | 387.69 | 615.381 | 30383 | 477.569 | 3877.9 | 389.452 | 19.7386 | 28.629 | 17.3394 | 20.6689
17.11 | 725.592 | 380.65 | 619.381 | 33098 | 477.997 | 4100.7 | 389.468 | 19.9991 | 28.4978 | 17.6113 | 20.5559
18.393 | 727.408 | 377.95 | 623.481 | 35812 | 478.426 | 4323.5 | 389.484 | 20.2295 | 28.3279 | 17.8886 | 20.4526
20.008 | 728.807 | 383.63 | 627.396 | 38885 | 478.906 | 4546.3 | 389.5 | 20.4598 | 28.1579 | 18.1509 | 20.3234
21.765 | 730.027 | 397.25 | 631.136 | 42710 | 479.497 | 4769.1 | 389.516 | 20.6902 | 27.988 | 18.4187 | 20.2042
23.523 | 731.247 | 415.27 | 634.643 | 46534 | 480.087 | 4991.9 | 389.532 | 20.9255 | 27.824 | 18.699 | 20.1075
25.534 | 732.441 | 437.16 | 637.825 | 50359 | 480.677 | 5214.7 | 389.548 | 21.181 | 27.6844 | 18.984 | 20.0245
27.936 | 733.598 | 472.01 | 639.718 | 54388 | 481.25 | 5437.6 | 389.564 | 21.4366 | 27.5448 | 19.2795 | 19.9719
30.339 | 734.755 | 509.44 | 641.626 | 59953 | 481.684 | 5660.4 | 389.58 | 21.6957 | 27.4104 | 19.5749 | 19.9194
32.741 | 735.912 | 549.87 | 643.553 | 65518 | 482.119 | 5883.2 | 389.596 | 21.9566 | 27.2786 | 19.8733 | 19.8821
35.355 | 737.026 | 591.37 | 645.472 | 71083 | 482.554 | 6106 | 389.612 | 22.2175 | 27.1467 | 20.1725 | 19.8499
38.73 | 737.985 | 640.91 | 647.335 | 76648 | 482.988 | 6761 | 389.611 | 22.4824 | 27.0213 | 20.4735 | 19.833
42.105 | 738.945 | 690.45 | 649.198 | 83789 | 483.462 | 8371.9 | 389.574 | 22.7497 | 26.8997
45.481 | 739.904 | 745.43 | 650.893 | 91910 | 483.961 | 9982.7 | 389.536 | 23.0169 | 26.7779
49.392 | 740.836 | 810.55 | 652.274 | 100030 | 484.46 | 11593.5 | 389.499 | 23.2834 | 26.6549
53.939 | 741.735 | 875.68 | 653.655 | 108150 | 484.958 | 13204 | 389.461 | 23.5498 | 26.5319
58.485 | 742.635 | 949.78 | 654.953 | 116780 | 485.492 | 14815 | 389.423 | 23.8163 | 26.4089
63.208 | 743.524 | 1030.89 | 656.187 | 127880 | 486.195 | 16426 | 389.386 | 24.1031 | 26.3298
69.198 | 744.343 | 1117.12 | 657.383 | 138980 | 486.898 | 18037 | 389.348 | 24.3922 | 26.2553
75.189 | 745.161 | 1220.8 | 658.448 | 150080 | 487.601 | 19648 | 389.311 | 24.6721 | 26.1577
81.179 | 745.98 | 1324.4 | 659.513 | 164470 | 488.762 | 21259 | 389.273 | 24.952 | 26.0601
89.28 | 746.622 | 1428 | 660.579 | 178960 | 489.937 | 22869 | 389.235 | 25.2352 | 25.97
97.481 | 747.256 | 1562 | 661.101 | 193450 | 491.112 | 24480 | 389.198 | 25.5191 | 25.8817
105.682 | 747.89 | 1698 | 661.585 | 208330 | 492.285 | 26091 | 389.16 | 25.7947 | 25.7778
113.883 | 748.524 | 1846.9 | 662.225 | 227470 | 493.425 | 27702 | 389.123 | 26.0546 | 25.6444
124.58 | 748.562 | 2017 | 663.125 | 246610 | 494.565 | 29313 | 389.085 | 26.3169 | 25.5162
135.54 | 748.536 | 2187.2 | 664.024 | 266690 | 495.696 | 30924 | 389.048 | 26.6067 | 25.4436
147.39 | 748.633 | 2369.6 | 664.888 | 290700 | 496.787 | 32534 | 389.01 | 26.8964 | 25.371
160.86 | 748.956 | 2601.6 | 665.605 | 314710 | 497.879 | 34145 | 388.972 | 27.1864 | 25.2989
174.32 | 749.279 | 2833.6 | 666.322 | 340360 | 499.577 | 35756 | 388.935 | 27.4785 | 25.2341
190.9 | 749.338 | 3065.5 | 667.04 | 366920 | 501.615 | 37367 | 388.897 | 27.7707 | 25.1693
207.5 | 749.396 | 3318.4 | 667.651 | 393490 | 503.653 | 38978 | 388.86 | 28.063 | 25.105
225.95 | 749.576 | 3636.1 | 667.932 | 429830 | 504.742 | 40588 | 388.822 | 28.3558 | 25.0424
245.96 | 749.858 | 3953.8 | 668.214 | 467560 | 505.695 | 42304 | 388.785 | 28.6487 | 24.9798
268.13 | 750.121 | 4278.6 | 668.491 | 505300 | 506.648 | 53748 | 388.781 | 28.9415 | 24.9173
292.16 | 750.369 | 4714.2 | 668.702 | 546240 | 508.319 | 65191 | 388.777 | 29.2369 | 24.8652
317.55 | 750.429 | 5149.7 | 668.913 | 588590 | 510.303 | 76635 | 388.774 | 29.5334 | 24.8172
346.42 | 750.013 | 5585.3 | 669.124 | 632220 | 512.376 | 88078 | 388.77 | 29.8298 | 24.7692
|  | 6020.9 | 669.335 | 679810 | 514.726 | 99522 | 388.766 | 30.1255 | 24.7182
|  | 6634.1 | 669.465 | 727410 | 517.076 | 110966 | 388.763 | 30.4182 | 24.6551
|  | 7261.5 | 669.589 | 786550 | 519.016 | 122410 | 388.759 | 30.7108 | 24.5919
|  | 7888.9 | 669.712 | 852700 | 520.706 | 133850 | 388.755 | 31.0083 | 24.5503
|  | 8516.3 | 669.836 | 918860 | 522.396 | 145300 | 388.752 | 31.307 | 24.5142
|  | 9262.7 | 670.2 | 982470 | 524.496 | 156740 | 388.748 | 31.604 | 24.4699
|  | 10103.4 | 670.756 | 1040040 | 527.574 | 168180 | 388.744 | 31.899 | 24.4153
|  | 10944.1 | 671.312 | 1084910 | 530.935 | 179630 | 388.741 | 32.1939 | 24.3607
|  | 11944 | 671.984 | 1098180 | 535.003 | 191070 | 388.737 | 32.49 | 24.3115
|  | 12996 | 672.694 | 1111450 | 539.07 | 202510 | 388.733 | 32.7881 | 24.272
|  | 14076 | 673.328 | 1115700 | 543.165 | 213960 | 388.73 | 33.0862 | 24.2326
|  | 15437 | 673.194 | 1114280 | 547.277 | 225400 | 388.726 | 33.3844 | 24.1932
|  | 16799 | 673.06 | 1112850 | 551.39 | 236840 | 388.722 | 33.6856 | 24.1813
|  | 18190 | 672.949 | 1111420 | 555.502 | 248290 | 388.719 | 33.9871 | 24.1718
|  | 19957 | 673.134 | 1101100 | 559.552 | 259730 | 388.715 | 34.2885 | 24.1623
|  | 21724 | 673.319 | 1072700 | 563.475 | 271170 | 388.711 | 34.5899 | 24.1509
|  | 23490 | 673.503 | 1027520 | 566.875 | 282620 | 388.707 | 34.8902 | 24.1271
|  | 25753 | 673.913 | 962290 | 569.41 | 294060 | 388.704 | 35.1906 | 24.1034
|  | 28029 | 674.329 | 889710 | 570.668 | 305510 | 388.7 | 35.491 | 24.0796
|  | 30317 | 674.739 | 817130 | 571.926 | 348510 | 388.72 | 35.7919 | 24.0626
|  | 33228 | 674.834 | 757070 | 573.341 | 401220 | 388.747 | 36.0933 | 24.0516
|  | 36139 | 674.929 | 698820 | 574.778 | 453930 | 388.774 | 36.3947 | 24.0406
|  | 39401 | 675.03 | 642120 | 576.207 | 506640 | 388.801 | 36.6962 | 24.0316
|  | 43410 | 675.143 | 596450 | 577.577 | 559350 | 388.828 | 36.9978 | 24.0272
|  | 47418 | 675.257 | 550780 | 578.947 | 612050 | 388.855 | 37.2995 | 24.0228
|  | 51427 | 675.37 | 505100 | 580.316 | 664760 | 388.882 | 37.6011 | 24.0183
|  | 55436 | 675.484 | 466440 | 581.784 | 717470 | 388.909 | 37.9028 | 24.0139
|  | 60453 | 675.699 | 431430 | 583.303 | 770180 | 388.936 | 38.2045 | 24.0129
|  | 66051 | 675.973 | 396430 | 584.823 | 822890 | 388.963 | 38.5062 | 24.0122
|  | 71650 | 676.247 | 366420 | 585.946 | 875600 | 388.99 | 38.8079 | 24.0116
|  | 77962 | 676.444 | 337070 | 587.018 | 928310 | 389.017 | 39.1088 | 23.9958
|  | 85482 | 676.509 | 310170 | 588.01 | 981020 | 389.044 | 39.409 | 23.9712
|  | 93002 | 676.575 | 286830 | 588.887 | 1033730 | 389.071 | 39.7093 | 23.9466
|  | 100521 | 676.64 | 263490 | 589.763 |  |  | 40.0096 | 23.922
|  | 110610 | 676.688 | 240530 | 590.638 |  |  | 40.3099 | 23.8974
|  | 121350 | 676.732 | 223360 | 591.495 |  |  | 40.6102 | 23.8741
|  | 132080 | 676.776 | 206200 | 592.351 |  |  | 40.9119 | 23.8695
|  | 142820 | 676.82 | 189040 | 593.208 |  |  | 41.2135 | 23.8649
|  | 154080 | 676.876 | 171910 | 594.06 |  |  | 41.5152 | 23.8603
|  | 169360 | 677.028 | 159230 | 594.306 |  |  | 41.8169 | 23.8557
|  | 184640 | 677.181 | 146540 | 594.551 |  |  | 42.1186 | 23.8567
|  | 199920 | 677.334 | 133860 | 594.797 |  |  | 42.4203 | 23.8588
|  | 217960 | 677.404 | 122880 | 595.053 |  |  | 42.722 | 23.8608
|  | 239250 | 677.378 | 113781 | 595.321 |  |  | 43.0237 | 23.8629
|  | 260530 | 677.352 | 104686 | 595.588 |  |  | 43.3255 | 23.865
|  | 281810 | 677.326 | 95590 | 595.856 |  |  | 43.6272 | 23.8671
|  | 306320 | 677.381 | 86989 | 596.103 |  |  | 43.9289 | 23.8735
|  | 335420 | 677.551 | 80580 | 596.262 |  |  | 44.2305 | 23.8814
|  | 364530 | 677.72 | 74171 | 596.42 |  |  | 44.5321 | 23.8894
|  | 394240 | 677.829 | 67762 | 596.579 |  |  | 44.8337 | 23.8974
|  | 431350 | 677.187 | 61876 | 596.751 |  |  | 45.1354 | 23.9053
|  | 468470 | 676.545 | 57359 | 596.958 |  |  | 45.437 | 23.9133
|  | 509990 | 676.215 | 52842 | 597.165 |  |  | 45.7387 | 23.9132
|  | 557430 | 676.303 | 48325 | 597.372 |  |  | 46.0404 | 23.9126
|  | 604880 | 676.391 | 43808 | 597.58 |  |  | 46.3422 | 23.9119
|  | 660170 | 676.415 | 40629 | 598.21 |  |  | 46.6439 | 23.9113
|  | 721430 | 676.389 | 37465 | 598.846 |  |  | 46.9456 | 23.9106
|  | 782690 | 676.363 | 34302 | 599.482 |  |  | 47.2472 | 23.9177
|  | 852040 | 676.28 | 31279 | 600.063 |  |  | 47.5487 | 23.9281
|  | 930440 | 676.133 | 28958 | 600.372 |  |  | 47.8503 | 23.9385
|  | 1008840 | 675.986 | 26637 | 600.681 |  |  | 48.1518 | 23.9488
|  | 1099560 | 676.22 | 24316 | 600.99 |  |  | 48.4528 | 23.9644
|  |  |  | 22305 | 601.725 |  |  | 48.751 | 24.0063
|  |  |  | 20600 | 602.879 |  |  | 49.0491 | 24.0481
|  |  |  | 18894 | 604.034 |  |  | 49.3473 | 24.09
|  |  |  | 17467 | 605.189 |  |  | 49.6454 | 24.1319
|  |  |  | 16132 | 606.344 |  |  | 49.9436 | 24.1738
|  |  |  | 14796 | 607.498
|  |  |  | 13646 | 608.861
|  |  |  | 12651 | 610.398
|  |  |  | 11657 | 611.936
|  |  |  | 10728.3 | 613.474
|  |  |  | 9960.7 | 615.012
|  |  |  | 9193.1 | 616.549
|  |  |  | 8436.9 | 618.141
|  |  |  | 7973.3 | 621.113
|  |  |  | 7509.7 | 624.084
|  |  |  | 7165.3 | 627.316
|  |  |  | 7217.8 | 631.411
|  |  |  | 7277.8 | 635.485
|  |  |  | 7743.9 | 638.426
|  |  |  | 8210.1 | 641.366
|  |  |  | 8809.3 | 643.684
|  |  |  | 9553.7 | 645.322
|  |  |  | 10298 | 646.96
|  |  |  | 11171.6 | 648.346
|  |  |  | 12166 | 649.495
|  |  |  | 13160 | 650.644
|  |  |  | 14256 | 651.885
|  |  |  | 15486 | 653.25
|  |  |  | 16716 | 654.615
|  |  |  | 18243 | 655.423
|  |  |  | 19836 | 656.107
|  |  |  | 21570 | 656.779
|  |  |  | 23707 | 657.42
|  |  |  | 25844 | 658.06
|  |  |  | 27981 | 658.701
|  |  |  | 30117 | 659.341
|  |  |  | 32890 | 660.12
|  |  |  | 35674 | 660.901
|  |  |  | 39211 | 661.255
|  |  |  | 43023 | 661.454
|  |  |  | 46835 | 661.653
|  |  |  | 50646 | 661.852
|  |  |  | 54657 | 662.042
|  |  |  | 60028 | 662.165
|  |  |  | 65399 | 662.289
|  |  |  | 70770 | 662.412
|  |  |  | 77092 | 662.669
|  |  |  | 83902 | 662.994
|  |  |  | 91416 | 663.252
|  |  |  | 99799 | 663.427
|  |  |  | 108182 | 663.601
|  |  |  | 118150 | 663.817
|  |  |  | 128370 | 664.04
|  |  |  | 141290 | 663.981
|  |  |  | 154980 | 663.843
|  |  |  | 168660 | 663.704
|  |  |  | 182350 | 663.566
|  |  |  | 197060 | 663.485
|  |  |  | 216480 | 663.672
|  |  |  | 235900 | 663.858
|  |  |  | 255310 | 664.045
|  |  |  | 277950 | 664.216
|  |  |  | 303540 | 664.372
|  |  |  | 329140 | 664.529
|  |  |  | 360890 | 664.433
|  |  |  | 395510 | 664.221
|  |  |  | 430130 | 664.008
|  |  |  | 464740 | 663.795
|  |  |  | 505830 | 663.549
|  |  |  | 552870 | 663.272
|  |  |  | 599920 | 662.995
|  |  |  | 654700 | 662.85
|  |  |  | 719840 | 662.883
|  |  |  | 784980 | 662.916
|  |  |  | 850120 | 662.948
|  |  |  | 915680 | 662.982
|  |  |  | 1004660 | 663.043
|  |  |  | 1093640 | 663.105

## 4340 IRAM
Propiedades mecanicas en funcion de la temperatura de revenido | [9 empty] | Diagrama TTT | [9 empty] | Bandas de templabilidad
x | Rm | x | HB | x | Rp 0.2 | x | Z | x | A | x | A | x | AmasF | x | A+F+C Arriba | x | A+F+C Abajo | x | MS | x | Arriba | x | Abajo
211.524 | 1981.01 | 207.281 | 1874.47 | 200.08 | 1602.56 | 206.34 | 1125.27 | 200.271 | 571.66 | 39.267 | 287.553 | 4468.4 | 586.496 | 996230 | 535.832 | 9692.6 | 255.44 | 0.48065 | 285.321 | 1.0226 | 59.9999 | 1.0187 | 52.9435
215.382 | 1972.42 | 212.55 | 1868.34 | 206.084 | 1598.78 | 212.757 | 1125.32 | 206.639 | 573.01 | 38.748 | 291.477 | 4303.2 | 590.018 | 931530 | 537.223 | 9032 | 256.321 | 22.574 | 287.229 | 1.3298 | 59.9774 | 6.6961 | 52.9081
219.078 | 1963.63 | 217.55 | 1861.65 | 212.008 | 1594.71 | 219.174 | 1125.38 | 213.022 | 574.05 | 38.563 | 295.43 | 4106.4 | 593.222 | 866830 | 538.614 | 8371.4 | 257.202 | 252.89 | 286.982 | 1.6371 | 59.9549 | 7.9921 | 52.9124
222.775 | 1954.84 | 222.237 | 1854.31 | 217.64 | 1589.56 | 225.541 | 1126.7 | 219.435 | 574.48 | 38.709 | 299.412 | 3875 | 596.081 | 802130 | 540.005 | 7710.8 | 258.082 | 2563.7 | 287.492 | 1.9445 | 59.9357 | 9.1951 | 52.835
227.001 | 1946.77 | 226.179 | 1845.83 | 223.159 | 1584.11 | 231.904 | 1128.11 | 225.847 | 574.91 | 38.854 | 303.394 | 3640.7 | 598.573 | 737420 | 541.396 | 7050.2 | 258.963 | 30700 | 286.872 | 2.2528 | 59.9493 | 10.337 | 52.8659
231.254 | 1938.74 | 230.548 | 1837.99 | 228.51 | 1578.18 | 238.273 | 1129.45 | 232.248 | 575.63 | 38.757 | 307.359 | 3406.3 | 601.048 | 677300 | 542.778 | 6487.2 | 259.605 | 267860 | 286.527 | 2.5611 | 59.963 | 11.8171 | 52.6809
235.247 | 1930.32 | 235.207 | 1830.6 | 234.015 | 1572.67 | 244.65 | 1130.67 | 238.637 | 576.66 | 38.319 | 311.298 | 3246.1 | 604.213 | 631980 | 544.126 | 5989.4 | 260.088 | 990820 | 286.243 | 2.8694 | 59.9766 | 13.0812 | 52.4951
239.208 | 1921.86 | 239.841 | 1823.17 | 239.589 | 1567.35 | 251.022 | 1131.96 | 245.026 | 577.69 | 37.88 | 315.237 | 3088.4 | 607.401 | 586670 | 545.475 | 5491.5 | 260.571 |  |  | 3.1777 | 59.9902 | 14.4992 | 52.2285
243.164 | 1913.39 | 244.347 | 1815.52 | 245.077 | 1561.8 | 257.374 | 1133.51 | 251.405 | 578.85 | 37.253 | 319.126 | 2960.6 | 610.808 | 541350 | 546.824 | 5093 | 261.581 |  |  | 3.486 | 60.0039 | 15.424 | 52.0416
247.102 | 1904.9 | 248.647 | 1807.55 | 250.491 | 1556.03 | 263.726 | 1135.06 | 257.738 | 580.61 | 36.56 | 322.996 | 2852.2 | 614.357 | 496030 | 548.172 | 4741.8 | 262.842 |  |  | 3.7942 | 60 | 16.9644 | 51.5854
251.031 | 1896.4 | 252.948 | 1799.57 | 256.005 | 1550.55 | 270.095 | 1136.4 | 264.07 | 582.38 | 35.78 | 326.825 | 2787.7 | 618.166 | 463060 | 549.696 | 4390.6 | 264.103 |  |  | 4.1023 | 59.9875 | 17.8268 | 51.2897
255.114 | 1888.11 | 257.433 | 1791.89 | 261.563 | 1545.18 | 276.465 | 1137.73 | 270.429 | 583.73 | 34.926 | 330.62 | 2726.5 | 621.994 | 434000 | 551.276 | 4039.4 | 265.364 |  |  | 4.4104 | 59.975 | 18.7197 | 50.9128
259.291 | 1879.95 | 262.11 | 1784.53 | 266.306 | 1538.07 | 282.844 | 1138.91 | 276.838 | 584.28 | 34.073 | 334.414 | 2708.7 | 625.931 | 404950 | 552.856 | 3689.5 | 266.624 |  |  | 4.7185 | 59.9625 | 20.0438 | 50.4016
263.276 | 1871.54 | 266.769 | 1777.14 | 270.737 | 1530.3 | 289.229 | 1140.01 | 283.248 | 584.83 | 33.335 | 338.244 | 2709.6 | 629.915 | 375890 | 554.435 | 3423.8 | 267.792 |  |  | 5.0267 | 59.9499 | 21.1521 | 49.9168
266.958 | 1862.73 | 271.271 | 1769.48 | 275.748 | 1523.71 | 295.608 | 1141.18 | 289.647 | 585.52 | 32.684 | 342.102 | 2710.6 | 633.899 | 346840 | 556.015 | 3158.1 | 268.961 |  |  | 5.3351 | 59.9458 | 22.1987 | 49.4319
270.732 | 1854.03 | 275.773 | 1761.82 | 281.161 | 1517.94 | 301.935 | 1143 | 295.935 | 587.68 | 32.033 | 345.959 | 2732.5 | 637.868 | 317780 | 557.595 | 2934.1 | 270.415 |  |  | 5.6436 | 59.9469 | 23.1831 | 48.8653
274.563 | 1845.4 | 280.27 | 1754.16 | 286.533 | 1512.08 | 308.261 | 1144.83 | 302.191 | 590.08 | 31.228 | 349.725 | 2755.6 | 641.836 | 291020 | 559.212 | 2750.9 | 272.15 |  |  | 5.9522 | 59.9479 | 24.3222 | 48.3806
278.394 | 1836.78 | 284.664 | 1746.33 | 291.513 | 1505.3 | 314.588 | 1146.65 | 308.368 | 593.01 | 30.361 | 353.455 | 2876 | 645.254 | 273440 | 560.977 | 2567.8 | 273.884 |  |  | 6.2608 | 59.9489 | 25.4311 | 48.0044
282.231 | 1828.16 | 288.714 | 1738 | 296.492 | 1498.53 | 320.785 | 1149.46 | 314.644 | 594.97 | 29.494 | 357.185 | 3008.7 | 648.603 | 255860 | 562.743 | 2384.7 | 275.618 |  |  | 6.5693 | 59.9499 | 26.5397 | 47.5739
286.423 | 1820.02 | 292.948 | 1729.94 | 301.611 | 1492.05 | 326.978 | 1152.3 | 321.05 | 595.63 | 28.764 | 360.962 | 3205.3 | 651.382 | 238280 | 564.508 | 2201.6 | 277.353 |  |  | 6.8779 | 59.951 | 27.8338 | 47.2254
290.586 | 1811.84 | 297.555 | 1722.46 | 306.748 | 1485.61 | 333.205 | 1154.92 | 327.456 | 596.29 | 28.04 | 364.741 | 3403.5 | 654.145 | 220700 | 566.274 | 2018.5 | 279.087 |  |  | 7.1864 | 59.9537 | 29.5588 | 46.6613
294.675 | 1803.55 | 302.014 | 1714.73 | 311.705 | 1478.79 | 339.448 | 1157.43 | 333.862 | 596.95 | 27.23 | 368.437 | 3632 | 656.615 | 203120 | 568.039 | 1888.7 | 281.557 |  |  | 7.4949 | 59.9635 | 31.5921 | 46.0439
298.764 | 1795.27 | 306.337 | 1706.79 | 316.617 | 1471.88 | 345.691 | 1159.94 | 340.245 | 598.07 | 26.232 | 371.95 | 3914.7 | 658.558 | 186080 | 569.792 | 1782.4 | 284.351 |  |  | 7.8034 | 59.9732 | 33.3172 | 45.5069
302.485 | 1786.5 | 310.692 | 1698.89 | 321.495 | 1464.89 | 351.93 | 1162.48 | 346.624 | 599.25 | 25.234 | 375.464 | 4197.4 | 660.5 | 174160 | 571.424 | 1676.1 | 287.145 |  |  | 8.1118 | 59.983 | 34.9496 | 44.9425
306.202 | 1777.74 | 315.134 | 1691.14 | 326.212 | 1457.63 | 358.169 | 1165.02 | 353.004 | 600.44 | 24.254 | 378.961 | 4564 | 661.982 | 162240 | 573.056 | 1595.1 | 290.172 |  |  | 8.4203 | 59.9928 | 37.0977 | 44.3836
309.844 | 1768.89 | 319.576 | 1683.38 | 330.568 | 1449.74 | 364.44 | 1167.31 | 359.356 | 601.98 | 23.31 | 382.423 | 4933.9 | 663.447 | 150320 | 574.687 | 1515.9 | 293.216 |  |  | 8.7287 | 60.0026 | 38.699 | 43.8505
313.359 | 1759.89 | 324.018 | 1675.62 | 335.237 | 1442.37 | 370.729 | 1169.48 | 365.709 | 603.53 | 22.367 | 385.885 | 5303.7 | 664.912 | 138400 | 576.319 | 1436.6 | 296.259 |  |  | 9.0372 | 60.0123 | 40.3494 | 43.3283
316.873 | 1750.89 | 328.473 | 1667.89 | 339.907 | 1434.99 | 376.924 | 1172.26 | 372.072 | 604.93 | 21.429 | 389.267 | 5764.4 | 666.345 | 128100 | 578.095 | 1357.4 | 299.303 |  |  | 9.3456 | 60.0221 | 41.8528 | 42.7948
320.505 | 1742.03 | 332.939 | 1660.17 | 344.714 | 1427.88 | 383.065 | 1175.41 | 378.448 | 606.17 | 20.527 | 392.66 | 6234.2 | 667.775 | 120050 | 580.072 | 1325.6 | 302.992 |  |  | 9.6539 | 60.0221 | 43.8451 | 42.0799
324.342 | 1733.41 | 337.405 | 1652.45 | 349.547 | 1420.81 | 389.336 | 1177.5 | 384.823 | 607.42 | 19.7 | 396.103 | 6704 | 669.204 | 112004 | 582.048 | 1313 | 306.944 |  |  | 9.9618 | 60.0062 | 46.4119 | 41.1839
328.131 | 1724.73 | 341.853 | 1644.7 | 354.477 | 1413.93 | 395.71 | 1178.76 | 391.066 | 609.84 | 18.867 | 399.429 | 7327 | 669.961 | 103954 | 584.025 | 1318.1 | 310.892 |  |  | 10.2696 | 59.9903 | 48.8813 | 40.3952
331.777 | 1715.88 | 345.733 | 1636.14 | 359.018 | 1406.4 | 402.085 | 1180.02 | 397.269 | 612.62 | 18.033 | 402.726 | 7963.7 | 670.658 | 95903 | 586.001 | 1335 | 314.836 |  |  | 10.5775 | 59.9744 | 50.25 | 39.872
335.423 | 1707.03 | 349.613 | 1627.57 | 363.129 | 1398.14 | 408.332 | 1182.4 | 403.449 | 615.54 | 17.198 | 406.023 | 8600.4 | 671.355 | 90391 | 587.703 | 1351.9 | 318.781 |  |  | 10.8854 | 59.9585
339.287 | 1698.45 | 354.152 | 1620.07 | 367.454 | 1390.21 | 414.53 | 1185.21 | 409.613 | 618.55 | 16.431 | 409.32 | 9390.3 | 671.997 | 85329 | 589.356 | 1385.9 | 322.58 |  |  | 11.1933 | 59.9426
343.311 | 1690.08 | 359.087 | 1613.2 | 371.886 | 1382.44 | 420.729 | 1188.02 | 415.87 | 620.75 | 15.706 | 412.616 | 10273.3 | 672.605 | 80268 | 591.009 | 1433 | 326.266 |  |  | 11.5012 | 59.9279
347.336 | 1681.7 | 363.673 | 1605.71 | 376.473 | 1374.93 | 426.907 | 1190.95 | 422.259 | 621.77 | 14.982 | 415.913 | 11156.4 | 673.213 | 75206 | 592.662 | 1480.2 | 329.951 |  |  | 11.8094 | 59.9157
351.361 | 1673.33 | 368.038 | 1597.83 | 381.194 | 1367.65 | 433.084 | 1193.89 | 428.648 | 622.8 | 14.456 | 419.478 | 12040 | 673.822 | 70145 | 594.314 | 1527.3 | 333.636 |  |  | 12.1175 | 59.9035
355.39 | 1664.96 | 372.404 | 1589.95 | 385.916 | 1360.37 | 439.26 | 1196.83 | 435.033 | 623.89 | 14.031 | 423.179 | 12970 | 674.443 | 65084 | 595.967 | 1612.8 | 336.764 |  |  | 12.4256 | 59.8913
359.444 | 1656.63 | 376.726 | 1582.01 | 390.637 | 1353.09 | 445.437 | 1199.77 | 441.383 | 625.47 | 13.666 | 426.933 | 14236 | 675.16 | 60022 | 597.62 | 1706.8 | 339.77 |  |  | 12.7338 | 59.8791
363.497 | 1648.29 | 380.954 | 1573.92 | 394.898 | 1345.07 | 451.606 | 1202.76 | 447.733 | 627.04 | 13.502 | 430.868 | 15502 | 675.877 | 54961 | 599.273 | 1800.7 | 342.776 |  |  | 13.042 | 59.8689
367.551 | 1639.96 | 385.181 | 1565.83 | 399.084 | 1336.92 | 457.74 | 1205.94 | 454.083 | 628.62 | 13.366 | 434.808 | 16768 | 676.593 | 49899 | 600.926 | 1912.5 | 345.513 |  |  | 13.3505 | 59.8699
371.086 | 1631 | 389.429 | 1557.78 | 403.269 | 1328.77 | 463.873 | 1209.12 | 460.416 | 630.35 | 13.425 | 438.788 | 18034 | 677.31 | 45167 | 602.615 | 2057.7 | 347.75 |  |  | 13.6591 | 59.8709
374.434 | 1621.83 | 393.862 | 1550.01 | 407.343 | 1320.46 | 470.007 | 1212.31 | 466.688 | 632.65 | 13.485 | 442.769 | 19681 | 677.682 | 42444 | 604.524 | 2203 | 349.988 |  |  | 13.9677 | 59.8719
378.085 | 1612.99 | 398.295 | 1542.23 | 411.35 | 1312.06 | 476.141 | 1215.49 | 472.96 | 634.95 | 13.631 | 446.716 | 21448 | 677.946 | 39722 | 606.433 | 2350.5 | 352.247 |  |  | 14.2762 | 59.873
381.884 | 1604.33 | 402.591 | 1534.25 | 415.359 | 1303.67 | 482.238 | 1218.87 | 479.236 | 637.21 | 13.851 | 450.635 | 23216 | 678.209 | 36999 | 608.343 | 2518.4 | 354.702 |  |  | 14.5848 | 59.874
385.684 | 1595.66 | 406.77 | 1526.09 | 419.368 | 1295.27 | 488.334 | 1222.25 | 485.556 | 639.1 | 14.354 | 454.256 | 25152 | 678.598 | 34277 | 610.252 | 2686.3 | 357.157 |  |  | 14.8933 | 59.8737
389.123 | 1586.59 | 410.95 | 1517.94 | 423.999 | 1287.84 | 494.429 | 1225.64 | 491.875 | 640.99 | 14.899 | 457.834 | 27472 | 679.276 | 31554 | 612.161 | 2902.9 | 359.074 |  |  | 15.2015 | 59.8618
392.463 | 1577.4 | 415.278 | 1510 | 428.675 | 1280.49 | 500.519 | 1229.05 | 498.188 | 642.94 | 15.395 | 461.511 | 29792 | 679.953 | 29390 | 614.128 | 3146.5 | 360.692 |  |  | 15.5096 | 59.8499
395.804 | 1568.22 | 419.605 | 1502.06 | 432.855 | 1272.33 | 506.601 | 1232.51 | 504.492 | 644.97 | 15.863 | 465.249 | 32113 | 680.631 | 27614 | 616.135 | 3390.2 | 362.311 |  |  | 15.8178 | 59.8381
399.474 | 1559.4 | 423.933 | 1494.12 | 437.052 | 1264.19 | 512.682 | 1235.97 | 510.796 | 647 | 16.388 | 468.905 | 35173 | 681.068 | 25837 | 618.141 | 3633.8 | 363.929 |  |  | 16.126 | 59.8262
403.15 | 1550.58 | 428.26 | 1486.19 | 441.3 | 1256.14 | 518.625 | 1239.97 | 517.101 | 649.04 | 17.308 | 472.005 | 38308 | 681.481 | 24061 | 620.148 | 3923.3 | 365.846 |  |  | 16.4341 | 59.8143
406.825 | 1541.77 | 432.741 | 1478.5 | 445.548 | 1248.08 | 524.325 | 1244.94 | 523.405 | 651.07 | 18.227 | 475.104 | 41443 | 681.894 | 22285 | 622.155 | 4219.1 | 367.803 |  |  | 16.7279 | 59.7398
410.487 | 1532.94 | 437.435 | 1471.17 | 449.812 | 1240.05 | 530.025 | 1249.9 | 529.724 | 652.96 | 19.264 | 478.127 | 44854 | 682.326 | 20509 | 624.161 | 4535.8 | 369.664 |  |  | 17.0183 | 59.65
414.108 | 1524.06 | 442.128 | 1463.85 | 454.086 | 1232.03 | 535.725 | 1254.87 | 536.047 | 654.82 | 20.367 | 481.168 | 49132 | 682.821 | 19228 | 626.276 | 4938.9 | 371.128 |  |  | 17.3086 | 59.5602
417.737 | 1515.19 | 446.822 | 1456.52 | 458.359 | 1224.01 | 541.814 | 1258.27 | 542.338 | 656.95 | 21.531 | 484.256 | 53410 | 683.316 | 18144 | 628.434 | 5341.9 | 372.592 |  |  | 17.5989 | 59.4704
421.446 | 1506.41 | 451.038 | 1448.42 | 462.517 | 1215.82 | 547.914 | 1261.64 | 548.587 | 659.41 | 22.695 | 487.344 | 57688 | 683.811 | 17060 | 630.592 | 5744.9 | 374.057 |  |  | 17.895 | 59.3971
425.162 | 1497.65 | 455.211 | 1440.25 | 466.654 | 1207.6 | 553.831 | 1265.65 | 554.837 | 661.87 | 23.9 | 490.377 | 62496 | 684.318 | 15976 | 632.75 | 6208.9 | 375.508 |  |  | 18.194 | 59.3323
429.207 | 1489.3 | 459.384 | 1432.09 | 470.564 | 1199.07 | 559.229 | 1271.49 | 561.087 | 664.34 | 25.727 | 492.569 | 68222 | 684.844 | 14892 | 634.908 | 6749.1 | 376.943 |  |  | 18.4916 | 59.2642
433.251 | 1480.95 | 463.504 | 1423.84 | 474.374 | 1190.42 | 564.645 | 1277.27 | 567.342 | 666.76 | 27.554 | 494.76 | 73948 | 685.371 | 13808 | 637.066 | 7289.2 | 378.379 |  |  | 18.7692 | 59.1477
437.187 | 1472.46 | 467.511 | 1415.44 | 477.978 | 1181.53 | 570.424 | 1281.97 | 573.599 | 669.17 | 29.633 | 496.705 | 79936 | 685.845 | 12724 | 639.224 | 7829.4 | 379.814 |  |  | 19.0468 | 59.0312
441.018 | 1463.83 | 471.518 | 1407.05 | 481.61 | 1172.66 | 576.203 | 1286.67 | 579.857 | 671.57 | 31.954 | 498.413 | 87513 | 685.996 | 11719.8 | 641.409 | 8540.3 | 381.306 |  |  | 19.3243 | 58.9147
444.58 | 1454.89 | 475.402 | 1398.49 | 485.577 | 1164.21 | 581.982 | 1291.37 | 586.115 | 673.98 | 34.626 | 499.675 | 95091 | 686.148 | 10966.5 | 643.679 | 9305.8 | 382.816 |  |  | 19.6072 | 58.8088
448.03 | 1445.83 | 479.199 | 1389.82 | 489.267 | 1155.43 | 587.471 | 1296.96 | 592.323 | 676.72 | 37.568 | 500.595 | 102669 | 686.299 | 10481.8 | 645.858 | 10071.3 | 384.326 |  |  | 19.894 | 58.7109
451.636 | 1436.94 | 483.415 | 1381.73 | 492.642 | 1146.28 | 592.936 | 1302.62 | 598.513 | 679.58 | 40.731 | 501.435 | 111971 | 686.414 | 11403.9 | 647.554 | 10836.8 | 385.836 |  |  | 20.1808 | 58.6129
455.417 | 1428.25 | 487.796 | 1373.88 | 496.017 | 1137.14 | 598.344 | 1308.43 | 604.703 | 682.43 | 44.401 | 502.093 | 121730 | 686.519 | 12326 | 649.25 | 11602.3 | 387.346 |  |  | 20.4702 | 58.521
459.182 | 1419.54 | 492.217 | 1366.09 | 499.557 | 1128.17 | 603.721 | 1314.32 | 610.894 | 685.29 | 48.071 | 502.752 | 131590 | 686.63 | 13248 | 650.947 | 12516 | 388.73 |  |  | 20.7625 | 58.4361
462.892 | 1410.76 | 496.572 | 1358.2 | 503.133 | 1119.24 | 609.229 | 1319.86 | 617.06 | 688.27 | 52.228 | 503.323 | 143830 | 686.884 | 14170 | 652.643 | 13681 | 389.902 |  |  | 21.0547 | 58.3513
466.503 | 1401.89 | 500.768 | 1350.06 | 506.71 | 1110.31 | 614.738 | 1325.41 | 623.081 | 692.02 | 56.88 | 503.805 | 156060 | 687.137 | 15455 | 654.079 | 14845 | 391.074 |  |  | 21.3483 | 58.27
469.482 | 1392.36 | 504.964 | 1341.93 | 510.676 | 1101.86 | 620.051 | 1331.44 | 629.102 | 695.76 | 61.531 | 504.287 | 169200 | 687.35 | 16749 | 655.508 | 16009 | 392.246 |  |  | 21.6452 | 58.1984
472.706 | 1383.08 | 509.161 | 1333.8 | 514.662 | 1093.43 | 625.202 | 1337.87 | 635.123 | 699.51 | 67.1 | 504.627 | 184110 | 687.479 | 18042 | 656.937 | 17174 | 393.418 |  |  | 21.9421 | 58.1267
476.366 | 1374.25 | 513.313 | 1325.6 | 518.337 | 1084.63 | 630.495 | 1343.96 | 641.239 | 702.78 | 73.05 | 504.908 | 200020 | 687.657 | 19396 | 658.349 | 18912 | 394.302 |  |  | 22.2372 | 58.0495
479.987 | 1365.37 | 517.421 | 1317.34 | 521.786 | 1075.56 | 635.945 | 1349.67 | 647.379 | 705.93 | 79 | 505.19 | 218420 | 687.955 | 21142 | 659.639 | 20767 | 395.127 |  |  | 22.5321 | 57.9718
483.368 | 1356.23 | 521.528 | 1309.08 | 525.236 | 1066.49 | 641.468 | 1355.15 |  |  | 86.362 | 505.303 | 236830 | 688.252 | 22888 | 660.93 | 22621 | 395.953 |  |  | 22.827 | 57.8941
486.824 | 1347.17 | 525.635 | 1300.82 | 528.685 | 1057.42 | 647.174 | 1360.1 |  |  | 94.397 | 505.335 | 256690 | 688.495 | 24635 | 662.221 | 24476 | 396.778 |  |  | 23.1219 | 57.8164
490.555 | 1338.42 | 529.628 | 1292.4 | 532.551 | 1048.84 | 652.394 | 1365.89 |  |  | 102.432 | 505.368 | 280370 | 688.594 | 26781 | 663.395 | 26330 | 397.604 |  |  | 23.4214 | 57.7547
494.286 | 1329.67 | 533.613 | 1283.97 | 536.48 | 1040.34 |  |  |  |  | 110.468 | 505.401 | 304040 | 688.693 | 29140 | 664.507 | 28185 | 398.429 |  |  | 23.7243 | 57.7052
497.966 | 1320.86 | 537.791 | 1275.82 | 540.409 | 1031.84 |  |  |  |  | 119.997 | 505.544 | 329560 | 688.792 | 31499 | 665.618 | 30686 | 399.244 |  |  | 24.0272 | 57.6556
501.636 | 1312.04 | 542.176 | 1267.98 | 544.6 | 1023.71 |  |  |  |  | 130.6 | 505.766 | 359890 | 688.892 | 33858 | 666.73 | 33704 | 400.051 |  |  | 24.3301 | 57.606
504.564 | 1302.49 | 546.554 | 1260.12 | 548.956 | 1015.82 |  |  |  |  | 141.2 | 505.988 | 390230 | 688.993 | 36908 | 667.979 | 36721 | 400.858 |  |  | 24.633 | 57.5565
507.773 | 1293.24 | 550.722 | 1251.94 | 553.311 | 1007.92 |  |  |  |  | 154.63 | 506.103 | 424520 | 689.071 | 39984 | 669.233 | 39738 | 401.664 |  |  | 24.9359 | 57.5069
511.729 | 1284.77 | 554.89 | 1243.77 | 556.884 | 998.99 |  |  |  |  | 168.26 | 506.211 | 466960 | 689.103 | 43059 | 670.488 | 42755 | 402.471 |  |  | 25.239 | 57.4585
515.685 | 1276.31 | 559.059 | 1235.59 | 560.436 | 990.04 |  |  |  |  | 181.89 | 506.319 | 509400 | 689.136 | 46950 | 671.334 | 45773 | 403.278 |  |  | 25.545 | 57.4262
519.531 | 1267.7 | 563.136 | 1227.29 | 564.439 | 981.67 |  |  |  |  | 198.3 | 506.382 | 551850 | 689.169 | 51177 | 672.013 | 49820 | 404.256 |  |  | 25.8511 | 57.3939
523.265 | 1258.96 | 567.114 | 1218.86 | 568.747 | 973.7 |  |  |  |  | 216.6 | 506.415 | 594290 | 689.201 | 55405 | 672.691 | 53984 | 405.254 |  |  | 26.1571 | 57.3616
526.998 | 1250.21 | 571.092 | 1210.42 | 573.055 | 965.74 |  |  |  |  | 234.9 | 506.448 | 641800 | 689.259 | 59647 | 673.37 | 58448 | 406.125 |  |  | 26.4632 | 57.3293
530.375 | 1241.08 | 575.04 | 1201.94 | 577.696 | 958.32 |  |  |  |  | 253.21 | 506.48 | 699740 | 689.368 | 65619 | 674.119 | 63986 | 406.543 |  |  | 26.7693 | 57.297
533.465 | 1231.66 | 578.925 | 1193.38 | 582.363 | 950.94 |  |  |  |  | 278.08 | 506.562 | 757680 | 689.478 | 71590 | 674.867 | 69524 | 406.961 |  |  | 27.0753 | 57.2647
536.642 | 1222.32 | 582.924 | 1184.98 | 586.675 | 942.99 |  |  |  |  | 303.87 | 506.651 | 827290 | 689.487 | 77561 | 675.616 | 75062 | 407.379 |  |  | 27.3814 | 57.2323
540.186 | 1213.35 | 586.931 | 1176.59 | 590.861 | 934.84 |  |  |  |  | 329.66 | 506.74 | 901300 | 689.458 | 83532 | 676.364 | 81837 | 407.719 |  |  | 27.688 | 57.2043
543.73 | 1204.38 | 590.445 | 1167.59 | 595.047 | 926.7 |  |  |  |  | 355.46 | 506.829 | 975310 | 689.43 | 90271 | 677.057 | 89431 | 408.006 |  |  | 27.9951 | 57.1798
547.237 | 1195.38 | 594.371 | 1159.11 | 599.299 | 918.65 |  |  |  |  | 385.83 | 506.871 |  |  | 98963 | 677.607 | 97025 | 408.294 |  |  | 28.3021 | 57.1554
550.667 | 1186.29 | 598.517 | 1150.9 | 603.975 | 911.29 |  |  |  |  | 422.95 | 506.845 |  |  | 107655 | 678.156 | 104619 | 408.581 |  |  | 28.6092 | 57.131
554.097 | 1177.2 | 602.628 | 1142.65 | 608.631 | 903.9 |  |  |  |  | 460.07 | 506.819 |  |  | 116348 | 678.706 | 114362 | 408.724 |  |  | 28.9163 | 57.1067
557.511 | 1168.09 | 606.135 | 1133.65 | 613.136 | 896.24 |  |  |  |  | 497.2 | 506.793 |  |  | 125240 | 679.239 | 125050 | 408.804 |  |  | 29.2244 | 57.0942
560.813 | 1158.87 | 609.67 | 1124.68 | 617.64 | 888.59 |  |  |  |  | 536.14 | 506.767 |  |  | 138170 | 679.428 | 135750 | 408.884 |  |  | 29.5325 | 57.0817
564.115 | 1149.64 | 614.079 | 1116.87 | 622.348 | 881.31 |  |  |  |  | 588.46 | 506.736 |  |  | 151100 | 679.617 | 146440 | 408.963 |  |  | 29.8406 | 57.0692
567.417 | 1140.42 | 618.256 | 1108.71 | 627.309 | 874.49 |  |  |  |  | 640.77 | 506.706 |  |  | 164030 | 679.805 | 159240 | 409.137 |  |  | 30.1488 | 57.0566
570.605 | 1131.09 | 622.28 | 1100.34 | 632.219 | 867.59 |  |  |  |  | 693.08 | 506.675 |  |  | 176970 | 679.994 | 174680 | 409.429 |  |  | 30.4569 | 57.0441
573.74 | 1121.7 | 626.428 | 1092.14 | 636.545 | 859.65 |  |  |  |  | 749.36 | 506.687 |  |  | 189900 | 680.183 | 190130 | 409.721 |  |  | 30.765 | 57.0316
576.874 | 1112.31 | 630.532 | 1083.87 | 640.871 | 851.71 |  |  |  |  | 828.04 | 506.938 |  |  | 208660 | 680.564 | 205580 | 410.012 |  |  | 31.0734 | 57.028
580.009 | 1102.93 | 634.575 | 1075.52 | 645.786 | 844.84 |  |  |  |  | 906.71 | 507.189 |  |  | 227780 | 680.958 | 221020 | 410.304 |  |  | 31.382 | 57.029
583.06 | 1093.46 | 638.618 | 1067.17 | 650.871 | 838.29 |  |  |  |  | 985.39 | 507.441 |  |  | 246890 | 681.351 | 242370 | 410.674 |  |  | 31.6905 | 57.03
586.089 | 1083.98 | 642.707 | 1058.89 | [6 empty] | 1064.06 | 507.692 |  |  | 266010 | 681.744 | 264890 | 411.059 |  |  | 31.9991 | 57.0311
589.472 | 1074.87 | 646.814 | 1050.63 | [6 empty] | 1142.74 | 507.943 |  |  | 290520 | 681.985 | 287420 | 411.445 |  |  | 32.3075 | 57.0268
593.206 | 1066.12 | [8 empty] | 1240.2 | 508.144 |  |  | 319920 | 682.087 | 309940 | 411.83 |  |  | 32.6157 | 57.0162
596.94 | 1057.38 | [8 empty] | 1364.7 | 508.271 |  |  | 349330 | 682.189 | 334800 | 412.208 |  |  | 32.924 | 57.0055
600.464 | 1048.39 | [8 empty] | 1489.2 | 508.399 |  |  | 378730 | 682.291 | 364720 | 412.572 |  |  | 33.2322 | 56.9949
603.827 | 1039.23 | [8 empty] | 1613.7 | 508.526 |  |  | 408140 | 682.392 | 394630 | 412.935 |  |  | 33.5404 | 56.9843
607.191 | 1030.07 | [8 empty] | 1738.2 | 508.654 |  |  | 437540 | 682.494 | 447020 | 413.192 |  |  | 33.8486 | 56.9736
610.954 | 1021.37 | [8 empty] | 1871 | 508.801 |  |  | 478320 | 682.543 | 501700 | 413.438 |  |  | 34.1569 | 56.963
614.757 | 1012.71 | [8 empty] | 2066.9 | 509.102 |  |  | 522440 | 682.576 | 556370 | 413.683 |  |  | 34.4651 | 56.9529
618.417 | 1003.87 | [8 empty] | 2262.8 | 509.402 |  |  | 566560 | 682.608 | 611050 | 413.929 |  |  | 34.7736 | 56.9508
622.058 | 995.02 | [8 empty] | 2458.7 | 509.703 |  |  | 610680 | 682.641 | 665720 | 414.175 |  |  | 35.0822 | 56.9488
625.698 | 986.16 | [8 empty] | 2654.6 | 510.004 |  |  | 670440 | 682.473 | 720400 | 414.421 |  |  | 35.3907 | 56.9467
629.469 | 977.46 | [8 empty] | 2850.6 | 510.304 |  |  | 737800 | 682.208 | 775070 | 414.666 |  |  | 35.6992 | 56.9447
633.243 | 968.76 | [8 empty] | 3080.3 | 510.613 |  |  | 805150 | 681.942 | 829750 | 414.912 |  |  | 36.0078 | 56.9426
637.063 | 960.12 | [8 empty] | 3344.5 | 510.929 |  |  | 872510 | 681.677 | 884420 | 415.158 |  |  | 36.3163 | 56.9406
641.088 | 951.75 | [8 empty] | 3646.5 | 511.321 |  |  | 939870 | 681.412 | 939100 | 415.404 |  |  | 36.6248 | 56.9385
645.113 | 943.37 | [8 empty] | 3962.8 | 511.74 |  |  | 1007220 | 681.146 | 993770 | 415.649 |  |  | 36.9334 | 56.9365
649.137 | 935 | [8 empty] | 4290 | 512.131 | [8 empty] | 37.2419 | 56.9346
[10 empty] | 4689 | 512.336 | [8 empty] | 37.5504 | 56.9326
[10 empty] | 5088 | 512.542 | [8 empty] | 37.859 | 56.9307
[10 empty] | 5513.6 | 512.671 | [8 empty] | 38.1675 | 56.9287
[10 empty] | 6027 | 512.544 | [8 empty] | 38.476 | 56.9268
[10 empty] | 6540.4 | 512.417 | [8 empty] | 38.7846 | 56.9248
[10 empty] | 7067.1 | 512.321 | [8 empty] | 39.0926 | 56.9121
[10 empty] | 7745.6 | 512.567 | [8 empty] | 39.4006 | 56.8975
[10 empty] | 8424 | 512.812 | [8 empty] | 39.7086 | 56.883
[10 empty] | 9102.4 | 513.058 | [8 empty] | 40.0166 | 56.8684
[10 empty] | 9900.9 | 513.315 | [8 empty] | 40.3246 | 56.8539
[10 empty] | 10798.5 | 513.582 | [8 empty] | 40.6325 | 56.8393
[10 empty] | 11696.2 | 513.848 | [8 empty] | 40.9405 | 56.8248
[10 empty] | 12685 | 514.32 | [8 empty] | 41.2487 | 56.8138
[10 empty] | 13859 | 515.209 | [8 empty] | 41.5569 | 56.803
[10 empty] | 15033 | 516.098 | [8 empty] | 41.8652 | 56.7923
[10 empty] | 16208 | 516.987 | [8 empty] | 42.1734 | 56.7815
[10 empty] | 17564 | 517.762 | [8 empty] | 42.4816 | 56.7708
[10 empty] | 19088 | 518.432 | [8 empty] | 42.7896 | 56.7569
[10 empty] | 20642 | 519.281 | [8 empty] | 43.0973 | 56.7395
[10 empty] | 22356 | 521.059 | [8 empty] | 43.4051 | 56.7221
[10 empty] | 24071 | 522.837 | [8 empty] | 43.7129 | 56.7046
[10 empty] | 25723 | 524.835 | [8 empty] | 44.0206 | 56.6872
[10 empty] | 27019 | 528.112 | [8 empty] | 44.3284 | 56.6697
[10 empty] | 28233 | 531.437 | [8 empty] | 44.6361 | 56.6523
[10 empty] | 28331 | 535.419 | [8 empty] | 44.9428 | 56.626
[10 empty] | 28329 | 539.396 | [8 empty] | 45.2482 | 56.5893
[10 empty] | 28154 | 543.366 | [8 empty] | 45.5535 | 56.5525
[10 empty] | 27979 | 547.335 | [8 empty] | 45.8589 | 56.5157
[10 empty] | 27185 | 551.039 | [8 empty] | 46.1643 | 56.4789
[10 empty] | 26367 | 554.734 | [8 empty] | 46.4698 | 56.4432
[10 empty] | 24991 | 557.458 | [8 empty] | 46.7757 | 56.4096
[10 empty] | 23408 | 559.822 | [8 empty] | 47.0815 | 56.376
[10 empty] | 21824 | 562.186 | [8 empty] | 47.3874 | 56.3424
[10 empty] | 20325 | 563.553 | [8 empty] | 47.6933 | 56.3089
[10 empty] | 18835 | 564.804 | [8 empty] | 47.9991 | 56.2753
[10 empty] | 17345 | 566.054 | [8 empty] | 48.3018 | 56.2255
[10 empty] | 15994 | 567.35 | [8 empty] | 48.6032 | 56.1697
[10 empty] | 14879 | 568.726 | [8 empty] | 48.9046 | 56.1138
[10 empty] | 13764 | 570.102 | [8 empty] | 49.206 | 56.0579
[10 empty] | 12649 | 571.478 | [8 empty] | 49.508 | 56.0045
[10 empty] | 11780.9 | 572.862 | [8 empty] | 49.8124 | 55.9621
[10 empty] | 10974 | 574.247 | [8 empty] | 50.1167 | 55.9197
[10 empty] | 10167.2 | 575.633
[10 empty] | 9360.4 | 577.019
[10 empty] | 8557.8 | 578.398
[10 empty] | 8030.9 | 579.366
[10 empty] | 7504 | 580.334
[10 empty] | 6977.1 | 581.302
[10 empty] | 6450.1 | 582.271
[10 empty] | 5923.2 | 583.239
[10 empty] | 5396.3 | 584.207
[10 empty] | 4869.4 | 585.175
[10 empty] | 4573.9 | 586.29
[10 empty] | 4281.5 | 587.406
[10 empty] | 3989.2 | 588.523
[10 empty] | 3696.8 | 589.639
[10 empty] | 3404.4 | 590.756
[10 empty] | 3112.1 | 591.873
[10 empty] | 2819.7 | 592.989
[10 empty] | 2599.5 | 594.083
[10 empty] | 2437.7 | 595.16
[10 empty] | 2275.9 | 596.236
[10 empty] | 2114.1 | 597.313
[10 empty] | 1952.3 | 598.389
[10 empty] | 1790.5 | 599.465
[10 empty] | 1628.7 | 600.542
[10 empty] | 1472.4 | 601.623
[10 empty] | 1383 | 602.769
[10 empty] | 1293.7 | 603.914
[10 empty] | 1204.3 | 605.059
[10 empty] | 1114.93 | 606.204
[10 empty] | 1025.56 | 607.35
[10 empty] | 936.19 | 608.495
[10 empty] | 846.82 | 609.64
[10 empty] | 790.48 | 610.879
[10 empty] | 741.23 | 612.137
[10 empty] | 691.98 | 613.396
[10 empty] | 642.73 | 614.655
[10 empty] | 593.48 | 615.913
[10 empty] | 544.24 | 617.172
[10 empty] | 494.99 | 618.431
[10 empty] | 450.74 | 619.714
[10 empty] | 422.94 | 621.078
[10 empty] | 395.15 | 622.442
[10 empty] | 367.35 | 623.806
[10 empty] | 339.55 | 625.17
[10 empty] | 311.75 | 626.534
[10 empty] | 283.96 | 627.898
[10 empty] | 262.82 | 629.888
[10 empty] | 246.61 | 632.34
[10 empty] | 230.4 | 634.792
[10 empty] | 215.93 | 637.209
[10 empty] | 202.13 | 639.675
[10 empty] | 191.9 | 642.715
[10 empty] | 183.2 | 645.863
[10 empty] | 185.7 | 649.802
[10 empty] | 190.43 | 653.581
[10 empty] | 197.17 | 657.216
[10 empty] | 212.05 | 659.126
[10 empty] | 228.7 | 660.751
[10 empty] | 248.22 | 662.319
[10 empty] | 267.74 | 663.888
[10 empty] | 287.48 | 665.634
[10 empty] | 308.1 | 668.066
[10 empty] | 328.71 | 670.497
[10 empty] | 354.47 | 672.42
[10 empty] | 383.71 | 674
[10 empty] | 412.95 | 675.58
[10 empty] | 445.84 | 677.227
[10 empty] | 482.11 | 678.937
[10 empty] | 518.37 | 680.647
[10 empty] | 558.39 | 682.487
[10 empty] | 601.71 | 684.443
[10 empty] | 645.03 | 686.399
[10 empty] | 702.45 | 687.656
[10 empty] | 763.46 | 688.735
[10 empty] | 824.47 | 689.815
[10 empty] | 888.58 | 690.956
[10 empty] | 964.67 | 692.333
[10 empty] | 1040.76 | 693.71
[10 empty] | 1126.91 | 695.147
[10 empty] | 1219.9 | 696.626
[10 empty] | 1312.8 | 698.105
[10 empty] | 1432.4 | 699.443
[10 empty] | 1557.6 | 700.752
[10 empty] | 1682.9 | 702.06
[10 empty] | 1808.1 | 703.368
[10 empty] | 1953.9 | 704.61
[10 empty] | 2120.3 | 705.786
[10 empty] | 2286.6 | 706.962
[10 empty] | 2502.2 | 708.107
[10 empty] | 2725.1 | 709.248
[10 empty] | 2948 | 710.388
[10 empty] | 3171 | 711.529
[10 empty] | 3429.8 | 712.526
[10 empty] | 3757.2 | 713.251
[10 empty] | 4084.6 | 713.975
[10 empty] | 4412 | 714.7
[10 empty] | 4739.4 | 715.425
[10 empty] | 5208.4 | 716.433
[10 empty] | 5678.3 | 717.443
[10 empty] | 6148.2 | 718.453
[10 empty] | 6618 | 719.463
[10 empty] | 7118.9 | 720.453
[10 empty] | 7846.9 | 721.292
[10 empty] | 8574.8 | 722.131
[10 empty] | 9302.7 | 722.97
[10 empty] | 10030.7 | 723.809
[10 empty] | 10758.6 | 724.648
[10 empty] | 11698.6 | 725.357
[10 empty] | 12832 | 725.945
[10 empty] | 13965 | 726.534
[10 empty] | 15098 | 727.123
[10 empty] | 16231 | 727.711
[10 empty] | 17646 | 728.137
[10 empty] | 19281 | 728.434
[10 empty] | 20916 | 728.732
[10 empty] | 22551 | 729.03
[10 empty] | 24662 | 729.462
[10 empty] | 26913 | 729.935
[10 empty] | 29164 | 730.407
[10 empty] | 31415 | 730.88
[10 empty] | 34266 | 731.379
[10 empty] | 37287 | 731.886
[10 empty] | 40307 | 732.393
[10 empty] | 43970 | 732.768
[10 empty] | 48049 | 733.057
[10 empty] | 52128 | 733.346
[10 empty] | 56207 | 733.635
[10 empty] | 61387 | 734.004
[10 empty] | 67055 | 734.409
[10 empty] | 72722 | 734.813
[10 empty] | 78390 | 735.218
[10 empty] | 85669 | 735.556
[10 empty] | 93840 | 735.857
[10 empty] | 102011 | 736.158
[10 empty] | 110182 | 736.459
[10 empty] | 118353 | 736.76
[10 empty] | 130000 | 737.097
[10 empty] | 141740 | 737.436
[10 empty] | 153490 | 737.774
[10 empty] | 165230 | 738.112
[10 empty] | 181220 | 738.237
[10 empty] | 197880 | 738.329
[10 empty] | 214540 | 738.422
[10 empty] | 231190 | 738.514
[10 empty] | 252110 | 738.652
[10 empty] | 275390 | 738.815
[10 empty] | 298670 | 738.978
[10 empty] | 321950 | 739.141
[10 empty] | 351560 | 739.2
[10 empty] | 382760 | 739.233
[10 empty] | 413970 | 739.266
[10 empty] | 450200 | 739.354
[10 empty] | 489990 | 739.481
[10 empty] | 529770 | 739.609
[10 empty] | 579290 | 739.729
[10 empty] | 629440 | 739.848
[10 empty] | 680370 | 739.957
[10 empty] | 749670 | 739.833
[10 empty] | 818980 | 739.708
[10 empty] | 888280 | 739.584
[10 empty] | 957580 | 739.459

## 4815 IRAM
Diagrama TTT | [7 empty] | Bandas de Templabilidad
x | A | x | A+F | x | A+F+C | x | Ms | x | Arriba | x | Abajo
0.48307 | 606.43 | 0.4802 | 500.982 | 199.6 | 339.548 | 0.49424 | 385.141 | 0.9699 | 45.3886 | 0.9311 | 38.7939
0.51378 | 609.292 | 0.52024 | 503.224 | 190.77 | 342.616 | 0.96669 | 385.175 | 1.2448 | 45.2871 | 1.1923 | 38.6688
0.5445 | 612.154 | 0.56027 | 505.466 | 181.94 | 345.684 | 1.4391 | 385.209 | 1.5198 | 45.1855 | 1.4534 | 38.5434
0.57521 | 615.016 | 0.60031 | 507.708 | 173.11 | 348.753 | 1.9116 | 385.243 | 1.796 | 45.0865 | 1.7003 | 38.3984
0.60593 | 617.878 | 0.64035 | 509.949 | 164.28 | 351.821 | 2.384 | 385.277 | 2.074 | 44.9911 | 1.9473 | 38.2535
0.64015 | 620.622 | 0.68039 | 512.191 | 155.45 | 354.889 | 2.8565 | 385.312 | 2.352 | 44.8957 | 2.1818 | 38.0952
0.68179 | 623.118 | 0.72043 | 514.433 | 148.51 | 358.171 | 3.3289 | 385.346 | 2.6251 | 44.7916 | 2.4003 | 37.9195
0.72613 | 625.715 | 0.77619 | 516.486 | 142.36 | 361.449 | 3.8014 | 385.38 | 2.8859 | 44.6659 | 2.6172 | 37.7425
0.77287 | 628.403 | 0.84384 | 518.396 | 136.21 | 364.622 | 4.2738 | 385.414 | 3.1468 | 44.5402 | 2.8145 | 37.549
0.81961 | 631.09 | 0.91149 | 520.306 | 130.06 | 367.795 | 4.7463 | 385.448 | 3.4077 | 44.4145 | 3.0117 | 37.3554
0.86636 | 633.778 | 0.97914 | 522.216 | 123.91 | 370.968 | 5.2187 | 385.482 | 3.6686 | 44.2888 | 3.2182 | 37.1692
0.91916 | 636.42 | 1.04679 | 524.126 | 117.761 | 374.14 | 5.6912 | 385.517 | 3.9254 | 44.157 | 3.4266 | 36.9846
0.97774 | 639.011 | 1.11444 | 526.036 | 113.884 | 377.656 | 6.1636 | 385.551 | 4.1813 | 44.024 | 3.635 | 36.8
1.05262 | 641.431 | 1.18209 | 527.946 | 112.217 | 381.504 | 6.6361 | 385.585 | 4.4372 | 43.8911 | 3.8323 | 36.6077
1.12751 | 643.852 | 1.2802 | 529.702 | 108.2 | 384.981 | 7.1085 | 385.619 | 4.6834 | 43.7456 | 3.9941 | 36.3906
1.20239 | 646.272 | 1.3939 | 531.38 | 104.183 | 388.457 | 7.581 | 385.653 | 4.9235 | 43.5924 | 4.1558 | 36.1735
1.2773 | 648.693 | 1.5077 | 533.057 | 99.659 | 391.684 | 8.0534 | 385.688 | 5.1636 | 43.4392 | 4.3175 | 35.9564
1.3522 | 651.113 | 1.6214 | 534.735 | 94.908 | 394.798 | 8.5258 | 385.722 | 5.4037 | 43.286 | 4.4792 | 35.7393
1.4358 | 653.461 | 1.7351 | 536.413 | 90.258 | 397.935 | 8.9983 | 385.756 | 5.6442 | 43.1332 | 4.6409 | 35.5221
1.537 | 655.703 | 1.8488 | 538.091 | 86.742 | 401.33 | 9.4707 | 385.79 | 5.8881 | 42.9845 | 4.8027 | 35.305
1.6572 | 657.978 | 1.9713 | 539.754 | 83.261 | 404.731 | 9.9432 | 385.824 | 6.132 | 42.8358 | 4.956 | 35.0836
1.7774 | 660.253 | 2.1564 | 541.314 | 80.415 | 408.249 | 10.4156 | 385.858 | 6.3759 | 42.6871 | 5.0951 | 34.8548
1.8976 | 662.528 | 2.3415 | 542.875 | 77.569 | 411.768 | 10.8881 | 385.893 | 6.6155 | 42.534 | 5.2341 | 34.6259
2.0178 | 664.803 | 2.5266 | 544.435 | 75.465 | 415.441 | 11.3605 | 385.927 | 6.8238 | 42.3494 | 5.3732 | 34.3971
2.1381 | 667.078 | 2.7118 | 545.995 | 73.857 | 419.218 | 11.833 | 385.961 | 7.0322 | 42.1648 | 5.4929 | 34.1605
2.3018 | 668.753 | 2.8969 | 547.555 | 72 | 422.928 | 12.305 | 385.995 | 7.2406 | 41.9802 | 5.5979 | 33.918
2.4778 | 670.559 | 3.082 | 549.116 | 69.832 | 426.553 | 12.778 | 386.029 | 7.449 | 41.7956 | 5.7029 | 33.6755
2.6613 | 672.519 | 3.3217 | 550.718 | 68.196 | 430.257 | 13.25 | 386.064 | 7.6574 | 41.611 | 5.8079 | 33.433
2.8449 | 674.479 | 3.5702 | 552.319 | 68.013 | 434.174 | 13.723 | 386.098 | 7.8656 | 41.4262 | 5.9127 | 33.1905
3.0703 | 676.405 | 3.8859 | 553.615 | 68.18 | 438.07 | 14.195 | 386.132 | 8.071 | 41.2392 | 6.0113 | 32.9459
3.2958 | 678.331 | 4.2016 | 554.912 | 69.39 | 441.9 | 14.668 | 386.166 | 8.2765 | 41.0521 | 6.1099 | 32.7013
3.5212 | 680.257 | 4.5172 | 556.208 | 70.6 | 445.731 | 15.14 | 386.2 | 8.482 | 40.8651 | 6.1682 | 32.4474
3.8175 | 681.687 | 4.8716 | 557.429 | 72.406 | 449.463 | 15.613 | 386.235 | 8.6874 | 40.678 | 6.2136 | 32.1905
4.1217 | 683.063 | 5.2951 | 558.513 | 74.258 | 453.187 | 16.085 | 386.269 | 8.8929 | 40.491 | 6.3153 | 31.9475
4.4259 | 684.438 | 5.7186 | 559.598 | 77.739 | 456.451 | 16.557 | 386.303 | 9.0984 | 40.3039 | 6.4231 | 31.7059
4.777 | 686.244 | 6.1421 | 560.682 | 81.331 | 459.684 | 17.03 | 386.337 | 9.295 | 40.1103 | 6.5124 | 31.4589
5.1392 | 688.151 | 6.7017 | 561.768 | 85.354 | 462.868 | 17.502 | 386.371 | 9.4774 | 39.906 | 6.5891 | 31.2081
5.5013 | 690.059 | 7.2783 | 562.854 | 89.911 | 465.853 | 17.975 | 386.405 | 9.6597 | 39.7017 | 6.6657 | 30.9574
5.9005 | 691.822 | 7.8549 | 563.941 | 96.165 | 468.185 | 18.447 | 386.44 | 9.8421 | 39.4974 | 6.7369 | 30.7054
6.3923 | 693.223 | 8.4315 | 565.027 | 102.419 | 470.517 | 18.92 | 386.474 | 10.0245 | 39.293 | 6.8057 | 30.4528
6.8841 | 694.625 | 9.1238 | 565.923 | 110.436 | 472.381 | 19.392 | 386.508 | 10.2068 | 39.0887 | 6.8746 | 30.2002
7.4166 | 695.985 | 9.9309 | 566.629 | 118.677 | 474.186 | 19.865 | 386.542 | 10.3902 | 38.8851 | 6.936 | 29.9461
8.0677 | 697.222 | 10.7379 | 567.336 | 127.21 | 475.956 | 20.337 | 386.576 | 10.5819 | 38.6874 | 6.9959 | 29.6917
8.7189 | 698.459 | 11.545 | 568.042 | 137.75 | 477.485 | 20.809 | 386.611 | 10.7737 | 38.4897 | 7.0558 | 29.4373
9.3701 | 699.696 | 12.591 | 568.87 | 148.29 | 479.015 | 21.282 | 386.645 | 10.9654 | 38.292 | 7.1449 | 29.1909
10.0903 | 701.104 | 13.659 | 569.708 | 159.44 | 480.489 | 21.754 | 386.679 | 11.1572 | 38.0943 | 7.2554 | 28.9503
10.9098 | 702.758 | 14.726 | 570.547 | 173.2 | 481.722 | 22.227 | 386.713 | 11.3375 | 37.8895 | 7.3658 | 28.7097
11.7293 | 704.412 | 15.929 | 571.201 | 186.95 | 482.956 | 22.699 | 386.747 | 11.4883 | 37.6665 | 7.4762 | 28.4691
12.549 | 706.066 | 17.433 | 571.445 | 200.71 | 484.189 | 44.039 | 386.774 | 11.6391 | 37.4434 | 7.5851 | 28.2279
13.684 | 707.279 | 18.937 | 571.689 | 218.32 | 485.051 | 69.073 | 386.8 | 11.79 | 37.2204 | 7.6939 | 27.9867
14.839 | 708.465 | 20.44 | 571.934 | 236.16 | 485.889 | 94.107 | 386.825 | 11.9399 | 36.9969 | 7.8027 | 27.7456
15.994 | 709.651 | 21.944 | 572.178 | 255.14 | 486.656 | 119.141 | 386.851 | 12.0848 | 36.7709 | 7.9483 | 27.52
17.149 | 710.837 | 24.052 | 572.53 | 277.75 | 487.192 | 144.18 | 386.876 | 12.2298 | 36.5449 | 8.0955 | 27.2951
18.568 | 712.02 | 26.188 | 572.888 | 300.36 | 487.727 | 169.21 | 386.902 | 12.3747 | 36.3189 | 8.2427 | 27.0702
20.091 | 713.201 | 28.324 | 573.245 | 324.93 | 488.328 | 194.24 | 386.927 | 12.5188 | 36.0925 | 8.377 | 26.8393
21.614 | 714.382 | 30.459 | 573.602 | 352.75 | 489.038 | 219.28 | 386.953 | 12.6615 | 35.8654 | 8.5086 | 26.6071
23.471 | 715.59 | 33.239 | 573.836 | 380.57 | 489.748 | 244.31 | 386.978 | 12.8041 | 35.6383 | 8.6402 | 26.3749
25.44 | 716.806 | 36.461 | 573.985 | 415.72 | 490.03 | 269.35 | 387.004 | 12.9464 | 35.411 | 8.7788 | 26.1464
27.408 | 718.022 | 39.682 | 574.135 | 451.88 | 490.253 | 294.38 | 387.029 | 13.0825 | 35.1808 | 8.9507 | 25.9353
29.416 | 719.215 | 42.903 | 574.284 | 488.04 | 490.477 | 319.42 | 387.055 | 13.2186 | 34.9506 | 9.1226 | 25.7242
32.264 | 719.911 | 46.125 | 574.434 | 528.04 | 490.799 | 344.45 | 387.08 | 13.3547 | 34.7204 | 9.2946 | 25.5132
35.111 | 720.606 | 49.346 | 574.584 | 577.72 | 491.371 | 369.48 | 387.106 | 13.4907 | 34.4902 | 9.4665 | 25.3021
37.959 | 721.302 | 54.324 | 574.787 | 627.41 | 491.943 | 394.52 | 387.131 | 13.6443 | 34.2688 | 9.6045 | 25.0732
40.806 | 721.997 | 59.331 | 574.991 | 677.09 | 492.515 | 419.55 | 387.157 | 13.8035 | 34.0503 | 9.7368 | 24.8413
44.004 | 722.807 | 64.339 | 575.195 | 726.77 | 493.086 | 444.59 | 387.182 | 13.9626 | 33.8317 | 9.869 | 24.6094
47.973 | 723.87 | 69.346 | 575.399 | 792.92 | 493.254 | 469.62 | 387.208 | 14.1225 | 33.6136 | 10.0598 | 24.4119
51.943 | 724.934 | 74.353 | 575.603 | 862.44 | 493.339 | 494.65 | 387.233 | 14.2842 | 33.3964 | 10.2565 | 24.2179
55.913 | 725.997 | 81.053 | 575.753 | 931.96 | 493.424 | 519.69 | 387.259 | 14.446 | 33.1793 | 10.4531 | 24.0239
60.013 | 727.046 | 88.528 | 575.877 | 1005.3 | 493.601 | 544.72 | 387.284 | 14.6077 | 32.9622 | 10.6431 | 23.8249
66.055 | 727.896 | 96.002 | 576.002 | 1096.56 | 494.203 | 569.76 | 387.31 | 14.7776 | 32.75 | 10.8303 | 23.6239
72.097 | 728.746 | 103.477 | 576.127 | 1187.81 | 494.805 | 594.79 | 387.335 | 14.9517 | 32.5403 | 11.0175 | 23.423
78.14 | 729.596 | 111.254 | 576.264 | 1279.1 | 495.408 | 619.83 | 387.36 | 15.1258 | 32.3306 | 11.2061 | 23.2231
84.182 | 730.446 | 122.274 | 576.529 | 1394.9 | 495.865 | 644.86 | 387.386 | 15.2999 | 32.1209 | 11.4082 | 23.0333
90.224 | 731.296 | 133.29 | 576.794 | 1516.9 | 496.286 | 669.89 | 387.411 | 15.4906 | 31.9235 | 11.6103 | 22.8435
96.689 | 732.144 | 144.31 | 577.06 | 1639 | 496.707 | 694.93 | 387.437 | 15.703 | 31.7424 | 11.8124 | 22.6537
105.93 | 732.979 | 155.33 | 577.325 | 1765.9 | 497.126 | 719.96 | 387.462 | 15.9154 | 31.5613 | 12.0137 | 22.4633
115.171 | 733.814 | 166.96 | 577.565 | 1926.6 | 497.533 | 745 | 387.488 | 16.1279 | 31.3802 | 12.2112 | 22.2699
124.41 | 734.649 | 184.16 | 577.583 | 2087.4 | 497.941 | 770.03 | 387.513 | 16.3403 | 31.1991 | 12.4086 | 22.0764
133.65 | 735.484 | 201.35 | 577.6 | 2248.1 | 498.349 | 795.07 | 387.539 | 16.571 | 31.0362 | 12.6061 | 21.883
144.51 | 736.272 | 218.54 | 577.618 | 2453.1 | 498.542 | 820.1 | 387.564 | 16.8091 | 30.8807 | 12.8022 | 21.6886
159.11 | 736.953 | 235.74 | 577.636 | 2660 | 498.726 | 845.13 | 387.59 | 17.0472 | 30.7252 | 12.9978 | 21.4937
173.71 | 737.634 | 252.93 | 577.653 | 2866.8 | 498.91 | 870.17 | 387.615 | 17.2853 | 30.5697 | 13.1935 | 21.2989
188.31 | 738.315 | 272.42 | 577.682 | 3134 | 499.075 | 895.2 | 387.641 | 17.5226 | 30.4133 | 13.3891 | 21.1041
202.91 | 738.995 | 299.2 | 577.748 | 3401.4 | 499.241 | 920.24 | 387.666 | 17.759 | 30.2558 | 13.5977 | 20.9198
217.51 | 739.676 | 325.97 | 577.814 | 3668.8 | 499.406 | 945.27 | 387.692 | 17.9953 | 30.0983 | 13.8094 | 20.7381
232.11 | 740.357 | 352.74 | 577.88 | 4007.2 | 499.637 | 970.3 | 387.717 | 18.2317 | 29.9409 | 14.0211 | 20.5563
255.2 | 740.893 | 379.51 | 577.946 | 4382.9 | 499.902 | 995.34 | 387.743 | 18.4701 | 29.7857 | 14.2323 | 20.3741
278.52 | 741.426 | 408.34 | 578.029 | 4758.6 | 500.167 | 1020.37 | 387.768 | 18.7087 | 29.6308 | 14.4407 | 20.1895
301.84 | 741.958 | 450.06 | 578.217 | 5134.2 | 500.432 | 1045.41 | 387.794 | 18.9473 | 29.4758 | 14.6491 | 20.0049
325.16 | 742.49 | 491.79 | 578.404 | 5509.9 | 500.697 | 1070.44 | 387.819 | 19.1891 | 29.3249
348.48 | 743.023 | 533.51 | 578.592 | 5986.9 | 500.987 | 1095.48 | 387.845 | 19.4432 | 29.1894
379.03 | 743.659 | 575.24 | 578.78 | 6514.1 | 501.289 | 1120.51 | 387.87 | 19.6974 | 29.0539
412.69 | 744.341 | 616.97 | 578.968 | 7041.2 | 501.591 | 1145.54 | 387.896 | 19.9515 | 28.9185
446.36 | 745.022 | 666.9 | 579.098 | 7608.8 | 501.869 | 1170.58 | 387.921 | 20.2103 | 28.7898
480.02 | 745.703 | 733.05 | 579.116 | 8343.4 | 502.047 | 1195.61 | 387.947 | 20.4727 | 28.6664
523.69 | 746.303 | 799.2 | 579.134 | 9077.9 | 502.226 | 1220.65 | 387.972 | 20.735 | 28.543
573.82 | 746.85 | 865.35 | 579.151 | 9812.5 | 502.404 | 1245.7 | 387.998 | 20.9944 | 28.415
623.95 | 747.397 | 931.5 | 579.169 | 10547.1 | 502.583 | 1971.8 | 388.013 | 21.2537 | 28.287
674.08 | 747.944 | 997.65 | 579.186 | 11467.2 | 502.595 | 3556.7 | 388.015 | 21.5131 | 28.159
724.21 | 748.491 | 1093.34 | 579.311 | 12515 | 502.494 | 5141.6 | 388.018 | 21.7724 | 28.031
774.73 | 749.036 | 1196.76 | 579.463 | 13563 | 502.393 | 6726.5 | 388.02 | 22.0318 | 27.903
855.05 | 749.427 | 1300.2 | 579.616 | 14611 | 502.292 | 8311.4 | 388.022 | 22.3071 | 27.8037
935.38 | 749.818 | 1403.6 | 579.769 | 15841 | 502.268 | 9896.3 | 388.025 | 22.5877 | 27.714
1015.71 | 750.209 | 1507 | 579.921 | 17310 | 502.345 | 11481.1 | 388.027 | 22.8684 | 27.6244
1096.04 | 750.601 | 1627.8 | 580.061 | 18779 | 502.422 | 13066 | 388.029 | 23.1489 | 27.5343
1176.36 | 750.992 | 1787.5 | 580.173 | 20248 | 502.499 | 14651 | 388.032 | 23.4285 | 27.4424
1259.6 | 751.377 | 1947.3 | 580.285 | 21908 | 502.546 | 16236 | 388.034 | 23.7081 | 27.3505
1385.6 | 751.681 | 2107 | 580.397 | 24071 | 502.517 | 17821 | 388.036 | 23.9877 | 27.2586
1511.5 | 751.984 | 2266.7 | 580.509 | 26234 | 502.488 | 19406 | 388.039 | 24.27 | 27.1728
1637.5 | 752.288 | 2433.7 | 580.64 | 28397 | 502.459 | 20990 | 388.041 | 24.5525 | 27.0873
1763.5 | 752.591 | 2685.9 | 580.983 | 30560 | 502.43 | 22575 | 388.043 | 24.835 | 27.0019
1889.4 | 752.895 | 2938.2 | 581.326 | 32723 | 502.401 | 24160 | 388.046 | 25.1161 | 26.9135
2080.3 | 753.162 | 3190.5 | 581.669 | 35982 | 502.32 | 25745 | 388.048 | 25.3901 | 26.8101
2279.6 | 753.424 | 3442.8 | 582.012 | 39261 | 502.239 | 27330 | 388.051 | 25.6641 | 26.7067
2478.9 | 753.686 | 3695.1 | 582.355 | 42540 | 502.157 | 28915 | 388.053 | 25.9388 | 26.6047
2678.2 | 753.948 | 3948.8 | 582.701 | 45819 | 502.075 | 30500 | 388.055 | 26.2159 | 26.5075
2877.5 | 754.21 | 4348.9 | 583.37 | 49105 | 501.994 | 32085 | 388.058 | 26.493 | 26.4103
3076.8 | 754.472 | 4749 | 584.039 | 53899 | 501.955 | 33670 | 388.06 | 26.7702 | 26.3131
3377.1 | 754.674 | 5149.1 | 584.707 | 58694 | 501.917 | 35254 | 388.062 | 27.0521 | 26.2271
3698.7 | 754.864 | 5549.2 | 585.376 | 63488 | 501.878 | 36839 | 388.065 | 27.339 | 26.153
4020.3 | 755.054 | 5949.3 | 586.045 | 68283 | 501.84 | 38424 | 388.067 | 27.6259 | 26.0789
4341.9 | 755.243 | 6431.6 | 586.754 | 74330 | 502.112 | 40009 | 388.069 | 27.9128 | 26.0048
4663.5 | 755.433 | 7085.2 | 587.547 | 81233 | 502.597 | 41594 | 388.072 | 28.1998 | 25.9307
5003 | 755.628 | 7738.8 | 588.34 | 88136 | 503.081 | 43179 | 388.074 | 28.4868 | 25.8568
5530.7 | 755.876 | 8392.3 | 589.133 | 95039 | 503.566 | 44764 | 388.076 | 28.7739 | 25.7832
6058.5 | 756.123 | 9045.9 | 589.926 | 101942 | 504.05 | 46349 | 388.079 | 29.0611 | 25.7097
6586.2 | 756.371 | 9699.5 | 590.719 | 111664 | 504.312 | 47934 | 388.081 | 29.3482 | 25.6362
7113.9 | 756.619 | 10353.1 | 591.513 | 121940 | 504.531 | 49518 | 388.083 | 29.6355 | 25.5629
7641.7 | 756.866 | 11189.6 | 592.893 | 132220 | 504.749 | 51103 | 388.086 | 29.9234 | 25.4916
8169.4 | 757.114 | 12128.9 | 594.604 | 142490 | 504.967 | 52688 | 388.088 | 30.2114 | 25.4204
8848.9 | 757.212 | 13068 | 596.314 | 152770 | 505.185 | 54273 | 388.09 | 30.4993 | 25.3492
9610 | 757.23 | 14007 | 598.025 | 167500 | 505.846 | 55858 | 388.093 | 30.7873 | 25.2779
10371.1 | 757.247 | 14947 | 599.735 | 182640 | 506.547 | 57443 | 388.095 | 31.0761 | 25.2093
11425.9 | 757.48 | 16096 | 601.573 | 197770 | 507.249 | 59028 | 388.098 | 31.3652 | 25.1413
12521 | 757.742 | 17423 | 603.518 | 212910 | 507.95 | 60613 | 388.1 | 31.6543 | 25.0732
13617 | 758.004 | 18750 | 605.464 | 228050 | 508.651 | 62197 | 388.102 | 31.9433 | 25.0052
14712 | 758.266 | 20077 | 607.41 | 247980 | 509.23 | 63782 | 388.105 | 32.2332 | 24.9398
15807 | 758.528 | 21405 | 609.355 | 268690 | 509.789 | 65367 | 388.107 | 32.5242 | 24.8777
16903 | 758.79 | 22740 | 611.326 | 290060 | 510.424 | 66952 | 388.109 | 32.8151 | 24.8156
18586 | 758.916 | 24271 | 613.903 | 316060 | 511.585 | 68537 | 388.112 | 33.1061 | 24.7534
20400 | 759.012 | 25802 | 616.481 | 342050 | 512.745 | 70122 | 388.114 | 33.4007 | 24.7065
22213 | 759.108 | 27334 | 619.059 | 368050 | 513.906 | 71707 | 388.116 | 33.698 | 24.6704
24026 | 759.204 | 29107 | 621.764 | 395720 | 515.058 | 73292 | 388.119 | 33.9953 | 24.6343
25840 | 759.3 | 30890 | 624.474 | 428710 | 516.181 | 74877 | 388.121 | 34.2927 | 24.5982
27653 | 759.396 | 32673 | 627.185 | 461740 | 517.309 | 76461 | 388.123 | 34.59 | 24.5622
30150 | 759.559 | 35059 | 629.383 | 499700 | 519.077 | 78046 | 388.126 | 34.8831 | 24.5086
33283 | 759.784 | 37896 | 631.197 | 537670 | 520.846 | 79631 | 388.128 | 35.1749 | 24.4491
36416 | 760.009 | 40733 | 633.01 | 575630 | 522.615 | 81216 | 388.13 | 35.4666 | 24.3896
39549 | 760.235 | 43571 | 634.824 | 617060 | 524.516 | 82801 | 388.133 | 35.7583 | 24.3302
42682 | 760.46 | 46591 | 636.629 | 657220 | 526.819 | 109875 | 388.137 | 36.0501 | 24.2707
45814 | 760.686 | 50470 | 638.398 | 687030 | 530.126 | 139810 | 388.142 | 36.3455 | 24.2273
48947 | 760.911 | 54349 | 640.167 | 714780 | 533.503 | 169750 | 388.147 | 36.6434 | 24.1943
53606 | 761.055 | 58229 | 641.936 | 730550 | 537.287 | 199680 | 388.152 | 36.9413 | 24.1614
60654 | 761.073 | 62282 | 643.652 | 746310 | 541.072 | 229620 | 388.156 | 37.2391 | 24.1284
67702 | 761.09 | 68079 | 644.847 | 762080 | 544.857 | 259550 | 388.161 | 37.5369 | 24.0951
74751 | 761.108 | 73875 | 646.042 | 743430 | 548.408 | 289490 | 388.166 | 37.834 | 24.0576
81799 | 761.126 | 79672 | 647.237 | 716980 | 551.907 | 319420 | 388.171 | 38.131 | 24.02
88848 | 761.143 | 85469 | 648.431 | 690530 | 555.405 | 349360 | 388.175 | 38.428 | 23.9824
95896 | 761.161 | 91861 | 649.614 | 650690 | 557.74 | 379290 | 388.18 | 38.725 | 23.9448
102945 | 761.178 | 99870 | 650.764 | 608610 | 559.881 | 409230 | 388.185 | 39.0221 | 23.9072
109993 | 761.196 | 107878 | 651.913 | 566530 | 562.023 | 439160 | 388.19 | 39.3191 | 23.8696
117042 | 761.213 | 115887 | 653.063 | 526410 | 563.413 | 469100 | 388.195 | 39.6161 | 23.832
124090 | 761.231 | 126830 | 653.802 | 486890 | 564.571 | 499030 | 388.199 | 39.9134 | 23.796
131140 | 761.248 | 138580 | 654.426 | 450770 | 565.808 | 528970 | 388.204 | 40.2107 | 23.7599
140950 | 761.257 | 150340 | 655.05 | 418730 | 567.138 | 558900 | 388.209 | 40.5081 | 23.7238
159930 | 761.234 | 162100 | 655.674 | 386680 | 568.468 | 588840 | 388.214 | 40.8054 | 23.6878
178910 | 761.211 | 173860 | 656.297 | 358770 | 569.545 | 618770 | 388.218 | 41.1027 | 23.6517
197890 | 761.188 | 187600 | 656.748 | 332590 | 570.514 | 648710 | 388.223 | 41.4 | 23.6157
216870 | 761.165 | 203390 | 657.018 | 306420 | 571.484 | 678640 | 388.228 | 41.6979 | 23.5836
235850 | 761.142 | 221450 | 657.416 | 282150 | 572.268 | 708580 | 388.233 | 41.9972 | 23.5601
254830 | 761.12 | 241490 | 657.928 | 260230 | 572.825 | 738510 | 388.237 | 42.2964 | 23.5365
273810 | 761.097 | 261530 | 658.439 | 240920 | 573.695 | 768450 | 388.242 | 42.5957 | 23.5129
292790 | 761.074 | 281570 | 658.95 | 222580 | 574.681 | 798380 | 388.247 | 42.895 | 23.4893
311780 | 761.051 | 306230 | 659.199 | 205830 | 575.665 | 828320 | 388.252 | 43.1942 | 23.4657
330760 | 761.028 | 334960 | 659.216 | 190570 | 576.645 | 858250 | 388.257 | 43.4935 | 23.4425
349740 | 761.005 | 363690 | 659.234 | 175430 | 577.649 | 888190 | 388.261 | 43.7928 | 23.4194
368890 | 760.981 | 392430 | 659.252 | 163500 | 579.225 | 918120 | 388.266 | 44.0921 | 23.3962
406070 | 760.856 | 421160 | 659.269 | 151560 | 580.801 | 948060 | 388.271 | 44.3914 | 23.373
443250 | 760.73 | 457010 | 659.287 | 140810 | 582.584 | 977990 | 388.276 | 44.6907 | 23.3498
480420 | 760.604 |  |  | 131880 | 584.797 |  |  | 44.9893 | 23.3218
517600 | 760.478 |  |  | 127110 | 588.273 |  |  | 45.2875 | 23.2907
554780 | 760.353 |  |  | 122347 | 591.748 |  |  | 45.5857 | 23.2596
|  |  |  | 119397 | 595.478 |  |  | 45.8838 | 23.2285
|  |  |  | 116492 | 599.214 |  |  | 46.182 | 23.1974
|  |  |  | 115590 | 603.102 |  |  | 46.4802 | 23.1663
|  |  |  | 115004 | 607.014 |  |  | 46.7783 | 23.1352
|  |  |  | 116862 | 610.823 |  |  | 47.0768 | 23.1067
|  |  |  | 119976 | 614.498 |  |  | 47.3775 | 23.0983
|  |  |  | 126430 | 617.56 |  |  | 47.6781 | 23.0898
|  |  |  | 132890 | 620.623 |  |  | 47.9788 | 23.0813
|  |  |  | 141220 | 623.272 |  |  | 48.2795 | 23.0733
|  |  |  | 150620 | 625.685 |  |  | 48.5805 | 23.0747
|  |  |  | 160630 | 627.969 |  |  | 48.8816 | 23.0761
|  |  |  | 173700 | 629.6 |  |  | 49.1826 | 23.0775
|  |  |  | 186780 | 631.232 |  |  | 49.4837 | 23.0789
|  |  |  | 200480 | 632.765 |  |  | 49.7838 | 23.0962
|  |  |  | 217000 | 634.216
|  |  |  | 234050 | 635.766
|  |  |  | 251100 | 637.315
|  |  |  | 273710 | 637.895
|  |  |  | 296760 | 638.398
|  |  |  | 319810 | 638.902
|  |  |  | 350540 | 639.465
|  |  |  | 382330 | 640.037
|  |  |  | 414110 | 640.609
|  |  |  | 445900 | 641.181
|  |  |  | 477680 | 641.752

## 5115 IRAM
Diagrama TTT | [7 empty] | Bandas de Templabilidad
x | A | x | A+F | x | A+F+C | x | Ms | x | Arriba | x | Abajo
0.67226 | 474.324 | 0.67783 | 456.547 | 161.45 | 389.9 | 0.48341 | 387.971 | 0.9059 | 43.9435 | 0.9403 | 40.942
0.67802 | 478.348 | 0.72641 | 459.163 | 174.87 | 391.712 | 1.05252 | 388.016 | 1.1358 | 43.7634 | 1.1916 | 40.7852
0.68771 | 482.323 | 0.77499 | 461.779 | 188.29 | 393.525 | 1.6216 | 388.06 | 1.3688 | 43.5863 | 1.3854 | 40.5846
0.70316 | 486.225 | 0.82358 | 464.394 | 202.6 | 395.372 | 2.1907 | 388.104 | 1.6052 | 43.4127 | 1.5282 | 40.345
0.7195 | 490.124 | 0.88025 | 466.843 | 218.64 | 397.285 | 2.7599 | 388.149 | 1.8416 | 43.2391 | 1.6709 | 40.1055
0.73644 | 494.019 | 0.94244 | 469.179 | 234.68 | 399.199 | 3.329 | 388.193 | 2.0742 | 43.0616 | 1.8262 | 39.8723
0.75339 | 497.914 | 1.01448 | 471.438 | 254.65 | 400.78 | 3.8981 | 388.238 | 2.3034 | 42.8808 | 1.9926 | 39.6448
0.77033 | 501.809 | 1.09584 | 473.624 | 275.51 | 402.286 | 4.4672 | 388.282 | 2.5326 | 42.7 | 2.159 | 39.4173
0.7855 | 505.738 | 1.1772 | 475.811 | 296.36 | 403.792 | 5.0363 | 388.327 | 2.7632 | 42.5205 | 2.3121 | 39.1831
0.79871 | 509.704 | 1.2586 | 477.997 | 322.38 | 405.528 | 5.6054 | 388.371 | 2.9966 | 42.3438 | 2.4516 | 38.9421
0.81232 | 513.665 | 1.3399 | 480.183 | 349.5 | 407.313 | 6.1745 | 388.416 | 3.23 | 42.1671 | 2.5912 | 38.7011
0.83423 | 517.522 | 1.4433 | 482.232 | 376.62 | 409.099 | 6.7436 | 388.46 | 3.4634 | 41.9904 | 2.7307 | 38.4601
0.85615 | 521.38 | 1.5496 | 484.262 | 403.74 | 410.884 | 7.3127 | 388.505 | 3.6917 | 41.8087 | 2.8784 | 38.2232
0.87806 | 525.237 | 1.675 | 486.278 | 432.06 | 412.673 | 7.8819 | 388.549 | 3.9187 | 41.6258 | 3.0424 | 37.9943
0.89998 | 529.095 | 1.8092 | 488.288 | 467.8 | 414.485 | 8.451 | 388.593 | 4.1458 | 41.4428 | 3.2064 | 37.7655
0.92252 | 532.951 | 1.9433 | 490.299 | 503.55 | 416.298 | 9.0201 | 388.638 | 4.3728 | 41.2599 | 3.3391 | 37.5217
0.9465 | 536.806 | 2.0775 | 492.309 | 543.35 | 417.959 | 9.5892 | 388.682 | 4.574 | 41.0556 | 3.4687 | 37.2764
0.97071 | 540.67 | 2.2424 | 494.009 | 592.66 | 419.267 | 10.1583 | 388.727 | 4.7695 | 40.8467 | 3.5983 | 37.0312
0.99519 | 544.544 | 2.4236 | 495.544 | 641.97 | 420.574 | 10.7274 | 388.771 | 4.9651 | 40.6378 | 3.7279 | 36.7859
1.01967 | 548.419 | 2.6191 | 497.09 | 691.28 | 421.882 | 11.2965 | 388.816 | 5.1673 | 40.4338 | 3.8477 | 36.5371
1.04416 | 552.293 | 2.8519 | 498.663 | 747.75 | 423.21 | 11.8656 | 388.86 | 5.3716 | 40.2314 | 3.9549 | 36.2836
1.07282 | 556.112 | 3.0847 | 500.237 | 817 | 424.574 | 12.435 | 388.905 | 5.576 | 40.029 | 4.062 | 36.0301
1.11017 | 559.815 | 3.3174 | 501.81 | 886.25 | 425.939 | 13.004 | 388.949 | 5.7803 | 39.8266 | 4.1692 | 35.7766
1.14663 | 563.54 | 3.5639 | 503.35 | 955.5 | 427.303 | 13.573 | 388.993 | 5.9877 | 39.6267 | 4.2862 | 35.5269
1.17835 | 567.377 | 3.8858 | 504.7 | 1024.75 | 428.667 | 14.142 | 389.038 | 6.1983 | 39.4292 | 4.4242 | 35.2852
1.2101 | 571.215 | 4.2077 | 506.05 | 1112.29 | 430.025 | 14.711 | 389.082 | 6.4089 | 39.2318 | 4.5622 | 35.0435
1.2423 | 575.051 | 4.5295 | 507.4 | 1210.1 | 431.38 | 15.28 | 389.127 | 6.6079 | 39.0258 | 4.7002 | 34.8018
1.2775 | 578.878 | 4.8888 | 509.059 | 1308 | 432.734 | 15.849 | 389.171 | 6.7977 | 38.8128 | 4.838 | 34.5601
1.3128 | 582.704 | 5.2788 | 510.973 | 1405.9 | 434.089 | 16.419 | 389.216 | 6.9874 | 38.5998 | 4.935 | 34.3034
1.3478 | 586.54 | 5.6688 | 512.887 | 1528.5 | 435.139 | 16.988 | 389.26 | 7.1772 | 38.3868 | 5.032 | 34.0468
1.3817 | 590.411 | 6.1346 | 514.496 | 1667.7 | 435.985 | 17.557 | 389.305 | 7.3622 | 38.1708 | 5.1291 | 33.7902
1.4157 | 594.283 | 6.7283 | 515.591 | 1807 | 436.831 | 18.126 | 389.349 | 7.5305 | 37.9444 | 5.2261 | 33.5335
1.456 | 598.096 | 7.322 | 516.685 | 1946.2 | 437.677 | 18.695 | 389.393 | 7.6989 | 37.718 | 5.3127 | 33.2741
1.5035 | 601.844 | 7.9158 | 517.78 | 2120.7 | 438.957 | 19.264 | 389.438 | 7.8672 | 37.4916 | 5.3964 | 33.0138
1.551 | 605.592 | 8.5095 | 518.875 | 2304.8 | 440.355 | 19.833 | 389.482 | 8.0356 | 37.2652 | 5.4801 | 32.7536
1.6102 | 609.22 | 9.1623 | 519.937 | 2488.9 | 441.754 | 20.402 | 389.527 | 8.1935 | 37.0331 | 5.5529 | 32.4909
1.6735 | 612.804 | 10.0843 | 520.851 | 2673 | 443.153 | 20.971 | 389.571 | 8.3506 | 36.8006 | 5.6212 | 32.2271
1.7411 | 616.393 | 11.0064 | 521.765 | 2908.3 | 444.237 | 21.541 | 389.616 | 8.5077 | 36.5681 | 5.6895 | 31.9634
1.8094 | 619.983 | 11.929 | 522.679 | 3172.2 | 445.145 | 22.11 | 389.66 | 8.6648 | 36.3355 | 5.7434 | 31.6973
1.8797 | 623.591 | 12.851 | 523.592 | 3436.2 | 446.053 | 22.679 | 389.705 | 8.8224 | 36.1033 | 5.7888 | 31.4297
1.9512 | 627.21 | 13.773 | 524.506 | 3700.2 | 446.961 | 23.248 | 389.749 | 8.9802 | 35.8711 | 5.8343 | 31.1621
2.0268 | 630.829 | 14.98 | 525.919 | 4065.2 | 447.614 | 23.817 | 389.793 | 9.1379 | 35.6389 | 5.9087 | 30.9002
2.1057 | 634.418 | 16.241 | 527.426 | 4467.2 | 448.175 | 24.386 | 389.838 | 9.2957 | 35.4067 | 5.9957 | 30.6408
2.2204 | 637.579 | 17.502 | 528.932 | 4869.2 | 448.736 | 24.955 | 389.882 | 9.4534 | 35.1745 | 6.0779 | 30.3806
2.3261 | 640.939 | 18.809 | 530.393 | 5271.2 | 449.297 | 25.524 | 389.927 | 9.5908 | 34.9326 | 6.1107 | 30.1115
2.4241 | 644.469 | 20.699 | 531.283 | 5673.3 | 449.858 | 26.093 | 389.971 | 9.7266 | 34.6899 | 6.1435 | 29.8425
2.5281 | 647.962 | 22.59 | 532.173 | 6075.3 | 450.419 | 26.663 | 390.016 | 9.8623 | 34.4473 | 6.2112 | 29.5812
2.6488 | 651.352 | 24.48 | 533.063 | 6723 | 450.811 | 27.232 | 390.06 | 9.9981 | 34.2046 | 6.3269 | 29.3307
2.7713 | 654.735 | 26.371 | 533.954 | 7380.2 | 451.197 | 27.801 | 390.105 | 10.1339 | 33.9619 | 6.4427 | 29.0801
2.9137 | 658.044 | 28.311 | 534.858 | 8037.5 | 451.582 | 37.545 | 390.131 | 10.2547 | 33.7133 | 6.5584 | 28.8296
3.0561 | 661.354 | 31.178 | 536.011 | 8694.8 | 451.967 | 53.882 | 390.144 | 10.375 | 33.4644 | 6.6663 | 28.5765
3.2119 | 664.63 | 34.044 | 537.164 | 9352 | 452.353 | 70.218 | 390.157 | 10.4953 | 33.2155 | 6.7656 | 28.3205
3.3833 | 667.868 | 36.911 | 538.317 | 10032.6 | 452.758 | 86.555 | 390.171 | 10.6156 | 32.9666 | 6.8649 | 28.0645
3.5547 | 671.106 | 39.778 | 539.471 | 11060.2 | 453.447 | 102.891 | 390.184 | 10.7412 | 32.7198 | 6.9589 | 27.807
3.7359 | 674.333 | 42.644 | 540.624 | 12088 | 454.137 | 119.23 | 390.197 | 10.8681 | 32.4734 | 7.0507 | 27.5489
3.9412 | 677.533 | 45.785 | 541.963 | 13115 | 454.826 | 135.56 | 390.211 | 10.9949 | 32.2271 | 7.1559 | 27.2952
4.1464 | 680.733 | 45.063 | 544.085 | 14143 | 455.516 | 151.9 | 390.224 | 11.1218 | 31.9807 | 7.2797 | 27.0477
4.3577 | 683.933 | 42.134 | 546.48 | 15171 | 456.205 | 168.24 | 390.237 | 11.261 | 31.7401 | 7.4035 | 26.8001
4.5968 | 687.127 | 39.377 | 548.928 | 16651 | 456.686 | 184.57 | 390.251 | 11.4231 | 31.5102 | 7.5235 | 26.5512
4.8359 | 690.322 | 37.024 | 551.5 | 18177 | 457.145 | 200.91 | 390.264 | 11.5852 | 31.2803 | 7.6391 | 26.3005
5.0927 | 693.519 | 34.671 | 554.071 | 19702 | 457.605 | 217.25 | 390.277 | 11.7472 | 31.0504 | 7.7546 | 26.0499
5.3698 | 696.72 | 32.432 | 556.628 | 21228 | 458.064 | 233.58 | 390.29 | 11.9094 | 30.8206 | 7.8702 | 25.7993
5.6469 | 699.92 | 30.442 | 559.15 | 22896 | 459.702 | 249.92 | 390.304 | 12.0846 | 30.5983 | 7.9897 | 25.5502
5.9607 | 702.978 | 28.452 | 561.672 | 24631 | 461.907 | 266.26 | 390.317 | 12.2599 | 30.3759 | 8.1212 | 25.3057
6.3422 | 705.773 | 27.109 | 564.905 | 26367 | 464.111 | 282.59 | 390.33 | 12.4351 | 30.1536 | 8.2527 | 25.0613
6.7236 | 708.569 | 25.979 | 568.37 | 28050 | 466.514 | 298.93 | 390.344 | 12.6093 | 29.9306 | 8.3842 | 24.8168
7.1588 | 711.527 | 24.849 | 571.835 | 29484 | 469.851 | 315.26 | 390.357 | 12.7792 | 29.7051 | 8.5158 | 24.5724
7.5976 | 714.496 | 23.87 | 575.351 | 30918 | 473.189 | 331.6 | 390.37 | 12.9492 | 29.4797 | 8.6475 | 24.328
8.0364 | 717.465 | 22.919 | 578.877 | 32353 | 476.526 | 347.94 | 390.384 | 13.1191 | 29.2542 | 8.7792 | 24.0836
8.4751 | 720.434 | 21.969 | 582.403 | 32733 | 480.43 | 364.27 | 390.397 | 13.3026 | 29.0371 | 8.9108 | 23.8392
8.9724 | 723.375 | 21.243 | 586.091 | 32861 | 484.47 | 380.61 | 390.41 | 13.4874 | 28.8208 | 9.0716 | 23.6094
9.5282 | 726.289 | 20.524 | 589.785 | 32989 | 488.51 | 396.95 | 390.423 | 13.6722 | 28.6044 | 9.2443 | 23.3855
10.0839 | 729.203 | 20.286 | 593.788 | 32855 | 492.48 | 413.28 | 390.437 | 13.857 | 28.3881 | 9.4171 | 23.1617
10.7164 | 732.084 | 20.232 | 597.812 | 31851 | 496.217 | 429.62 | 390.45 | 14.0514 | 28.1784 | 9.5898 | 22.9379
11.458 | 734.918 | 20.306 | 601.853 | 30847 | 499.955 | 445.96 | 390.463 | 14.247 | 27.9695 | 9.7489 | 22.7064
12.2 | 737.751 | 20.407 | 605.888 | 29641 | 503.416 | 462.29 | 390.477 | 14.4488 | 27.7652 | 9.9063 | 22.4741
12.941 | 740.585 | 20.624 | 609.901 | 27991 | 506.272 | 478.63 | 390.49 | 14.6524 | 27.5622 | 10.0638 | 22.2417
13.683 | 743.419 | 20.958 | 613.868 | 26341 | 509.128 | 494.97 | 390.503 | 14.856 | 27.3593 | 10.2229 | 22.0103
14.424 | 746.252 | 21.377 | 617.801 | 24654 | 511.266 | 511.3 | 390.517 | 15.0525 | 27.1511 | 10.3962 | 21.7868
15.405 | 748.808 | 21.799 | 621.732 | 22943 | 512.962 | 527.64 | 390.53 | 15.2474 | 26.9417 | 10.5695 | 21.5633
16.427 | 751.317 | 22.985 | 624.915 | 21232 | 514.658 | 543.98 | 390.543 | 15.4423 | 26.7323 | 10.7428 | 21.3398
17.581 | 754.128 | 24.194 | 628.105 | 19534 | 516.355 | 560.31 | 390.556 | 15.6404 | 26.5252 | 10.9161 | 21.1163
18.744 | 756.96 | 25.485 | 631.319 | 18215 | 518.077 | 576.65 | 390.57 | 15.8392 | 26.3186 | 11.1012 | 20.9002
19.907 | 759.792 | 26.8 | 634.519 | 16896 | 519.8 | 592.98 | 390.583 | 16.0379 | 26.112 | 11.2883 | 20.6854
21.071 | 762.624 | 28.394 | 637.544 | 15577 | 521.522 | 609.32 | 390.596 | 16.2406 | 25.9083 | 11.4753 | 20.4705
22.234 | 765.455 | 29.988 | 640.57 | 14512 | 523.037 | 625.66 | 390.61 | 16.4442 | 25.7053 | 11.6894 | 20.2779
23.778 | 767.797 | 31.864 | 643.43 | 13484 | 524.521 | 678.04 | 390.64 | 16.6477 | 25.5023 | 11.923 | 20.1014
25.494 | 770.077 | 33.876 | 646.209 | 12456 | 526.005 | 795.26 | 390.702 | 16.8562 | 25.3037
27.283 | 772.835 | 35.992 | 648.947 | 11428.5 | 527.488 | 912.48 | 390.764 | 17.0895 | 25.1269
29.071 | 775.593 | 38.526 | 651.511 | 10618.4 | 529.038 | 1029.71 | 390.826 | 17.3229 | 24.9502
30.86 | 778.35 | 41.06 | 654.075 | 9871.3 | 530.607 | 1146.93 | 390.888 | 17.561 | 24.7788
32.649 | 781.108 | 43.857 | 656.512 | 9124.3 | 532.175 | 1264.1 | 390.95 | 17.8162 | 24.6268
34.657 | 783.885 | 47.131 | 658.72 | 8377.3 | 533.744 | 1381.4 | 391.012 | 18.0713 | 24.4749
36.842 | 786.677 | 50.404 | 660.928 | 7779.1 | 535.048 | 1498.6 | 391.073 | 18.3214 | 24.3168
39.099 | 789.487 | 54.58 | 662.893 | 7197.7 | 536.322 | 1615.8 | 391.135 | 18.5668 | 24.1529
41.569 | 792.349 | 58.783 | 664.85 | 6616.4 | 537.597 | 1733 | 391.197 | 18.8122 | 23.989
44.04 | 795.212 | 62.986 | 666.808 | 6117 | 538.832 | 1850.3 | 391.259 | 19.0575 | 23.8252
|  | 67.92 | 668.67 | 5664.7 | 540.045 | 1967.5 | 391.321 | 19.321 | 23.6853
|  | 73.233 | 670.482 | 5212.5 | 541.258 | 2084.7 | 391.383 | 19.5902 | 23.553
|  | 78.973 | 672.21 | 4823.7 | 542.687 | 2201.9 | 391.445 | 19.8593 | 23.4206
|  | 86.435 | 673.597 | 4506 | 544.356 | 2319.1 | 391.507 | 20.1152 | 23.2696
|  | 93.897 | 674.983 | 4188.2 | 546.025 | 2436.4 | 391.569 | 20.371 | 23.1184
|  | 101.359 | 676.369 | 3870.5 | 547.694 | 2553.6 | 391.63 | 20.628 | 22.9689
|  | 108.821 | 677.756 | 3552.7 | 549.363 | 3088.9 | 391.65 | 20.8878 | 22.823
|  | 117.283 | 679.108 | 3289.6 | 550.978 | 3996.1 | 391.632 | 21.1476 | 22.6771
|  | 128.13 | 680.38 | 3052.6 | 552.566 | 4903.3 | 391.614 | 21.4261 | 22.562
|  | 138.97 | 681.652 | 2815.5 | 554.155 | 5810.6 | 391.597 | 21.7107 | 22.4571
|  | 149.82 | 682.924 | 2616.9 | 555.767 | 6717.8 | 391.579 | 21.9954 | 22.3522
|  | 160.66 | 684.196 | 2438.5 | 557.391 | 7625.1 | 391.561 | 22.2796 | 22.2465
|  | 177.71 | 685.357 | 2260.2 | 559.015 | 8532.3 | 391.543 | 22.5632 | 22.1394
|  | 194.82 | 686.517 | 2081.8 | 560.64 | 9439.6 | 391.525 | 22.8467 | 22.0324
|  | 211.92 | 687.677 | 1918.6 | 562.256 | 10346.8 | 391.507 | 23.1292 | 21.9232
|  | 229.03 | 688.836 | 1787.9 | 563.855 | 11254.1 | 391.49 | 23.4108 | 21.8122
|  | 246.14 | 689.996 | 1657.1 | 565.453 | 12161 | 391.472 | 23.6923 | 21.7011
|  | 263.24 | 691.156 | 1526.4 | 567.052 | 13069 | 391.454 | 23.9738 | 21.59
|  | 283.61 | 692.272 | 1414.4 | 568.757 | 13976 | 391.436 | 24.2553 | 21.4789
|  | 310.8 | 693.297 | 1319.9 | 570.561 | 14883 | 391.418 | 24.5371 | 21.3682
|  | 337.99 | 694.323 | 1225.5 | 572.365 | 15790 | 391.4 | 24.8196 | 21.2591
|  | 365.17 | 695.348 | 1131 | 574.169 | 16698 | 391.382 | 25.1021 | 21.15
|  | 392.36 | 696.373 | 1047.19 | 576.085 | 17605 | 391.365 | 25.3846 | 21.0409
|  | 427.55 | 697.311 | 977.28 | 578.145 | 18512 | 391.347
|  | 467.91 | 698.193 | 907.38 | 580.205 | 19419 | 391.329
|  | 508.27 | 699.075 | 845.07 | 582.238 | 20327 | 391.311
|  | 548.64 | 699.956 | 791 | 584.24 | 21234 | 391.293
|  | 589 | 700.838 | 736.94 | 586.242 | 22141 | 391.275
|  | 651.32 | 701.656 | 682.87 | 588.244 | 23048 | 391.257
|  | 717.49 | 702.462 | 628.81 | 590.247 | 23955 | 391.24
|  | 783.66 | 703.269 | 591.42 | 592.519 | 24863 | 391.222
|  | 849.82 | 704.075 | 554.04 | 594.79 | 25770 | 391.204
|  | 915.99 | 704.882 | 516.65 | 597.062 | 26677 | 391.186
|  | 982.16 | 705.688 | 479.26 | 599.334 | 27584 | 391.168
|  | 1048.33 | 706.494 | 447.52 | 601.859 | 28797 | 391.15
|  | 1152.7 | 707.161 | 421.71 | 604.651 | 38473 | 391.132
|  | 1264 | 707.802 | 395.9 | 607.443 | 48148 | 391.114
|  | 1375.3 | 708.443 | 377.19 | 610.636 | 57824 | 391.096
|  | 1486.6 | 709.085 | 358.76 | 613.845 | 67499 | 391.078
|  | 1597.9 | 709.726 | 340.33 | 617.054 | 77175 | 391.059
|  | 1727.5 | 710.36 | 331.35 | 620.73 | 86850 | 391.041
|  | 1899.6 | 710.977 | 329.68 | 624.765 | 96526 | 391.023
|  | 2071.6 | 711.594 | 328.26 | 628.795 | 106201 | 391.005
|  | 2243.6 | 712.211 | 339.84 | 632.508 | 115877 | 390.987
|  | 2415.7 | 712.828 | 351.42 | 636.221 | 125550 | 390.969
|  | 2608.6 | 713.432 | 363 | 639.935 | 135230 | 390.95
|  | 2845.4 | 714.009 | 388.7 | 642.463 | 144900 | 390.932
|  | 3082.2 | 714.585 | 417.51 | 644.731 | 154580 | 390.914
|  |  |  | 446.32 | 646.999 | 164250 | 390.896
|  |  |  | 477.79 | 649.155 | 173930 | 390.878
|  |  |  | 516.22 | 651.017 | 183610 | 390.86
|  |  |  | 554.65 | 652.879 | 193280 | 390.841
|  |  |  | 597.58 | 654.852 | 202960 | 390.823
|  |  |  | 642.59 | 656.877 | 212630 | 390.805
|  |  |  | 691.8 | 658.816 | 222310 | 390.787
|  |  |  | 750.75 | 660.559 | 231980 | 390.769
|  |  |  | 809.7 | 662.302 | 241660 | 390.751
|  |  |  | 868.65 | 664.044 | 251330 | 390.732
|  |  |  | 940.05 | 665.699 | 261010 | 390.714
|  |  |  | 1019.43 | 667.296 | 270680 | 390.696
|  |  |  | 1098.82 | 668.893 | 280360 | 390.678
|  |  |  | 1178.2 | 670.49 | 290040 | 390.66
|  |  |  | 1284.2 | 672.027 | 299710 | 390.642
|  |  |  | 1390.7 | 673.562 | 347020 | 390.645
|  |  |  | 1497.2 | 675.097 | 396840 | 390.649
|  |  |  | 1611.4 | 676.592 | 446660 | 390.654
|  |  |  | 1754.9 | 677.932 | 496480 | 390.659
|  |  |  | 1898.5 | 679.272 | 546300 | 390.663
|  |  |  | 2042 | 680.613 | 596120 | 390.668
|  |  |  | 2240.1 | 681.999 | 645940 | 390.673
|  |  |  | 2448.1 | 683.394 | 695760 | 390.677
|  |  |  | 2656.1 | 684.789 | 745580 | 390.682
|  |  |  | 2864.1 | 686.184 | 795400 | 390.687
|  |  |  | 3072.1 | 687.579 | 845220 | 390.692
|  |  |  | 3280.1 | 688.973 | 895040 | 390.696
|  |  |  | 3580.5 | 690.237 | 944860 | 390.701
|  |  |  | 3897.9 | 691.477 | 994680 | 390.706
|  |  |  | 4215.4 | 692.716
|  |  |  | 4532.8 | 693.956
|  |  |  | 4915 | 695.236
|  |  |  | 5384.3 | 696.571
|  |  |  | 5853.6 | 697.906
|  |  |  | 6322.8 | 699.241
|  |  |  | 6792.1 | 700.576
|  |  |  | 7261.3 | 701.911
|  |  |  | 7886 | 702.939
|  |  |  | 8531.9 | 703.924

## 5121 IRAM
Diagrama TTT | [9 empty] | Bandas de templabilidad
x | A | x | A+F | x | A+F+C Arriba | x | A+F+C Abajo | x | Ms | x | Arriba | x | Abajo
1.00535 | 397.527 | 0.74419 | 564.21 | 19758 | 525.471 | 27.869 | 399.304 | 0.47766 | 397.319 | 0.9748 | 50.5254 | 0.9638 | 41.7254
0.95567 | 400.792 | 0.79468 | 567.185 | 18186 | 525.243 | 26.684 | 402.953 | 15.329 | 399.399 | 1.2858 | 50.444 | 1.2446 | 41.5839
0.90599 | 404.057 | 0.84517 | 570.161 | 16613 | 525.015 | 25.186 | 405.998 | 85.927 | 399.424 | 1.5851 | 50.3373 | 1.5194 | 41.4343
0.85631 | 407.323 | 0.90977 | 572.681 | 15369 | 526.624 | 23.651 | 408.974 | 972.07 | 400.744 | 1.8766 | 50.2131 | 1.7807 | 41.2668
0.80766 | 410.597 | 0.97571 | 575.158 | 14208 | 528.473 | 22.638 | 412.587 | 12815 | 402.464 | 2.1589 | 50.0753 | 2.0361 | 41.0932
0.76613 | 413.934 | 1.05531 | 577.416 | 13047 | 529.328 | 21.743 | 416.321 | 140950 | 401.751 | 2.4272 | 49.9164 | 2.2686 | 40.896
0.72716 | 417.21 | 1.13765 | 579.63 | 12013 | 530.467 | 21.485 | 420.516 | 1057910 | 401.895 | 2.711 | 49.7796 | 2.5012 | 40.6987
0.68909 | 420.464 | 1.2247 | 581.76 | 11029.8 | 531.694 | 21.227 | 424.71 |  |  | 2.9954 | 49.6436 | 2.7166 | 40.4872
0.65103 | 423.718 | 1.3294 | 583.571 | 10165.5 | 532.858 | 21.046 | 428.921 |  |  | 3.2746 | 49.4999 | 2.9302 | 40.2741
0.61606 | 427.03 | 1.4359 | 585.338 | 9364 | 534.376 | 21.014 | 433.163 |  |  | 3.5506 | 49.3514 | 3.1329 | 40.0531
0.58513 | 430.418 | 1.5707 | 586.422 | 8705.8 | 536.701 | 20.983 | 437.406 |  |  | 3.8266 | 49.2028 | 3.3341 | 39.831
0.56029 | 434.036 | 1.7056 | 587.507 | 8116.4 | 539.149 | 21.06 | 441.613 |  |  | 4.1001 | 49.051 | 3.5254 | 39.6023
0.54146 | 437.882 | 1.8648 | 588.41 | 7588.2 | 541.768 | 21.694 | 445.637 |  |  | 4.3718 | 48.8966 | 3.7132 | 39.3712
0.52263 | 441.728 | 2.0379 | 589.211 | 7109.9 | 544.536 | 22.329 | 449.661 |  |  | 4.6445 | 48.7435 | 3.9059 | 39.1433
0.5038 | 445.574 | 2.2111 | 590.011 | 6646.5 | 547.239 | 23.265 | 453.452 |  |  | 4.9213 | 48.5961 | 4.1021 | 38.9178
0.48524 | 449.428 | 2.4184 | 590.514 | 6207.6 | 549.834 | 24.315 | 457.155 |  |  | 5.198 | 48.4487 | 4.2791 | 38.6805
0.47363 | 453.457 | 2.6499 | 590.806 | 5830.7 | 552.71 | 25.497 | 460.72 |  |  | 5.4747 | 48.3012 | 4.4504 | 38.4398
0.47374 | 457.701 | 2.8814 | 591.098 | 5495.6 | 555.776 | 27.343 | 463.596 |  |  | 5.7249 | 48.1214 | 4.6144 | 38.1952
0.47385 | 461.946 | 3.1315 | 591.434 | 5153.8 | 558.679 | 29.188 | 466.473 |  |  | 5.9739 | 47.9401 | 4.7726 | 37.9476
0.47397 | 466.19 | 3.4294 | 591.884 | 4848.3 | 561.548 | 31.034 | 469.35 |  |  | 6.2229 | 47.7589 | 4.9341 | 37.7017
0.47408 | 470.434 | 3.7274 | 592.333 | 4625.1 | 565.06 | 33.759 | 471.094 |  |  | 6.4678 | 47.5736 | 5.1004 | 37.4583
0.4742 | 474.679 | 4.0765 | 592.684 | 4401.9 | 568.572 | 36.794 | 472.44 |  |  | 6.7098 | 47.3852 | 5.2611 | 37.2121
0.47431 | 478.923 | 4.4457 | 592.996 | 4153.5 | 571.614 | 39.829 | 473.785 |  |  | 6.9526 | 47.1978 | 5.4116 | 36.9608
0.47442 | 483.168 | 4.857 | 593.193 | 3901.5 | 574.59 | 43.291 | 475.133 |  |  | 7.2148 | 47.0314 | 5.5621 | 36.7095
0.47454 | 487.412 | 5.3283 | 593.229 | 3756.6 | 578.324 | 47.39 | 476.482 |  |  | 7.477 | 46.8649 | 5.7126 | 36.4582
0.47465 | 491.657 | 5.7996 | 593.264 | 3543.9 | 580.699 | 51.488 | 477.832 |  |  | 7.7206 | 46.6782 | 5.877 | 36.2146
0.47477 | 495.901 | 6.2976 | 593.34 | 3259.1 | 581.944 | 55.586 | 479.182 |  |  | 7.9642 | 46.4914 | 6.068 | 35.9855
0.47488 | 500.145 | 6.8946 | 593.564 | 3021.2 | 583.877 | 60.522 | 480.261 |  |  | 8.2077 | 46.3046 | 6.259 | 35.7565
0.47499 | 504.39 | 7.4915 | 593.788 | 2815.4 | 586.282 | 66.111 | 481.128 |  |  | 8.4303 | 46.0988 | 6.4457 | 35.525
0.47511 | 508.634 | 8.1827 | 594.281 | 2613.7 | 588.657 | 71.7 | 481.995 |  |  | 8.652 | 45.8922 | 6.6176 | 35.2846
0.47522 | 512.879 | 9.0111 | 594.53 | 2434.8 | 590.861 | 78.748 | 482.793 |  |  | 8.8775 | 45.6888 | 6.7895 | 35.0442
0.47534 | 517.123 | 9.9277 | 594.611 | 2256 | 593.065 | 86.339 | 483.566 |  |  | 9.1078 | 45.4896 | 6.9605 | 34.8033
0.47545 | 521.368 | 10.8443 | 594.691 | 2092.4 | 594.883 | 93.93 | 484.339 |  |  | 9.3382 | 45.2904 | 7.1311 | 34.5622
0.47557 | 525.612 | 11.761 | 594.772 | 1935.9 | 596.523 | 101.522 | 485.111 |  |  | 9.5686 | 45.0912 | 7.3018 | 34.3211
0.47568 | 529.856 | 12.677 | 594.853 | 1779.4 | 598.162 | 110.994 | 485.878 |  |  | 9.7937 | 44.8875 | 7.4749 | 34.0814
0.47921 | 534.034 | 13.956 | 594.997 | 1641.7 | 599.722 | 121.63 | 486.64 |  |  | 10.0162 | 44.6816 | 7.6553 | 33.8459
0.49652 | 537.94 | 15.273 | 595.149 | 1514.9 | 601.235 | 132.26 | 487.402 |  |  | 10.2386 | 44.4756 | 7.8358 | 33.6104
0.51872 | 541.673 | 16.59 | 595.301 | 1392.6 | 602.709 | 142.9 | 488.164 |  |  | 10.4589 | 44.2678 | 8.0157 | 33.3746
0.54122 | 545.396 | 18.028 | 595.439 | 1293.5 | 603.982 | 156.9 | 488.931 |  |  | 10.6782 | 44.0593 | 8.1667 | 33.1235
0.5672 | 549.062 | 19.825 | 595.536 | 1194.4 | 605.255 | 171.23 | 489.697 |  |  | 10.8975 | 43.8507 | 8.3177 | 32.8724
0.59318 | 552.727 | 21.622 | 595.633 | 1095.36 | 606.528 | 185.55 | 490.464 |  |  | 11.1199 | 43.6449 | 8.4687 | 32.6214
0.62517 | 556.168 | 23.42 | 595.73 | 996.95 | 607.805 | 203.9 | 491.14 |  |  | 11.354 | 43.449 | 8.6421 | 32.3821
0.66199 | 559.428 | 25.628 | 596.06 | 922.64 | 609.217 | 224.07 | 491.776 |  |  | 11.5881 | 43.2532 | 8.8222 | 32.1464
0.69066 | 563.02 | 27.939 | 596.448 | 848.34 | 610.628 | 244.24 | 492.411 |  |  | 11.8222 | 43.0574 | 9.0028 | 31.911
0.67943 | 566.312 | 30.507 | 596.697 | 783.91 | 612.039 | 264.4 | 493.047 |  |  | 12.0542 | 42.8597 | 9.2035 | 31.6885
0.6321 | 568.619 | 33.473 | 596.733 | 726.64 | 613.45 | 286.36 | 493.648 |  |  | 12.2849 | 42.6608 | 9.4041 | 31.466
0.59223 | 571.397 | 36.439 | 596.768 | 669.38 | 614.86 | 315.51 | 494.114 |  |  | 12.5157 | 42.4619 | 9.6047 | 31.2434
0.56076 | 574.615 | 39.537 | 596.804 | 612.12 | 616.27 | 344.66 | 494.581 |  |  | 12.7448 | 42.2617 | 9.7949 | 31.0144
0.53391 | 578.075 | 43.188 | 596.839 | 563.92 | 617.762 | 373.81 | 495.047 |  |  | 12.9676 | 42.056 | 9.9667 | 30.7739
0.50751 | 581.553 | 47.21 | 597.058 | 521.46 | 619.306 | 407.12 | 495.369 |  |  | 13.1904 | 41.8503 | 10.1384 | 30.5334
0.50072 | 585.735 | 51.487 | 597.403 | 479 | 620.849 | 450.62 | 495.338 |  |  | 13.4132 | 41.6446 | 10.32 | 30.299
0.49412 | 589.92 | 56.503 | 597.501 | 441.79 | 622.458 | 494.12 | 495.307 |  |  | 13.6363 | 41.4391 | 10.5201 | 30.0761
0.48917 | 594.128 | 62.157 | 597.385 | 407.79 | 624.107 | 537.62 | 495.277 |  |  | 13.8594 | 41.2337 | 10.7203 | 29.8532
0.48452 | 598.339 | 67.812 | 597.269 | 377.37 | 625.949 | 581.12 | 495.246 |  |  | 14.0824 | 41.0282 | 10.9205 | 29.6304
0.48073 | 602.558 | 73.466 | 597.153 | 351.96 | 628.063 | 629.25 | 495.277 |  |  | 14.3275 | 40.8446 | 11.1176 | 29.4055
0.4811 | 606.781 | 79.857 | 597.088 | 326.55 | 630.176 | 694.84 | 495.544 |  |  | 14.589 | 40.6773 | 11.3115 | 29.1783
0.48695 | 610.988 | 87.717 | 597.123 | 301.14 | 632.29 | 760.44 | 495.811 |  |  | 14.846 | 40.5055 | 11.5053 | 28.9512
0.49134 | 615.217 | 95.578 | 597.159 | 282.23 | 635.111 | 826.03 | 496.077 |  |  | 15.0729 | 40.3033 | 11.6992 | 28.7241
0.50355 | 619.27 | 103.439 | 597.194 | 266.88 | 638.321 | 891.62 | 496.344 |  |  | 15.2999 | 40.1011 | 11.9032 | 28.5041
0.52085 | 623.209 | 114.348 | 597.572 | 253.08 | 641.678 | 981.33 | 496.63 |  |  | 15.5268 | 39.8989 | 12.112 | 28.2873
0.53907 | 627.137 | 125.31 | 597.956 | 245.57 | 645.64 | 1075.7 | 496.919 |  |  | 15.7754 | 39.718 | 12.3201 | 28.0702
0.56012 | 631.003 | 136.27 | 598.34 | 247.15 | 649.806 | 1170.1 | 497.209 |  |  | 16.0308 | 39.5437 | 12.5192 | 27.8465
0.58208 | 634.848 | 147.23 | 598.724 | 251.97 | 653.919 | 1264.4 | 497.499 |  |  | 16.2862 | 39.3694 | 12.7182 | 27.6229
0.60522 | 638.669 | 161.38 | 598.77 | 263 | 657.653 | 1395.4 | 497.635 |  |  | 16.5417 | 39.1952 | 12.9274 | 27.4066
0.63354 | 642.389 | 176.77 | 598.684 | 280.67 | 660.681 | 1532.1 | 497.746 |  |  | 16.8007 | 39.0251 | 13.1386 | 27.1916
0.66187 | 646.109 | 192.16 | 598.598 | 299.24 | 663.614 | 1668.9 | 497.857 |  |  | 17.0639 | 38.8599 | 13.3497 | 26.9767
0.69019 | 649.829 | 201.52 | 599.163 | 318.65 | 666.522 | 1805.7 | 497.969 |  |  | 17.3272 | 38.6948 | 13.5716 | 26.7709
0.72406 | 653.377 | 189.19 | 602.06 | 342.48 | 669.3 | 1966.8 | 498.011 |  |  | 17.5913 | 38.5307 | 13.8092 | 26.5783
0.76611 | 656.669 | 176.98 | 604.656 | 366.31 | 672.077 | 2162 | 497.956 |  |  | 17.8595 | 38.3718 | 14.0467 | 26.3857
0.81015 | 660.023 | 164.82 | 607.199 | 390.14 | 674.855 | 2357.2 | 497.901 |  |  | 18.1278 | 38.2129 | 14.2811 | 26.1902
0.85601 | 663.432 | 154.86 | 610.097 | 419.77 | 677.257 | 2552.4 | 497.846 |  |  | 18.3962 | 38.0542 | 14.5108 | 25.9903
0.90187 | 666.842 | 144.97 | 612.732 | 452.3 | 679.471 | 2812.9 | 497.941 |  |  | 18.6798 | 37.9169 | 14.7407 | 25.7908
0.95034 | 670.2 | 135.1 | 615.218 | 488.88 | 681.469 | 3103.3 | 498.106 |  |  | 18.9633 | 37.7795 | 14.992 | 25.612
1.00918 | 673.352 | 126.97 | 618.13 | 528.36 | 683.314 | 3393.7 | 498.27 |  |  | 19.2468 | 37.6422 | 15.2433 | 25.4332
1.07108 | 676.586 | 120.37 | 621.423 | 573.91 | 685.141 | 3684.1 | 498.434 |  |  | 19.5296 | 37.5039 | 15.4938 | 25.2536
1.13528 | 679.88 | 113.775 | 624.715 | 619.73 | 686.958 | 3974.5 | 498.598 |  |  | 19.7851 | 37.3297 | 15.7415 | 25.071
1.1995 | 683.174 | 110.101 | 628.609 | 673.13 | 688.497 | 4334.2 | 498.737 |  |  | 20.0406 | 37.1555 | 15.9907 | 24.8901
1.2663 | 686.448 | 106.524 | 632.522 | 733.84 | 689.8 | 4780.3 | 498.846 |  |  | 20.2972 | 36.9829 | 16.2535 | 24.7244
1.3438 | 689.644 | 104.927 | 636.676 | 796.33 | 691.046 | 5226.4 | 498.954 |  |  | 20.5905 | 36.862 | 16.5163 | 24.5586
1.4263 | 692.828 | 103.651 | 640.869 | 870.97 | 692.211 | 5672.5 | 499.063 |  |  | 20.8838 | 36.7412 | 16.779 | 24.3929
1.5167 | 695.993 | 103.375 | 645.082 | 947.63 | 693.362 | 6118.6 | 499.172 |  |  | 21.1739 | 36.6147 | 17.0418 | 24.2272
1.6071 | 699.157 | 104.163 | 649.317 | 1026.98 | 694.491 | 6738.6 | 499.219 |  |  | 21.4617 | 36.4843 | 17.3151 | 24.0756
1.7066 | 702.264 | 106.713 | 653.363 | 1122.62 | 695.485 | 7391.6 | 499.254 |  |  | 21.7495 | 36.3538 | 17.596 | 23.9343
1.8187 | 705.29 | 110.548 | 657.274 | 1218.3 | 696.48 | 8044.6 | 499.29 |  |  | 22.0373 | 36.2234 | 17.877 | 23.7929
1.9307 | 708.317 | 116.47 | 660.686 | 1337.7 | 697.397 | 8697.6 | 499.326 |  |  | 22.3275 | 36.0972 | 18.153 | 23.6445
2.0731 | 711.015 | 124.01 | 663.713 | 1461 | 698.301 | 9627.2 | 499.361 |  |  | 22.6216 | 35.9779 | 18.4281 | 23.4948
2.2172 | 713.695 | 132.18 | 666.592 | 1584.2 | 699.205 | 10668 | 499.397 |  |  | 22.9157 | 35.8585 | 18.7032 | 23.345
2.3732 | 716.469 | 142.49 | 668.976 | 1723.3 | 700.026 | 11709 | 499.432 |  |  | 23.2097 | 35.7389 | 18.9842 | 23.2039
2.5343 | 719.284 | 152.86 | 671.382 | 1888.7 | 700.706 | 12750 | 499.468 |  |  | 23.5033 | 35.6186 | 19.2655 | 23.0631
2.7131 | 722.011 | 164.17 | 674.093 | 2054.1 | 701.387 | 13790 | 499.503 |  |  | 23.7969 | 35.4983 | 19.5503 | 22.928
2.9023 | 724.697 | 175.48 | 676.803 | 2229.6 | 702.098 | 14831 | 499.539 |  |  | 24.0905 | 35.378 | 19.8394 | 22.7996
3.1048 | 727.528 | 188.88 | 679.153 | 2436.3 | 702.906 | 16049 | 499.665 |  |  | 24.4004 | 35.2943 | 20.1264 | 22.6682
3.3233 | 730.261 | 203.6 | 681.277 | 2645.3 | 703.733 | 17578 | 499.949 |  |  | 24.7115 | 35.2136 | 20.4012 | 22.518
3.5678 | 732.836 | 222.21 | 682.933 | 2887.6 | 704.838 | 19107 | 500.234 |  |  | 25.0151 | 35.1138 | 20.676 | 22.3678
3.8323 | 735.346 | 241.3 | 684.53 | 3141.3 | 705.861 |  |  |  |  | 25.3183 | 35.0129 | 20.9699 | 22.2502
4.129 | 737.75 | 260.38 | 686.128 | 3448.5 | 706.497 |  |  |  |  | 25.6233 | 34.9167 | 21.2711 | 22.1451
4.4258 | 740.154 | 282.79 | 687.982 | 3755.8 | 707.132 |  |  |  |  | 25.9347 | 34.8365 | 21.5732 | 22.0417
4.7763 | 742.414 | 306.18 | 689.912 | 4071.1 | 707.758 |  |  |  |  | 26.246 | 34.7564 | 21.8768 | 21.9418
5.1487 | 744.596 | 329.58 | 691.842 | 4467.4 | 708.29 |  |  |  |  | 26.5576 | 34.6769 | 22.1802 | 21.8415
5.5454 | 746.959 | 357.86 | 693.63 | 4863.8 | 708.821 |  |  |  |  | 26.8715 | 34.6045 | 22.4797 | 21.7326
5.9404 | 749.704 | 386.92 | 695.396 | 5301 | 709.45 |  |  |  |  | 27.1854 | 34.532 | 22.7791 | 21.6236
6.3461 | 752.393 | 423.56 | 696.972 | 5806.9 | 710.244 |  |  |  |  | 27.5004 | 34.4631 | 23.083 | 21.5253
6.8923 | 754.356 | 462.31 | 698.496 | 6312.9 | 711.038 |  |  |  |  | 27.8155 | 34.3946 | 23.3929 | 21.4409
7.4384 | 756.32 | 501.07 | 700.02 | 6874.7 | 711.818 |  |  |  |  | 28.1306 | 34.3262 | 23.7038 | 21.3596
8.0295 | 758.402 | 539.82 | 701.543 | 7590.9 | 712.556 |  |  |  |  | 28.4469 | 34.2618 | 24.0164 | 21.2829
8.6584 | 760.585 | 587.12 | 702.992 | 8307 | 713.295 |  |  |  |  | 28.7641 | 34.2012 | 24.3289 | 21.2061
9.3453 | 762.768 | 642.64 | 704.368 | 9023.2 | 714.033 |  |  |  |  | 29.0815 | 34.1407 | 24.6383 | 21.1206
10.0757 | 764.951 | 698.16 | 705.744 | 9739.3 | 714.772 |  |  |  |  | 29.3989 | 34.0806 | 24.9478 | 21.0352
10.9286 | 766.705 | 753.67 | 707.119 | 10602.7 | 715.321 |  |  |  |  | 29.7163 | 34.0206 | 25.2572 | 20.9497
11.863 | 768.172 | 817.44 | 708.449 | 11627 | 715.663 |  |  |  |  | 30.0377 | 33.9826
12.841 | 769.993 | 893.64 | 709.709 | 12652 | 716.004 |  |  |  |  | 30.362 | 33.9608
13.857 | 772.13 | 969.85 | 710.968 | 13756 | 716.351 |  |  |  |  | 30.6862 | 33.9391
14.92 | 774.434 | 1049.36 | 712.232 | 15233 | 716.725 |  |  |  |  | 31.0089 | 33.9076
16.027 | 776.897 | 1156.1 | 713.527 | 16710 | 717.099 |  |  |  |  | 31.3281 | 33.8548
17.402 | 778.479 | 1262.7 | 714.821 | 18187 | 717.473 |  |  |  |  | 31.6473 | 33.8019
18.903 | 779.65 | 1369.4 | 716.116 | 19664 | 717.847 |  |  |  |  | 31.9665 | 33.7491
20.598 | 780.831 | 1476.1 | 717.411 | [6 empty] | 32.2856 | 33.6963
22.362 | 782.093 | 1601.6 | 718.581 | [6 empty] | 32.5926 | 33.6048
24.26 | 783.797 | 1755.9 | 719.562 | [6 empty] | 32.899 | 33.5115
26.261 | 785.733 | 1910.1 | 720.542 | [6 empty] | 33.2056 | 33.4186
28.324 | 787.805 | 2064.3 | 721.523 | [6 empty] | 33.5202 | 33.3485
30.779 | 789.351 | 2276.6 | 722.517 | [6 empty] | 33.8348 | 33.2785
33.396 | 790.844 | 2502.8 | 723.515 | [6 empty] | 34.1495 | 33.2084
36.353 | 792.208 | 2729.1 | 724.513 | [6 empty] | 34.4636 | 33.1369
39.835 | 793.034 | 2955.3 | 725.511 | [6 empty] | 34.7726 | 33.0502
43.316 | 793.86 | 3181.5 | 726.509 | [6 empty] | 35.0816 | 32.9634
47.023 | 794.864 | 3460.1 | 727.615 | [6 empty] | 35.3906 | 32.8767
51.259 | 796.289 | 3787.3 | 728.823 | [6 empty] | 35.7021 | 32.7969
55.495 | 797.714 | 4114.5 | 730.03 | [6 empty] | 36.0137 | 32.7177
60.437 | 798.999 | 4441.7 | 731.238 | [6 empty] | 36.3202 | 32.6251
65.675 | 800.225 | 4865.8 | 732.231 | [6 empty] | 36.6233 | 32.5242
71.29 | 801.64 | 5327.7 | 733.14 | [6 empty] | 36.9264 | 32.4232
77.391 | 803.095 | 5789.6 | 734.049 | [6 empty] | 37.2217 | 32.3061
84.431 | 804.076 | 6251.5 | 734.958 | [6 empty] | 37.5161 | 32.1873
92.029 | 804.945 | 6906.6 | 735.619 | [6 empty] | 37.8106 | 32.0687
100.533 | 805.632 | 7599.6 | 736.231 | [6 empty] | 38.109 | 31.9576
109.128 | 806.402 | 8292.6 | 736.844 | [6 empty] | 38.4074 | 31.8465
118.5 | 807.886 | 8985.6 | 737.456 | [6 empty] | 38.6997 | 31.7249
130.95 | 808.771 | 9678.5 | 738.069 | [6 empty] | 38.9811 | 31.5843
143.61 | 809.612 | 10576.4 | 738.873 | [6 empty] | 39.2626 | 31.4438
156.28 | 810.453 | 11567 | 739.763 | [6 empty] | 39.546 | 31.3064
168.95 | 811.295 | 12557 | 740.654 | [6 empty] | 39.8321 | 31.1731
182.71 | 812.165 | 13631 | 741.469 | [6 empty] | 40.1181 | 31.0398
200.97 | 813.154 | 15005 | 742.01 | [6 empty] | 40.4042 | 30.9065
219.23 | 814.144 | 16379 | 742.551
237.49 | 815.133 | 17753 | 743.092
257.34 | 816.036 | 19273 | 743.565
283.74 | 816.585
310.15 | 817.134
336.56 | 817.683
363.52 | 818.25
398.58 | 819.072
433.63 | 819.894
473.25 | 820.62
520.74 | 821.182
568.23 | 821.743
615.72 | 822.305
669.02 | 822.928
733.77 | 823.671
798.53 | 824.414
864.12 | 825.156
949.74 | 825.867
1035.36 | 826.578
1120.98 | 827.289
1231.5 | 827.58
1344.8 | 827.824
1458.1 | 828.068
1606.3 | 828.57
1760.8 | 829.119
1915.3 | 829.668
2069.8 | 830.217
2273.2 | 830.618
2496 | 830.959
2718.8 | 831.301
2941.6 | 831.642
3207.1 | 832.106
3506.9 | 832.668
3806.7 | 833.229
4191.2 | 833.405
4606.5 | 833.441
5021.7 | 833.476
5437 | 833.512
5903.2 | 833.597
6471.4 | 833.781
7039.7 | 833.965
7703.8 | 834.078
8471.2 | 834.114
9238.6 | 834.149
10006 | 834.185
10942.5 | 834.361
12028 | 834.661
13114 | 834.961
14199 | 835.261
15521 | 835.508
17056 | 835.707
18592 | 835.906
20128 | 836.104

## 5130 IRAM
Propiedades mecanicas en funcion de temperaturas de revenido | [9 empty] | Bandas de templabilidad
x | Rm | x | HB | x | Rp 0,2 | x | Z | x | A | x | Arriba | x | Abajo
201.659 | 1636.35 | 202.29 | 1574.27 | 201.664 | 1550.03 | 211.437 | 1001.72 | 201.058 | 541.81 | 1.1115 | 56.8629 | 1.0064 | 50.736
207.897 | 1634.39 | 208.085 | 1570.01 | 207.503 | 1545.94 | 217.617 | 1004.36 | 207.42 | 542.1 | 1.3492 | 56.7083 | 1.2621 | 50.5976
213.79 | 1630.73 | 213.799 | 1565.47 | 213.343 | 1541.85 | 223.798 | 1007 | 213.783 | 542.39 | 1.5602 | 56.5204 | 1.4591 | 50.4098
219.499 | 1626.16 | 219.438 | 1560.68 | 218.996 | 1537.1 | 229.913 | 1010.03 | 220.123 | 543.42 | 1.785 | 56.3455 | 1.6024 | 50.1769
225.26 | 1621.78 | 225.222 | 1556.39 | 224.637 | 1532.31 | 235.98 | 1013.35 | 226.463 | 544.44 | 2.0098 | 56.1706 | 1.7516 | 49.947
230.924 | 1617.09 | 231.005 | 1552.1 | 230.278 | 1527.52 | 242.047 | 1016.67 | 232.803 | 545.47 | 2.2247 | 55.9862 | 1.9044 | 49.719
236.425 | 1611.87 | 236.458 | 1546.75 | 235.883 | 1522.62 | 248.017 | 1020.44 | 239.084 | 547.26 | 2.4384 | 55.8007 | 2.0572 | 49.4909
242.123 | 1607.28 | 241.948 | 1541.51 | 241.488 | 1517.71 | 253.941 | 1024.43 | 245.353 | 549.2 | 2.6547 | 55.6177 | 2.2123 | 49.2641
247.897 | 1602.95 | 247.557 | 1536.62 | 246.926 | 1512.33 | 259.865 | 1028.41 | 251.622 | 551.14 | 2.8843 | 55.4477 | 2.3715 | 49.0396
253.701 | 1598.72 | 253.166 | 1531.73 | 252.295 | 1506.75 | 265.761 | 1032.52 | 257.891 | 553.09 | 3.1139 | 55.2777 | 2.5307 | 48.8151
259.427 | 1594.22 | 258.383 | 1525.77 | 257.68 | 1501.22 | 271.638 | 1036.7 | 264.228 | 554.15 | 3.3228 | 55.0884 | 2.6755 | 48.5831
265.131 | 1589.64 | 263.572 | 1519.75 | 263.343 | 1496.5 | 277.515 | 1040.88 | 270.568 | 555.18 | 3.5272 | 54.8948 | 2.8129 | 48.3474
270.498 | 1584.07 | 269.145 | 1514.83 | 269.006 | 1491.78 | 283.392 | 1045.05 | 276.863 | 556.71 | 3.7325 | 54.7021 | 2.9498 | 48.1114
275.799 | 1578.32 | 274.909 | 1510.45 | 274.356 | 1486.28 | 289.295 | 1049.13 | 283.077 | 559.12 | 3.9391 | 54.5104 | 3.0825 | 47.8735
281.113 | 1572.6 | 280.544 | 1505.68 | 279.178 | 1479.47 | 295.22 | 1053.11 | 289.291 | 561.52 | 4.1456 | 54.3187 | 3.2153 | 47.6356
286.41 | 1566.83 | 285.901 | 1500.07 | 284.069 | 1472.8 | 301.145 | 1057.09 | 295.505 | 563.93 | 4.3522 | 54.127 | 3.3483 | 47.3979
291.7 | 1561.05 | 291.234 | 1494.41 | 289.139 | 1466.5 | 307.071 | 1061.07 | 301.738 | 566.17 | 4.5581 | 53.9347 | 3.483 | 47.1608
297.08 | 1555.5 | 296.401 | 1488.33 | 294.222 | 1460.22 | 313.01 | 1064.99 | 308.004 | 568.14 | 4.7638 | 53.7424 | 3.6176 | 46.9238
302.33 | 1549.62 | 301.574 | 1482.26 | 299.417 | 1454.21 | 318.951 | 1068.91 | 314.27 | 570.11 | 4.9696 | 53.55 | 3.7523 | 46.6868
307.537 | 1543.64 | 306.861 | 1476.47 | 304.613 | 1448.2 | 324.892 | 1072.82 | 320.537 | 572.07 | 5.1703 | 53.3535 | 3.8861 | 46.4494
312.368 | 1536.84 | 312.149 | 1470.68 | 309.312 | 1441.19 | 330.833 | 1076.74 | 326.789 | 574.16 | 5.3694 | 53.1557 | 4.0194 | 46.2117
317.199 | 1530.05 | 317.619 | 1465.38 | 313.825 | 1433.81 | 336.793 | 1080.57 | 333.03 | 576.36 | 5.5686 | 52.958 | 4.1526 | 45.974
322.186 | 1523.57 | 323.118 | 1460.16 | 318.338 | 1426.43 | 342.767 | 1084.34 | 339.271 | 578.55 | 5.7581 | 52.7533 | 4.2859 | 45.7364
327.177 | 1517.09 | 328.525 | 1454.69 | 322.856 | 1419.06 | 348.741 | 1088.1 | 345.512 | 580.74 | 5.9333 | 52.5385 | 4.413 | 45.4961
332.202 | 1510.69 | 333.933 | 1449.21 | 327.374 | 1411.69 | 354.715 | 1091.87 | 351.757 | 582.9 | 6.1085 | 52.3236 | 4.5316 | 45.2523
337.179 | 1504.2 | 339.101 | 1443.15 | 332.001 | 1404.52 | 360.645 | 1095.81 | 358.025 | 584.85 | 6.2838 | 52.1088 | 4.6503 | 45.0084
341.978 | 1497.33 | 344.194 | 1436.9 | 336.739 | 1397.54 | 366.379 | 1100.52 | 364.293 | 586.79 | 6.4646 | 51.8977 | 4.7682 | 44.7643
346.682 | 1490.3 | 349.288 | 1430.65 | 341.315 | 1390.29 | 372.113 | 1105.23 | 370.561 | 588.74 | 6.6459 | 51.6868 | 4.8851 | 44.5198
351.299 | 1483.1 | 354.377 | 1424.39 | 345.511 | 1382.41 | 377.847 | 1109.94 | 376.83 | 590.69 | 6.8272 | 51.476 | 5.0021 | 44.2753
355.919 | 1475.91 | 359.466 | 1418.13 | 349.706 | 1374.53 | 383.581 | 1114.65 | 383.098 | 592.64 | 6.9961 | 51.2572 | 5.1016 | 44.0248
360.584 | 1468.79 | 364.547 | 1411.86 | 353.926 | 1366.68 | 389.481 | 1118.73 | 389.354 | 594.68 | 7.1637 | 51.0376 | 5.1939 | 43.7719
365.258 | 1461.7 | 369.59 | 1405.5 | 358.154 | 1358.85 | 395.402 | 1122.73 | 395.495 | 597.58 | 7.3313 | 50.818 | 5.2863 | 43.519
369.964 | 1454.66 | 374.634 | 1399.14 | 362.382 | 1351.01 | 401.323 | 1126.72 | 401.637 | 600.47 | 7.5147 | 50.6088 | 5.38 | 43.2665
374.452 | 1447.25 | 379.701 | 1392.83 | 366.638 | 1343.22 | 407.244 | 1130.72 | 407.778 | 603.37 | 7.7018 | 50.402 | 5.497 | 43.022
378.811 | 1439.62 | 384.798 | 1386.59 | 370.899 | 1335.44 | 413.107 | 1134.95 | 413.919 | 606.26 | 7.889 | 50.1952 | 5.6139 | 42.7775
383.176 | 1432 | 389.826 | 1380.2 | 375.161 | 1327.66 | 418.935 | 1139.32 | 420.061 | 609.16 | 8.0751 | 49.9877 | 5.7309 | 42.533
387.547 | 1424.38 | 394.667 | 1373.42 | 379.272 | 1319.66 | 424.764 | 1143.69 | 426.228 | 611.88 | 8.2504 | 49.7729 | 5.8479 | 42.2885
391.903 | 1416.75 | 399.508 | 1366.65 | 383.197 | 1311.4 | 430.592 | 1148.06 | 432.438 | 614.32 | 8.4257 | 49.5581 | 5.9696 | 42.0459
395.903 | 1408.59 | 404.363 | 1359.9 | 387.123 | 1303.14 | 436.424 | 1152.41 | 438.648 | 616.75 | 8.6009 | 49.3433 | 6.0963 | 41.8054
399.902 | 1400.43 | 409.224 | 1353.15 | 391.099 | 1294.95 | 442.268 | 1156.72 | 444.858 | 619.19 | 8.7762 | 49.1284 | 6.223 | 41.5649
404.075 | 1392.52 | 414.076 | 1346.4 | 395.113 | 1286.81 | 448.112 | 1161.03 | 451.068 | 621.63 | 8.9475 | 48.9111 | 6.3497 | 41.3243
408.319 | 1384.71 | 418.881 | 1339.55 | 399.128 | 1278.67 | 453.957 | 1165.34 | 457.236 | 624.34 | 9.1169 | 48.6926 | 6.4764 | 41.0838
412.466 | 1376.76 | 423.686 | 1332.7 | 403.015 | 1270.36 | 459.801 | 1169.65 | 463.371 | 627.27 | 9.2864 | 48.4741 | 6.5783 | 40.8346
416.582 | 1368.76 | 428.578 | 1326.03 | 406.782 | 1261.9 | 465.645 | 1173.96 | 469.507 | 630.2 | 9.4558 | 48.2556 | 6.6633 | 40.5796
420.637 | 1360.67 | 433.613 | 1319.65 | 410.549 | 1253.44 | 471.482 | 1178.29 | 475.642 | 633.14 | 9.6177 | 48.0327 | 6.7483 | 40.3245
424.648 | 1352.53 | 438.647 | 1313.27 | 414.32 | 1244.98 | 477.201 | 1183.05 | 481.847 | 635.6 | 9.7757 | 47.8075 | 6.8333 | 40.0694
428.659 | 1344.38 | 443.525 | 1306.57 | 418.396 | 1236.92 | 482.92 | 1187.81 | 488.059 | 638.02 | 9.9338 | 47.5823 | 6.91 | 39.8123
432.675 | 1336.25 | 448.303 | 1299.67 | 422.472 | 1228.87 | 488.64 | 1192.57 | 494.271 | 640.45 | 10.0918 | 47.3571 | 6.9819 | 39.5539
436.693 | 1328.11 | 453.037 | 1292.69 | 426.548 | 1220.81 | 494.359 | 1197.33 | 500.483 | 642.87 | 10.2498 | 47.1319 | 7.0539 | 39.2955
440.71 | 1319.98 | 457.59 | 1285.38 | 430.457 | 1212.53 | 500.078 | 1202.09 | 506.624 | 645.72 | 10.4004 | 46.9028 | 7.1388 | 39.0408
444.579 | 1311.64 | 462.143 | 1278.07 | 434.354 | 1204.23 | 505.637 | 1207.34 | 512.697 | 649.01 | 10.5438 | 46.67 | 7.2444 | 38.7922
448.414 | 1303.26 | 466.661 | 1270.7 | 438.289 | 1195.99 | 511.126 | 1212.81 | 518.77 | 652.3 | 10.6873 | 46.4371 | 7.3501 | 38.5435
452.171 | 1294.79 | 470.98 | 1263.01 | 442.389 | 1187.97 | 516.615 | 1218.28 | 524.842 | 655.58 | 10.8308 | 46.2043 | 7.4557 | 38.2949
455.926 | 1286.31 | 475.299 | 1255.31 | 446.489 | 1179.95 | 522.234 | 1223.34 | 530.832 | 659.28 | 10.9749 | 45.9718 | 7.5613 | 38.0462
459.76 | 1277.93 | 479.645 | 1247.66 | 450.589 | 1171.93 | 527.991 | 1227.97 | 536.796 | 663.09 | 11.1198 | 45.7397 | 7.667 | 37.7976
463.585 | 1269.54 | 484.198 | 1240.35 | 454.726 | 1163.96 | 533.747 | 1232.6 | 542.761 | 666.9 | 11.2647 | 45.5075 | 7.7758 | 37.55
467.352 | 1261.08 | 488.751 | 1233.04 | 458.912 | 1156.06 | 539.504 | 1237.23 | 548.725 | 670.71 | 11.4096 | 45.2754 | 7.885 | 37.3026
471.147 | 1252.65 | 493.311 | 1225.74 | 463.099 | 1148.17 | 545.261 | 1241.86 | 554.69 | 674.52 | 11.5544 | 45.0432 | 7.9941 | 37.0552
474.982 | 1244.27 | 497.981 | 1218.64 | 467.242 | 1140.21 | 550.832 | 1247.06 | 560.749 | 677.86 | 11.6985 | 44.8107 | 8.1033 | 36.8078
478.695 | 1235.74 | 502.65 | 1211.54 | 471.303 | 1132.14 | 556.251 | 1252.72 | 566.843 | 681.03 | 11.8425 | 44.5781 | 8.1952 | 36.5548
482.292 | 1227.08 | 507.393 | 1204.57 | 475.365 | 1124.06 | 561.669 | 1258.39 | 572.936 | 684.21 | 11.9865 | 44.3455 | 8.2844 | 36.301
485.88 | 1218.4 | 512.157 | 1197.64 | 479.427 | 1115.99 | 567.047 | 1264.15 | 579.03 | 687.38 | 12.1306 | 44.113 | 8.3737 | 36.0471
489.462 | 1209.71 | 516.922 | 1190.71 | 483.28 | 1107.63 | 572.352 | 1270.11 | 584.989 | 691.19 | 12.2746 | 43.8804 | 8.463 | 35.7932
493.492 | 1201.61 | 521.539 | 1183.51 | 487.121 | 1099.26 | 577.658 | 1276.07 | 590.893 | 695.26 | 12.4187 | 43.6479 | 8.5522 | 35.5394
497.619 | 1193.62 | 526.146 | 1176.3 | 490.962 | 1090.89 | 582.964 | 1282.02 | 596.796 | 699.33 | 12.5627 | 43.4153 | 8.6415 | 35.2855
501.536 | 1185.35 | 530.752 | 1169.08 | 494.802 | 1082.52 | 588.29 | 1287.93 | 602.753 | 703.17 | 12.7068 | 43.1828 | 8.7369 | 35.0336
505.429 | 1177.05 | 535.462 | 1162.05 | 498.234 | 1073.68 | 593.676 | 1293.67 | 608.75 | 706.84 | 12.8547 | 42.9522 | 8.8358 | 34.7826
509.636 | 1169.2 | 540.227 | 1155.13 | 501.545 | 1064.7 | 599.062 | 1299.42 | 614.747 | 710.5 | 13.0077 | 42.7243 | 8.9346 | 34.5317
514.042 | 1161.65 | 544.991 | 1148.2 | 504.855 | 1055.72 | 604.449 | 1305.17 | 620.744 | 714.16 | 13.1607 | 42.4963 | 9.0335 | 34.2808
518.178 | 1153.7 | 549.58 | 1140.95 | 508.231 | 1046.81 | 609.832 | 1310.93 | 626.726 | 717.89 | 13.3137 | 42.2684 | 9.1323 | 34.0299
522.086 | 1145.42 | 554.13 | 1133.64 | 511.908 | 1038.23 | 615.182 | 1316.77 | 632.647 | 721.89 | 13.4739 | 42.0448 | 9.2442 | 33.7835
525.995 | 1137.13 | 558.68 | 1126.32 | 515.585 | 1029.66 | 620.533 | 1322.62 | 638.568 | 725.89 | 13.6527 | 41.8322 | 9.3572 | 33.5375
529.935 | 1128.89 | 563.166 | 1118.9 | 519.262 | 1021.09 | 625.883 | 1328.46 | 644.489 | 729.89 | 13.8315 | 41.6197 | 9.4702 | 33.2915
533.896 | 1120.68 | 567.62 | 1111.42 | 522.937 | 1012.51 | 631.233 | 1334.3 | 650.411 | 733.89 | 14.0103 | 41.4072 | 9.5914 | 33.0487
537.856 | 1112.47 | 572.075 | 1103.94 | 526.599 | 1003.92 | 636.496 | 1340.36 | 656.17 | 738.5 | 14.1398 | 41.1681 | 9.7154 | 32.8071
541.628 | 1104.01 | 576.529 | 1096.47 | 530.261 | 995.33 | 641.683 | 1346.6 | 661.918 | 743.16 | 14.2671 | 40.9279 | 9.8395 | 32.5654
545.354 | 1095.5 | 580.672 | 1088.51 | 533.924 | 986.74 | 646.87 | 1352.84 | 667.667 | 747.82 | 14.3945 | 40.6876 | 9.9819 | 32.3325
549.152 | 1087.07 | 584.794 | 1080.52 | 537.539 | 978.09 | 652.083 | 1359.02 | 673.415 | 752.48 | 14.573 | 40.4751 | 10.1358 | 32.105
553.047 | 1078.77 | 588.917 | 1072.53 | 540.992 | 969.26 | 657.335 | 1365.11 | 679.221 | 756.93 | 14.7535 | 40.2638 | 10.2897 | 31.8776
556.943 | 1070.47 | 593.04 | 1064.55 | 544.446 | 960.43 | 662.587 | 1371.19 | 685.049 | 761.3 | 14.934 | 40.0524 | 10.429 | 31.6428
560.561 | 1061.83 | 597.164 | 1056.56 | 547.908 | 951.61 | 667.839 | 1377.28 | 690.618 | 766.46 | 15.0953 | 39.829 | 10.5639 | 31.4059
564.158 | 1053.16 | 601.287 | 1048.57 | 551.532 | 942.97 | 673.091 | 1383.37 | 695.947 | 772.36 | 15.2565 | 39.6057 | 10.7025 | 31.1708
567.775 | 1044.52 | 605.35 | 1040.5 | 555.157 | 934.34 | 678.346 | 1389.45 |  |  | 15.4178 | 39.3823 | 10.8438 | 30.9369
571.454 | 1035.95 | 609.276 | 1032.24 | 558.782 | 925.7 | 683.6 | 1395.53 |  |  | 15.5926 | 39.1679 | 10.9852 | 30.703
575.133 | 1027.38 | 613.203 | 1023.98 | 562.406 | 917.07 | 688.727 | 1401.89 |  |  | 15.7859 | 38.9656 | 11.1265 | 30.4691
578.819 | 1018.81 | 617.148 | 1015.75 | 566.031 | 908.43 | 693.576 | 1408.85 |  |  | 15.9791 | 38.7633 | 11.2679 | 30.2352
582.524 | 1010.27 | 621.093 | 1007.52 | 569.633 | 899.77 | 698.426 | 1415.8 |  |  | 16.1724 | 38.5611 | 11.4222 | 30.0083
586.23 | 1001.73 | 625.214 | 999.53 | 573.221 | 891.09 |  |  |  |  | 16.3619 | 38.3561 | 11.5858 | 29.7863
589.823 | 993.06 | 629.464 | 991.73 | 576.809 | 882.41 |  |  |  |  | 16.5442 | 38.1459 | 11.7494 | 29.5643
593.362 | 984.33 | 633.714 | 983.93 | 580.397 | 873.73 |  |  |  |  | 16.7266 | 37.9358 | 11.913 | 29.3423
596.9 | 975.59 | 637.936 | 976.09 | 583.985 | 865.06 |  |  |  |  | 16.9183 | 37.7327 | 12.0895 | 29.1283
600.498 | 966.93 | 642.134 | 968.21 | 587.326 | 856.11 |  |  |  |  | 17.1198 | 37.5368 | 12.266 | 28.9142
604.126 | 958.3 | 646.332 | 960.33 | 590.658 | 847.15 |  |  |  |  | 17.3212 | 37.3409 | 12.4425 | 28.7002
607.733 | 949.64 | 650.53 | 952.45 | 593.991 | 838.19 |  |  |  |  | 17.525 | 37.1469 | 12.6273 | 28.4918
611.319 | 940.96 | 654.728 | 944.58 | 597.324 | 829.23 |  |  |  |  | 17.7401 | 36.9628 | 12.8122 | 28.2835
614.905 | 932.28 | 658.858 | 936.6 | 600.809 | 820.44 |  |  |  |  | 17.9553 | 36.7786 | 12.9972 | 28.0751
618.485 | 923.59 | 662.957 | 928.58 | 604.325 | 811.67 |  |  |  |  | 18.1704 | 36.5944 | 13.1821 | 27.8668
622.064 | 914.9 | 667.044 | 920.54 | 607.841 | 802.91 |  |  |  |  | 18.3952 | 36.4197 | 13.3671 | 27.6585
625.337 | 905.89 | 670.641 | 911.87 | 611.361 | 794.16 |  |  |  |  | 18.6256 | 36.2504 | 13.5572 | 27.454
628.501 | 896.76 | 674.238 | 903.2 | 614.913 | 785.44 |  |  |  |  | 18.8559 | 36.0812 | 13.75 | 27.2513
631.664 | 887.63 | 678.093 | 894.86 | 618.466 | 776.72 |  |  |  |  | 19.0858 | 35.9114 | 13.9428 | 27.0487
634.882 | 878.55 | 682.05 | 886.64 | 622.019 | 768 |  |  |  |  | 19.3141 | 35.74 | 14.1355 | 26.846
638.143 | 869.52 | 685.944 | 878.34 | 625.571 | 759.28 |  |  |  |  | 19.5424 | 35.5686 | 14.3331 | 26.647
641.404 | 860.49 | 689.727 | 869.9 | 629.136 | 750.58 |  |  |  |  | 19.7707 | 35.3972 | 14.5321 | 26.4491
644.69 | 851.48 | 693.511 | 861.45 | 632.739 | 741.92 |  |  |  |  | 20.0127 | 35.2426 | 14.7306 | 26.2509
647.985 | 842.48 | 697.295 | 853.01 | 636.342 | 733.26 |  |  |  |  | 20.2709 | 35.1077 | 14.9281 | 26.0519
651.28 | 833.48 |  |  | 639.945 | 724.59 |  |  |  |  | 20.529 | 34.9728 | 15.1256 | 25.8529
654.438 | 824.35 |  |  | 643.575 | 715.96 |  |  |  |  | 20.7849 | 34.8348 | 15.3303 | 25.6597
657.506 | 815.13 |  |  | 647.214 | 707.35 |  |  |  |  | 21.0395 | 34.6948 | 15.5385 | 25.4694
660.58 | 805.92 |  |  | 650.852 | 698.73 |  |  |  |  | 21.294 | 34.5548 | 15.7468 | 25.2791
663.8 | 796.84 |  |  | 654.47 | 690.08 |  |  |  |  | 21.5501 | 34.4169 | 15.955 | 25.0888
667.019 | 787.77 |  |  | 657.946 | 681.28 |  |  |  |  | 21.8061 | 34.279 | 16.1644 | 24.8995
670.238 | 778.69 |  |  | 661.423 | 672.47 |  |  |  |  | 22.0622 | 34.1411 | 16.3738 | 24.7103
673.458 | 769.62 |  |  | 664.9 | 663.67 |  |  |  |  | 22.3231 | 34.0115 | 16.5832 | 24.521
676.677 | 760.54 |  |  | 668.367 | 654.85 |  |  |  |  | 22.6013 | 33.9113 | 16.7965 | 24.3352
679.897 | 751.47 |  |  | 671.813 | 646.02 |  |  |  |  | 22.8795 | 33.8111 | 17.0122 | 24.1515
682.8 | 742.1 |  |  | 675.26 | 637.18 |  |  |  |  | 23.161 | 33.7203 | 17.2279 | 23.9679
685.621 | 732.66 |  |  | 678.707 | 628.34 |  |  |  |  | 23.4568 | 33.6693 | 17.4436 | 23.7842
688.682 | 723.46 |  |  | 682.153 | 619.51 |  |  |  |  | 23.7525 | 33.6183 | 17.6517 | 23.5939
692.341 | 714.87 |  |  | 685.953 | 611.12 |  |  |  |  | 24.0431 | 33.5517 | 17.8563 | 23.4005
696.001 | 706.27 |  |  | 690.212 | 603.34 |  |  |  |  | 24.3253 | 33.4605 | 18.0608 | 23.2072
[10 empty] | 24.6076 | 33.3692 | 18.2713 | 23.019
[10 empty] | 24.897 | 33.2965 | 18.4863 | 22.8347
[10 empty] | 25.1869 | 33.2251 | 18.7014 | 22.6504
[10 empty] | 25.477 | 33.1546 | 18.9172 | 22.4669
[10 empty] | 25.7685 | 33.0882 | 19.1394 | 22.2893
[10 empty] | 26.06 | 33.0218 | 19.3616 | 22.1118
[10 empty] | 26.3514 | 32.9551 | 19.5838 | 21.9343
[10 empty] | 26.6386 | 32.876 | 19.806 | 21.7567
[10 empty] | 26.9257 | 32.7969 | 20.0258 | 21.5769
[10 empty] | 27.2129 | 32.7179 | 20.2455 | 21.397
[10 empty] | 27.5014 | 32.6425 | 20.4652 | 21.217
[10 empty] | 27.7899 | 32.5671 | 20.6942 | 21.0465
[10 empty] | 28.0784 | 32.4917 | 20.9263 | 20.8791
[10 empty] | 28.3563 | 32.3912 | 21.1583 | 20.7116
[10 empty] | 28.6331 | 32.2882 | 21.3904 | 20.5442
[10 empty] | 28.9099 | 32.1851 | 21.6176 | 20.3717
[10 empty] | 29.1897 | 32.0888 | 21.844 | 20.1983
[10 empty] | 29.4757 | 32.0067 | 22.0704 | 20.025
[10 empty] | 29.7617 | 31.9245 | 22.3556 | 19.9523
[10 empty] | 30.0477 | 31.8424
[10 empty] | 30.3309 | 31.754
[10 empty] | 30.6083 | 31.6522
[10 empty] | 30.8857 | 31.5504
[10 empty] | 31.1643 | 31.4511
[10 empty] | 31.4451 | 31.3565
[10 empty] | 31.7259 | 31.2619
[10 empty] | 32.0067 | 31.1673
[10 empty] | 32.2864 | 31.0704
[10 empty] | 32.5605 | 30.9621
[10 empty] | 32.8345 | 30.8537
[10 empty] | 33.1086 | 30.7454
[10 empty] | 33.3827 | 30.637
[10 empty] | 33.6568 | 30.5286
[10 empty] | 33.9309 | 30.4203
[10 empty] | 34.205 | 30.3119
[10 empty] | 34.4813 | 30.208
[10 empty] | 34.76 | 30.109
[10 empty] | 35.0387 | 30.0099
[10 empty] | 35.3174 | 29.9108
[10 empty] | 35.59 | 29.8004
[10 empty] | 35.8564 | 29.6782
[10 empty] | 36.1227 | 29.5561
[10 empty] | 36.389 | 29.4339
[10 empty] | 36.6594 | 29.3192
[10 empty] | 36.9364 | 29.2165
[10 empty] | 37.2133 | 29.1138
[10 empty] | 37.4903 | 29.0111
[10 empty] | 37.7632 | 28.9007
[10 empty] | 38.0324 | 28.7835
[10 empty] | 38.3016 | 28.6662
[10 empty] | 38.5708 | 28.5489
[10 empty] | 38.84 | 28.4317
[10 empty] | 39.1092 | 28.3144
[10 empty] | 39.3798 | 28.1997
[10 empty] | 39.6505 | 28.0851
[10 empty] | 39.9212 | 27.9704
[10 empty] | 40.1919 | 27.8558
[10 empty] | 40.4631 | 27.7421
[10 empty] | 40.7349 | 27.6295
[10 empty] | 41.0067 | 27.5168
[10 empty] | 41.2785 | 27.4041
[10 empty] | 41.5412 | 27.2768
[10 empty] | 41.7988 | 27.1412
[10 empty] | 42.0565 | 27.0056
[10 empty] | 42.3225 | 26.8835
[10 empty] | 42.5939 | 26.7702
[10 empty] | 42.8653 | 26.6569
[10 empty] | 43.1368 | 26.5436
[10 empty] | 43.4082 | 26.4302
[10 empty] | 43.6776 | 26.3138
[10 empty] | 43.9342 | 26.1766
[10 empty] | 44.1907 | 26.0393
[10 empty] | 44.4472 | 25.9021
[10 empty] | 44.7037 | 25.7648
[10 empty] | 44.9641 | 25.6334
[10 empty] | 45.2246 | 25.502
[10 empty] | 45.4851 | 25.3706
[10 empty] | 45.7456 | 25.2393
[10 empty] | 46.001 | 25.1005
[10 empty] | 46.2562 | 24.9613
[10 empty] | 46.5113 | 24.8221
[10 empty] | 46.7665 | 24.683
[10 empty] | 47.0214 | 24.5435
[10 empty] | 47.2757 | 24.4031
[10 empty] | 47.5299 | 24.2626
[10 empty] | 47.7841 | 24.1222
[10 empty] | 48.04 | 23.9841
[10 empty] | 48.2982 | 23.8492
[10 empty] | 48.5563 | 23.7144
[10 empty] | 48.8145 | 23.5795
[10 empty] | 49.0715 | 23.4431
[10 empty] | 49.3257 | 23.3026
[10 empty] | 49.58 | 23.1622
[10 empty] | 49.8342 | 23.0217

## 5132 IRAM
Bandas de templabilidad
x | Arriba | x | Abajo
0.9115 | 57.4447 | 0.8945 | 51.2149
1.2188 | 57.3496 | 1.156 | 51.0443
1.526 | 57.2545 | 1.3706 | 50.8334
1.8171 | 57.1277 | 1.5572 | 50.5985
2.1027 | 56.9901 | 1.7521 | 50.3693
2.3709 | 56.8279 | 1.9643 | 50.152
2.6378 | 56.6639 | 2.1765 | 49.9347
2.8976 | 56.4913 | 2.3756 | 49.7082
3.1566 | 56.3178 | 2.5681 | 49.477
3.4115 | 56.1395 | 2.7195 | 49.2235
3.6664 | 55.9613 | 2.8665 | 48.9677
3.9153 | 55.7768 | 3.0204 | 48.7151
4.1612 | 55.5891 | 3.1884 | 48.4696
4.4 | 55.3945 | 3.3564 | 48.224
4.6354 | 55.1966 | 3.5255 | 47.979
4.8677 | 54.9961 | 3.6945 | 47.734
5.0816 | 54.7801 | 3.8591 | 47.4867
5.2951 | 54.5638 | 4.0121 | 47.2336
5.504 | 54.344 | 4.163 | 46.9795
5.7129 | 54.1241 | 4.3 | 46.7194
5.921 | 53.9038 | 4.437 | 46.4592
6.1267 | 53.6816 | 4.5701 | 46.1975
6.3324 | 53.4595 | 4.7013 | 45.935
6.5381 | 53.2374 | 4.8292 | 45.6712
6.7438 | 53.0153 | 4.9505 | 45.405
6.9365 | 52.7847 | 5.0717 | 45.1388
7.118 | 52.5467 | 5.1922 | 44.8723
7.2995 | 52.3087 | 5.3097 | 44.6047
7.4821 | 52.0714 | 5.4272 | 44.3372
7.6658 | 51.8348 | 5.5447 | 44.0696
7.8496 | 51.5982 | 5.6614 | 43.8018
8.0214 | 51.3547 | 5.7759 | 43.5332
8.1887 | 51.1088 | 5.8904 | 43.2647
8.3561 | 50.8629 | 5.9727 | 42.9877
8.5235 | 50.617 | 6.0411 | 42.707
8.6909 | 50.3711 | 6.1094 | 42.4264
8.8589 | 50.1255 | 6.2005 | 42.151
9.0296 | 49.8814 | 6.2952 | 41.8764
9.2003 | 49.6373 | 6.3899 | 41.6019
9.371 | 49.3932 | 6.4846 | 41.3273
9.5367 | 49.1467 | 6.5739 | 41.0514
9.6785 | 48.8885 | 6.663 | 40.7753
9.8202 | 48.6303 | 6.7522 | 40.4993
9.9666 | 48.3742 | 6.84 | 40.223
10.1215 | 48.122 | 6.9247 | 39.9459
10.2764 | 47.8698 | 7.0094 | 39.6688
10.4328 | 47.6183 | 7.0949 | 39.3918
10.6027 | 47.3738 | 7.181 | 39.1151
10.7725 | 47.1292 | 7.2671 | 38.8383
10.9263 | 46.8765 | 7.3532 | 38.5615
11.0765 | 46.6221 | 7.4393 | 38.2847
11.2266 | 46.3677 | 7.5254 | 38.008
11.3776 | 46.1136 | 7.6175 | 37.7327
11.5292 | 45.8599 | 7.712 | 37.4581
11.6809 | 45.6061 | 7.8065 | 37.1835
11.831 | 45.3517 | 7.9043 | 36.9098
11.9765 | 45.0951 | 8.0035 | 36.6366
12.1219 | 44.8385 | 8.1028 | 36.3633
12.2672 | 44.5819 | 8.2033 | 36.0904
12.4113 | 44.3247 | 8.3174 | 35.8217
12.5554 | 44.0676 | 8.4314 | 35.553
12.6996 | 43.8104 | 8.5455 | 35.2843
12.8432 | 43.5531 | 8.6543 | 35.0138
12.982 | 43.2936 | 8.7621 | 34.7431
13.1208 | 43.0342 | 8.8699 | 34.4724
13.2597 | 42.7748 | 8.9776 | 34.2016
13.407 | 42.5191 | 9.0852 | 33.9308
13.5549 | 42.2636 | 9.1929 | 33.6601
13.7028 | 42.0081 | 9.3197 | 33.396
13.8507 | 41.7527 | 9.4519 | 33.134
14.0056 | 41.5005 | 9.5842 | 32.8719
14.1628 | 41.2494 | 9.7165 | 32.6098
14.3201 | 40.9983 | 9.8605 | 32.3526
14.4947 | 40.7567 | 10.0046 | 32.0954
14.6764 | 40.5188 | 10.1488 | 31.8383
14.8581 | 40.2809 | 10.2789 | 31.5755
15.0405 | 40.0435 | 10.4034 | 31.3105
15.2229 | 39.8061 | 10.528 | 31.0454
15.4054 | 39.5687 | 10.6663 | 30.7862
15.6009 | 39.3396 | 10.8179 | 30.5324
15.797 | 39.1107 | 10.9695 | 30.2786
15.9931 | 38.882 | 11.1211 | 30.0248
16.1899 | 38.6537 | 11.2779 | 29.7736
16.3868 | 38.4254 | 11.4396 | 29.5247
16.5936 | 38.2044 | 11.6013 | 29.2759
16.8128 | 37.9927 | 11.7629 | 29.027
17.0317 | 37.7806 | 11.9372 | 28.7852
17.2351 | 37.5568 | 12.1227 | 28.5496
17.4384 | 37.333 | 12.3082 | 28.314
17.6627 | 37.127 | 12.4937 | 28.0784
17.9091 | 36.9397 | 12.6791 | 27.8429
18.1481 | 36.7454 | 12.8543 | 27.6013
18.3809 | 36.5452 | 13.0265 | 27.358
18.6148 | 36.346 | 13.1987 | 27.1147
18.8701 | 36.1683 | 13.3717 | 26.8719
19.1254 | 35.9905 | 13.5732 | 26.6468
19.382 | 35.8142 | 13.7747 | 26.4217
19.6406 | 35.6402 | 13.9762 | 26.1966
19.8993 | 35.4663 | 14.1878 | 25.9791
20.1578 | 35.2922 | 14.4057 | 25.7661
20.4158 | 35.1174 | 14.6345 | 25.5628
20.6737 | 34.9427 | 14.8744 | 25.3691
20.9316 | 34.7679 | 15.1046 | 25.1671
21.2088 | 34.6193 | 15.3207 | 24.9528
21.4961 | 34.4846 | 15.5368 | 24.7384
21.7835 | 34.3498 | 15.7764 | 24.5451
22.0693 | 34.2127 | 16.0221 | 24.3572
22.3535 | 34.0728 | 16.2678 | 24.1692
22.6376 | 33.933 | 16.5234 | 23.9922
22.9222 | 33.7937 | 16.7861 | 23.823
23.2068 | 33.6546 | 17.0489 | 23.6539
23.4991 | 33.5294 | 17.312 | 23.4852
23.7992 | 33.418 | 17.5751 | 23.3165
24.0992 | 33.3067 | 17.8345 | 23.1434
24.3991 | 33.195 | 18.0928 | 22.9691
24.699 | 33.0833 | 18.3511 | 22.7947
25.0011 | 32.9765 | 18.6094 | 22.6204
25.3077 | 32.8799 | 18.867 | 22.4452
25.6143 | 32.7833 | 19.1238 | 22.2692
25.9143 | 32.6721 | 19.3806 | 22.0931
26.2121 | 32.5562 | 19.6375 | 21.9171
26.518 | 32.4581 | 19.8964 | 21.7435
26.8258 | 32.3645 | 20.1557 | 21.5703
27.1338 | 32.2714 | 20.4151 | 21.3971
27.4492 | 32.1995 | 20.6738 | 21.2233
27.7645 | 32.1275 | 20.9228 | 21.0388
28.0799 | 32.0556 | 21.1717 | 20.8542
28.393 | 31.9768 | 21.4222 | 20.6712
28.7045 | 31.893 | 21.6747 | 20.4904
29.016 | 31.8092 | 21.9249 | 20.3072
29.3275 | 31.7254 | 22.1672 | 20.1159
29.6385 | 31.6402 | 22.4095 | 19.9246
29.9464 | 31.5467
30.2543 | 31.4532
30.5622 | 31.3596
30.8681 | 31.2616
31.1688 | 31.1517
31.4696 | 31.0418
31.7703 | 30.9319
32.0777 | 30.8373
32.386 | 30.7448
32.6943 | 30.6524
33.0026 | 30.5599
33.3105 | 30.4664
33.6182 | 30.3726
33.926 | 30.2788
34.2337 | 30.185
34.5415 | 30.0912
34.8494 | 29.9977
35.1573 | 29.9041
35.4651 | 29.8106
35.773 | 29.7171
36.0788 | 29.6187
36.382 | 29.5141
36.6852 | 29.4094
36.9884 | 29.3048
37.2916 | 29.2002
37.5961 | 29.0985
37.9016 | 28.9992
38.2071 | 28.8999
38.5126 | 28.8006
38.8181 | 28.7012
39.1236 | 28.6019
39.4291 | 28.5026
39.7346 | 28.4033
40.0401 | 28.304
40.3456 | 28.2046
40.6511 | 28.1053
40.9537 | 27.9996
41.2564 | 27.8937
41.559 | 27.7878
41.8616 | 27.682
42.1645 | 27.5768
42.4712 | 27.4803
42.7779 | 27.3838
43.0846 | 27.2874
43.3913 | 27.1909
43.698 | 27.0944
44.0023 | 26.9925
44.3061 | 26.8892
44.6099 | 26.786
44.9137 | 26.6827
45.2175 | 26.5794
45.5221 | 26.478
45.8278 | 26.3791
46.1335 | 26.2803
46.4392 | 26.1814
46.7449 | 26.0825
47.0504 | 25.9834
47.3541 | 25.8799
47.6578 | 25.7764
47.9615 | 25.6729
48.2652 | 25.5694
48.569 | 25.4662
48.8772 | 25.3735
49.1854 | 25.2807
49.4936 | 25.188
49.8017 | 25.0953

## 5140 IRAM
Propiedades mecanicas en funcion de temperaturas de revenido | [9 empty] | Diagrama TTT | [7 empty] | Bandas de templabilidad
x | Rm | x | HB | x | Rp 0,2 | x | Z | x | A | x | A | x | A+F | x | AMASFMASC | x | Ms | x | Arriba | x | Abajo
202.157 | 1813.41 | 202.415 | 1694.87 | 203.803 | 1637.21 | 202.096 | 862.48 | 199.418 | 523.78 | 5.2205 | 325.331 | 1.6969 | 465.53 | 431.86 | 289.768 | 0.48666 | 324.155 | 0.9192 | 61.005 | 0.8433 | 54.0032
207.83 | 1808.87 | 207.603 | 1688.96 | 208.493 | 1630.28 | 207.44 | 867.97 | 205.707 | 524.84 | 5.1872 | 329.417 | 1.6804 | 469.598 | 409.5 | 292.906 | 0.56362 | 324.176 | 1.1926 | 60.8708 | 1.1085 | 53.8569
212.765 | 1802.41 | 213.14 | 1684.05 | 213.183 | 1623.35 | 212.783 | 873.47 | 211.996 | 525.91 | 5.1465 | 333.494 | 1.6842 | 473.686 | 388.57 | 296.121 | 0.64058 | 324.197 | 1.4661 | 60.7366 | 1.3736 | 53.7106
217.435 | 1795.45 | 218.899 | 1679.78 | 218.075 | 1616.84 | 218.127 | 878.97 | 218.286 | 526.97 | 5.0828 | 337.543 | 1.6953 | 477.782 | 371.07 | 299.517 | 0.71753 | 324.218 | 1.7347 | 60.5951 | 1.6345 | 53.559
222.159 | 1788.59 | 223.768 | 1673.19 | 223.314 | 1611.05 | 223.412 | 884.6 | 224.573 | 528.07 | 5.0235 | 341.598 | 1.7255 | 481.752 | 353.57 | 302.914 | 0.79449 | 324.24 | 2.0028 | 60.453 | 1.8849 | 53.3942
227.104 | 1782.17 | 228.694 | 1666.72 | 228.553 | 1605.27 | 228.353 | 891.02 | 230.852 | 529.27 | 4.9736 | 345.665 | 1.7888 | 485.505 | 336.3 | 306.19 | 0.87145 | 324.261 | 2.271 | 60.3109 | 2.1353 | 53.2295
232.307 | 1776.29 | 234.005 | 1661.11 | 233.67 | 1599.21 | 233.295 | 897.44 | 237.132 | 530.47 | 4.9239 | 349.732 | 1.8525 | 489.272 | 319.93 | 309.488 | 0.94841 | 324.282 | 2.5368 | 60.1659 | 2.3808 | 53.0594
237.058 | 1769.55 | 239.239 | 1655.32 | 238.537 | 1592.61 | 238.237 | 903.85 | 243.412 | 531.67 | 4.8745 | 353.798 | 1.9166 | 493.066 | 304.95 | 312.84 | 1.02537 | 324.303 | 2.7821 | 59.9955 | 2.6233 | 52.8859
241.429 | 1762.09 | 244.274 | 1649.07 | 243.403 | 1586.02 | 243.178 | 910.27 | 249.685 | 532.96 | 4.8251 | 357.864 | 2.0125 | 496.436 | 290.67 | 316.23 | 1.10233 | 324.324 | 3.0274 | 59.825 | 2.8658 | 52.7125
246.227 | 1755.36 | 249.3 | 1642.79 | 248.115 | 1579.14 | 248.12 | 916.69 | 255.936 | 534.5 | 4.7277 | 361.81 | 2.1426 | 499.352 | 277.94 | 319.701 | 1.1793 | 324.345 | 3.2727 | 59.6546 | 3.1083 | 52.539
250.955 | 1748.51 | 254.316 | 1636.5 | 252.65 | 1571.94 | 253.216 | 922.77 | 262.188 | 536.04 | 4.6023 | 365.686 | 2.2726 | 502.268 | 265.32 | 323.079 | 1.2562 | 324.367 | 3.5147 | 59.4806 | 3.3325 | 52.3479
255.347 | 1741.08 | 259.312 | 1630.17 | 257.185 | 1564.74 | 258.437 | 928.57 | 268.439 | 537.58 | 4.4908 | 369.598 | 2.4386 | 504.844 | 252.71 | 326.444 | 1.3332 | 324.388 | 3.752 | 59.3019 | 3.5559 | 52.156
259.745 | 1733.66 | 264.292 | 1623.8 | 261.72 | 1557.54 | 263.657 | 934.37 | 274.685 | 539.17 | 4.3954 | 373.55 | 2.6156 | 507.315 | 241.81 | 329.909 | 1.4102 | 324.409 | 3.9893 | 59.1231 | 3.7792 | 51.9641
264.214 | 1726.35 | 269.241 | 1617.37 | 266.257 | 1550.35 | 268.877 | 940.18 | 280.852 | 541.44 | 4.3 | 377.503 | 2.7926 | 509.787 | 231.37 | 333.401 | 1.4871 | 324.43 | 4.2266 | 58.9443 | 3.9876 | 51.7605
268.66 | 1719.01 | 274.163 | 1610.88 | 270.793 | 1543.15 | 274.097 | 945.98 | 287.019 | 543.7 | 4.1917 | 381.389 | 3.0197 | 511.771 | 221.33 | 336.884 | 1.7828 | 324.46 | 4.4639 | 58.7655 | 4.1827 | 51.5465
273.04 | 1711.56 | 279.015 | 1604.26 | 275.435 | 1536.14 | 279.328 | 951.76 | 293.186 | 545.97 | 4.0753 | 385.232 | 3.258 | 513.647 | 211.73 | 340.356 | 2.0916 | 324.49 | 4.7013 | 58.5868 | 4.3778 | 51.3326
277.459 | 1704.18 | 283.635 | 1597.21 | 280.152 | 1529.26 | 284.581 | 957.48 | 299.353 | 548.24 | 3.9589 | 389.076 | 3.5238 | 515.458 | 203.05 | 343.902 | 2.4003 | 324.52 | 4.9349 | 58.4043 | 4.5729 | 51.1187
281.927 | 1696.87 | 288.293 | 1590.22 | 284.868 | 1522.38 | 289.833 | 963.21 | 305.524 | 550.47 | 3.8425 | 392.919 | 3.8231 | 517.191 | 196.01 | 347.578 | 2.709 | 324.55 | 5.1684 | 58.2218 | 4.7575 | 50.8978
286.142 | 1689.21 | 293.127 | 1583.56 | 289.275 | 1515.01 | 295.085 | 968.93 | 311.701 | 552.66 | 3.7154 | 396.653 | 4.1225 | 518.925 | 188.98 | 351.254 | 3.0178 | 324.58 | 5.4019 | 58.0393 | 4.9386 | 50.6747
289.829 | 1680.82 | 297.962 | 1576.9 | 293.319 | 1507.07 | 300.338 | 974.66 | 317.878 | 554.86 | 3.5882 | 400.386 | 4.4684 | 520.472 | 181.94 | 354.93 | 3.3265 | 324.61 | 5.6354 | 57.8568 | 5.1197 | 50.4516
293.769 | 1672.78 | 302.541 | 1569.79 | 297.364 | 1499.14 | 305.59 | 980.38 | 324.055 | 557.05 | 3.4665 | 404.108 | 4.8748 | 521.779 | 175.22 | 358.62 | 3.6353 | 324.64 | 5.869 | 57.6742 | 5.3035 | 50.2303
298.172 | 1665.37 | 307.057 | 1562.56 | 301.562 | 1491.42 | 310.752 | 986.31 | 330.232 | 559.24 | 3.3462 | 407.827 | 5.2812 | 523.085 | 169.43 | 362.354 | 3.944 | 324.671 | 6.1025 | 57.4917 | 5.497 | 50.0153
302.575 | 1657.96 | 311.692 | 1555.54 | 305.76 | 1483.69 | 315.631 | 992.85 | 336.409 | 561.44 | 3.2227 | 411.471 | 5.6876 | 524.392 | 163.65 | 366.087 | 4.2528 | 324.701 | 6.336 | 57.3092 | 5.6905 | 49.8002
307.038 | 1650.64 | 316.326 | 1548.51 | 309.958 | 1475.97 | 320.51 | 999.39 | 342.575 | 563.71 | 3.0981 | 415.092 | 6.1964 | 525.559 | 158.32 | 369.848 | 4.5615 | 324.731 | 6.5651 | 57.1227 | 5.8841 | 49.5851
311.506 | 1643.33 | 320.951 | 1541.46 | 314.109 | 1468.18 | 325.389 | 1005.94 | 348.741 | 565.99 | 2.9701 | 418.606 | 6.7143 | 526.715 | 153.57 | 373.643 | 4.8703 | 324.761 | 6.7806 | 56.9242 | 6.055 | 49.3567
315.722 | 1635.64 | 325.564 | 1534.4 | 318.084 | 1460.16 | 330.269 | 1012.48 | 354.906 | 568.27 | 2.8401 | 422.053 | 7.3269 | 527.773 | 148.81 | 377.438 | 5.179 | 324.791 | 6.9962 | 56.7256 | 6.2148 | 49.1216
319.872 | 1627.85 | 330.178 | 1527.33 | 322.06 | 1452.13 | 335.257 | 1018.8 | 361.071 | 570.55 | 2.7101 | 425.5 | 7.9702 | 528.799 | 144.06 | 381.233 | 5.4878 | 324.821 | 7.2118 | 56.5271 | 6.3746 | 48.8864
323.934 | 1619.94 | 334.727 | 1520.16 | 326.035 | 1444.1 | 340.354 | 1024.88 | 367.236 | 572.83 | 2.6012 | 429.023 | 8.6134 | 529.826 | 139.76 | 385.047 | 5.7965 | 324.851 | 7.4273 | 56.3286 | 6.5079 | 48.64
327.965 | 1611.98 | 339.099 | 1512.7 | 330.236 | 1436.38 | 345.45 | 1030.97 | 373.408 | 575.06 | 2.4967 | 432.562 | 9.3874 | 530.972 | 135.61 | 388.87 | 6.1053 | 324.881 | 7.6404 | 56.128 | 6.6239 | 48.3861
332.003 | 1604.04 | 343.471 | 1505.24 | 334.491 | 1428.75 | 350.546 | 1037.06 | 379.579 | 577.29 | 2.3922 | 436.101 | 10.1714 | 532.127 | 132.85 | 392.834 | 6.414 | 324.911 | 7.8488 | 55.9238 | 6.7399 | 48.1322
336.047 | 1596.1 | 347.843 | 1497.78 | 338.747 | 1421.11 | 355.642 | 1043.15 | 385.751 | 579.52 | 2.2878 | 439.64 | 10.9523 | 534.196 | 130.09 | 396.797 | 6.7228 | 324.942 | 8.0571 | 55.7195 | 6.8559 | 47.8783
340.087 | 1588.16 | 352.222 | 1490.33 | 343.002 | 1413.47 | 360.738 | 1049.24 | 391.923 | 581.75 | 2.1907 | 443.104 | 11.737 | 536.605 | 127.15 | 400.732 | 7.0315 | 324.972 | 8.2496 | 55.5042 | 6.972 | 47.6244
344.088 | 1580.16 | 356.602 | 1482.88 | 346.99 | 1405.46 | 365.835 | 1055.33 | 397.905 | 585.07 | 2.0951 | 446.554 | 12.545 | 539.335 | 123.99 | 404.634 | 7.6317 | 324.961 | 8.4326 | 55.2822 | 7.1152 | 47.3817
348.088 | 1572.17 | 360.982 | 1475.43 | 350.969 | 1397.43 | 370.99 | 1061.28 | 403.878 | 588.44 | 1.9995 | 450.004 | 13.351 | 542.079 | 121.46 | 408.592 | 8.3406 | 324.934 | 8.6176 | 55.0616 | 7.2652 | 47.1417
352.05 | 1564.12 | 365.37 | 1468 | 354.948 | 1389.41 | 376.23 | 1067.04 | 409.851 | 591.81 | 1.9117 | 453.482 | 13.944 | 545.665 | 120.04 | 412.646 | 9.0496 | 324.908 | 8.808 | 54.8445 | 7.4152 | 46.9017
355.91 | 1555.95 | 369.777 | 1460.59 | 358.722 | 1381.13 | 381.47 | 1072.79 | 415.849 | 595.05 | 1.8297 | 456.98 | 14.354 | 549.394 | 119.1 | 416.718 | 10.0055 | 324.932 | 8.9984 | 54.6273 | 7.5652 | 46.6618
359.771 | 1547.77 | 374.184 | 1453.18 | 362.489 | 1372.84 | 386.71 | 1078.55 | 421.895 | 598.06 | 1.7553 | 460.526 | 14.294 | 553.489 | 119.01 | 420.819 | 11.4984 | 325.067 | 9.1887 | 54.4102 | 7.6752 | 46.4062
363.631 | 1539.59 | 378.727 | 1446 | 366.305 | 1364.61 | 391.95 | 1084.3 | 427.941 | 601.07 | 1.685 | 464.098 | 14.168 | 557.53 | 118.98 | 424.921 | 12.991 | 325.202 | 9.3791 | 54.193 | 7.7804 | 46.1488
367.521 | 1531.45 | 383.314 | 1438.89 | 370.294 | 1356.6 | 397.19 | 1090.06 | 433.988 | 604.07 | 1.6169 | 467.687 | 13.702 | 561.274 | 119.09 | 429.024 | 14.484 | 325.337 | 9.5784 | 53.9822 | 7.8857 | 45.8913
371.424 | 1523.33 | 387.805 | 1431.64 | 374.282 | 1348.58 | 402.459 | 1095.74 | 440.034 | 607.08 | 1.558 | 471.348 | 13.122 | 564.759 | 119.39 | 433.125 | 15.977 | 325.472 | 9.7845 | 53.7762 | 7.9909 | 45.6339
375.325 | 1515.21 | 391.691 | 1423.5 | 378.27 | 1340.57 | 407.856 | 1101.1 | 446.083 | 610.07 | 1.5018 | 475.039 | 12.542 | 568.244 | 120.17 | 437.22 | 17.47 | 325.607 | 9.9906 | 53.5702 | 8.0933 | 45.3758
378.976 | 1506.78 | 395.576 | 1415.35 | 381.823 | 1332.05 | 413.254 | 1106.45 | 452.131 | 613.06 | 1.4623 | 478.912 | 11.843 | 571.22 | 121.03 | 441.314 | 18.963 | 325.742 | 10.1967 | 53.3642 | 8.1589 | 45.1085
382.628 | 1498.35 | 399.462 | 1407.21 | 385.214 | 1323.34 | 418.651 | 1111.81 | 458.18 | 616.05 | 1.4314 | 482.866 | 11.1381 | 574.015 | 122.65 | 445.35 | 20.456 | 325.878 | 10.3686 | 53.1365 | 8.2246 | 44.8412
386.296 | 1489.95 | 403.715 | 1399.57 | 388.605 | 1314.63 | 424.049 | 1117.16 | 464.229 | 619.04 | 1.4005 | 486.821 | 10.4377 | 576.684 | 126.49 | 449.203 | 21.949 | 326.013 | 10.5306 | 52.9025 | 8.2902 | 44.5739
390.199 | 1481.82 | 407.98 | 1391.94 | 391.996 | 1305.92 | 429.446 | 1122.52 | 470.165 | 622.57 | 1.3735 | 490.802 | 9.8371 | 579.452 | 131.02 | 452.973 | 23.442 | 326.148 | 10.6925 | 52.6685 | 8.3559 | 44.3066
394.103 | 1473.7 | 412.245 | 1384.32 | 395.695 | 1297.56 | 434.844 | 1127.88 | 476.097 | 626.13 | 1.3617 | 494.867 | 9.2364 | 582.219 | 136.06 | 456.683 | 24.935 | 326.283 | 10.8576 | 52.4362 | 8.4215 | 44.0394
397.903 | 1465.45 | 416.386 | 1376.52 | 399.581 | 1289.42 | 440.241 | 1133.23 | 482.028 | 629.69 | 1.3544 | 498.957 | 8.6605 | 584.96 | 142.49 | 460.173 | 26.428 | 326.418 | 11.0303 | 52.2082 | 8.4869 | 43.772
401.546 | 1457.02 | 420.491 | 1368.66 | 403.466 | 1281.27 | 445.584 | 1138.73 | 487.959 | 633.25 | 1.3499 | 503.054 | 8.1445 | 587.636 | 150.04 | 463.486 | 27.921 | 326.553 | 11.2031 | 51.9801 | 8.5523 | 43.5047
405.188 | 1448.58 | 424.597 | 1360.81 | 407.352 | 1273.13 | 450.778 | 1144.59 | 493.89 | 636.81 | 1.3466 | 507.153 | 7.6285 | 590.312 | 158.92 | 466.579 | 31.278 | 326.624 | 11.3757 | 51.752 | 8.6178 | 43.2374
408.764 | 1440.07 | 428.702 | 1352.96 | 410.939 | 1264.64 | 455.973 | 1150.45 | 499.855 | 640.22 | 1.3452 | 511.251 | 7.1669 | 593.168 | 169.22 | 469.44 | 36.896 | 326.616 | 11.5455 | 51.5222 | 8.6775 | 42.9691
412.161 | 1431.37 | 432.722 | 1344.99 | 414.35 | 1255.95 | 461.168 | 1156.32 | 505.833 | 643.57 | 1.3546 | 515.345 | 6.7827 | 596.28 | 179.6 | 472.369 | 42.513 | 326.609 | 11.7152 | 51.2924 | 8.7355 | 42.7004
415.558 | 1422.66 | 436.706 | 1336.97 | 417.76 | 1247.26 | 466.362 | 1162.18 | 511.811 | 646.91 | 1.358 | 519.445 | 6.3527 | 598.758 | 190.17 | 475.474 | 48.131 | 326.602 | 11.885 | 51.0627 | 8.7935 | 42.4318
418.955 | 1413.96 | 440.69 | 1328.95 | 421.171 | 1238.57 | 471.557 | 1168.04 | 517.789 | 650.26 | 1.3592 | 523.548 | 5.9088 | 601.033 | 202.66 | 478.314 | 53.749 | 326.594 | 12.0547 | 50.8329 | 8.8516 | 42.1632
422.498 | 1405.41 | 444.556 | 1320.79 | 424.533 | 1229.83 | 476.751 | 1173.91 | 523.682 | 653.95 | 1.361 | 527.65 | 5.5115 | 603.313 | 216.31 | 480.993 | 59.366 | 326.587 | 12.2245 | 50.6032 | 8.9151 | 41.8955
426.07 | 1396.89 | 448.346 | 1312.52 | 427.87 | 1221.06 | 481.953 | 1179.75 | 529.409 | 658.3 | 1.3739 | 531.735 | 5.2009 | 606.219 | 231.41 | 483.613 | 64.984 | 326.58 | 12.3944 | 50.3735 | 8.9808 | 41.6282
429.668 | 1388.4 | 452.137 | 1304.26 | 431.206 | 1212.29 | 487.161 | 1185.59 | 535.136 | 662.66 | 1.3944 | 535.781 | 4.9469 | 609.535 | 247.25 | 486.203 | 70.601 | 326.573 | 12.5657 | 50.1446 | 9.0464 | 41.361
433.275 | 1379.93 | 456.178 | 1296.32 | 434.491 | 1203.48 | 492.368 | 1191.42 | 540.863 | 667.01 | 1.4214 | 539.795 | 4.8595 | 613.512 | 264.12 | 488.999 | 76.219 | 326.565 | 12.737 | 49.9157 | 9.1121 | 41.0937
436.882 | 1371.45 | 460.259 | 1288.44 | 437.667 | 1194.55 | 497.575 | 1197.26 | 546.581 | 671.4 | 1.4519 | 543.777 | 4.8132 | 617.575 | 281.19 | 491.836 | 81.836 | 326.558 | 12.9083 | 49.6868 | 9.1777 | 40.8264
439.997 | 1362.47 | 464.22 | 1280.4 | 440.843 | 1185.63 | 502.782 | 1203.09 | 552.084 | 676.46 | 1.496 | 547.634 | 4.8388 | 621.626 | 299.1 | 494.66 | 87.454 | 326.551 | 13.0796 | 49.458 | 9.255 | 40.5616
443.064 | 1353.45 | 467.908 | 1272.01 | 444.019 | 1176.71 | 507.989 | 1208.93 | 557.586 | 681.52 | 1.5094 | 551.721 | 4.9389 | 625.625 | 319.7 | 497.443 | 93.072 | 326.543 | 13.2509 | 49.2291 | 9.3379 | 40.298
446.131 | 1344.42 | 471.597 | 1263.63 | 447.246 | 1167.83 | 513.196 | 1214.76 | 563.089 | 686.59 | 1.5277 | 555.788 | 5.0957 | 629.466 | 340.3 | 500.226 | 98.689 | 326.536 | 13.4222 | 49.0002 | 9.4207 | 40.0344
449.275 | 1335.47 | 475.286 | 1255.25 | 450.583 | 1159.07 | 518.403 | 1220.59 | 568.59 | 691.66 | 1.5518 | 559.834 | 5.2696 | 633.259 | 363.61 | 502.87 | 104.307 | 326.529 | 13.5936 | 48.7713 | 9.5035 | 39.7708
452.436 | 1326.53 | 478.965 | 1246.85 | 453.919 | 1150.3 | 523.53 | 1226.61 | 574.09 | 696.73 | 1.5842 | 563.822 | 5.549 | 636.637 | 390.35 | 505.339 | 109.924 | 326.521 | 13.7649 | 48.5424 | 9.5946 | 39.5094
455.597 | 1317.6 | 482.641 | 1238.45 | 457.256 | 1141.53 | 528.574 | 1232.81 | 579.59 | 701.8 | 1.6278 | 567.733 | 5.8414 | 639.964 | 417.1 | 507.808 | 115.542 | 326.514 | 13.9334 | 48.312 | 9.6905 | 39.2492
458.775 | 1308.68 | 486.317 | 1230.05 | 460.593 | 1132.77 | 533.618 | 1239.02 | 585.09 | 706.87 | 1.675 | 571.625 | 6.1344 | 643.287 | 446.65 | 510.441 | 121.16 | 326.507 | 14.1005 | 48.0808 | 9.7864 | 38.989
462.073 | 1299.87 | 489.993 | 1221.65 | 463.93 | 1124 | 538.662 | 1245.22 | 590.592 | 711.94 | 1.725 | 575.496 | 6.557 | 646.041 | 476.83 | 513.11 | 131.65 | 326.518 | 14.2676 | 47.8495 | 9.8824 | 38.7288
465.371 | 1291.07 | 493.67 | 1213.26 | 467.266 | 1115.23 | 543.706 | 1251.42 | 596.205 | 716.67 | 1.7912 | 579.228 | 6.9796 | 648.794 | 507.59 | 515.909 | 153.1 | 326.573 | 14.4348 | 47.6183 | 9.9811 | 38.4695
468.61 | 1282.2 | 497.346 | 1204.86 | 470.603 | 1106.47 | 548.75 | 1257.63 | 601.819 | 721.4 | 1.8573 | 582.959 | 7.4938 | 651.378 | 539.15 | 518.884 | 174.55 | 326.627 | 14.6048 | 47.3888 | 10.1016 | 38.2172
471.677 | 1273.18 | 500.975 | 1196.41 | 473.938 | 1097.7 | 553.794 | 1263.83 | 607.432 | 726.13 | 1.9199 | 586.776 | 8.0103 | 653.958 | 572.5 | 521.861 | 196 | 326.682 | 14.7836 | 47.1643 | 10.222 | 37.9649
474.744 | 1264.16 | 504.157 | 1187.49 | 477.274 | 1088.93 | 559.072 | 1269.49 | 613.045 | 730.86 | 1.982 | 590.609 | 8.5871 | 656.347 | 608.64 | 524.841 | 217.45 | 326.737 | 14.9624 | 46.9398 | 10.3425 | 37.7126
477.958 | 1255.27 | 507.34 | 1178.57 | 480.61 | 1080.17 | 564.368 | 1275.11 | 618.368 | 736.35 | 2.0515 | 594.375 | 9.2741 | 658.39 | 644.79 | 527.82 | 238.91 | 326.791 | 15.1412 | 46.7153 | 10.4629 | 37.4603
481.242 | 1246.45 | 510.522 | 1169.66 | 483.945 | 1071.4 | 569.664 | 1280.73 | 623.44 | 742.5 | 2.148 | 597.896 | 9.9611 | 660.432 | 672.94 | 531.388 | 260.36 | 326.846 | 15.3201 | 46.4909 | 10.6082 | 37.2183
484.526 | 1237.63 | 514.258 | 1161.37 | 487.281 | 1062.63 | 574.96 | 1286.34 | 628.511 | 748.64 | 2.2446 | 601.417 | 10.7511 | 662.652 | 698.92 | 535.075 | 281.81 | 326.9 | 15.5397 | 46.2957 | 10.7567 | 36.9776
487.587 | 1228.61 | 518.33 | 1153.48 | 490.71 | 1053.96 | 580.256 | 1291.96 | 633.583 | 754.78 | 2.3437 | 605.025 | 11.5492 | 664.886 | 714.37 | 539.061 | 303.26 | 326.955 | 15.7594 | 46.1006 | 10.9052 | 36.7369
490.646 | 1219.57 | 522.403 | 1145.58 | 494.214 | 1045.37 | 585.741 | 1297.08 | 638.654 | 760.93 | 2.4429 | 608.634 | 12.43 | 667.042 | 728.11 | 543.06 | 324.71 | 327.009 | 15.979 | 45.9055 | 11.0537 | 36.4962
493.704 | 1210.54 | 526.375 | 1137.55 | 497.717 | 1036.78 | 591.228 | 1302.19 | 643.726 | 767.07 | 2.5484 | 612.245 | 13.425 | 669.091 | 728.77 | 547.163 | 346.16 | 327.064 | 16.1987 | 45.7105 | 11.2041 | 36.2564
496.299 | 1201.14 | 530.096 | 1129.2 | 501.221 | 1028.19 | 596.714 | 1307.3 | 648.797 | 773.21 | 2.658 | 615.857 | 14.42 | 671.14 | 721.44 | 551.166 | 367.61 | 327.118 | 16.4034 | 45.5036 | 11.3568 | 36.0178
498.768 | 1191.65 | 533.816 | 1120.86 | 504.725 | 1019.59 | 602.2 | 1312.41 | 653.844 | 779.41 | 2.7693 | 619.464 | 15.65 | 672.802 | 700.38 | 554.995 | 389.06 | 327.173 | 16.6046 | 45.2939 | 11.5096 | 35.7792
501.545 | 1182.39 | 537.537 | 1112.51 | 507.933 | 1010.71 | 607.571 | 1317.83 | 658.888 | 785.61 | 2.8972 | 623.021 | 16.935 | 674.373 | 669.74 | 558.443 | 410.51 | 327.227 | 16.8058 | 45.0843 | 11.6624 | 35.5405
504.517 | 1173.28 | 541.191 | 1104.09 | 511.059 | 1001.74 | 612.89 | 1323.39 | 663.933 | 791.81 | 3.0251 | 626.579 | 18.301 | 676.045 | 637.3 | 561.687 | 431.97 | 327.282 | 17.0186 | 44.8835 | 11.828 | 35.3088
507.078 | 1163.85 | 544.807 | 1095.62 | 514.185 | 992.77 | 618.208 | 1328.95 | 668.89 | 798.2 | 3.1611 | 630.153 | 19.791 | 677.875 | 602.05 | 564.614 | 491.92 | 327.321 | 17.2313 | 44.6827 | 12.0021 | 35.0814
509.6 | 1154.39 | 548.423 | 1087.15 | 517.31 | 983.79 | 623.527 | 1334.51 | 673.794 | 804.69 | 3.3024 | 633.737 | 21.391 | 679.617 | 566.81 | 567.54 | 571.4 | 327.353 | 17.4435 | 44.4814 | 12.1761 | 34.8541
512.015 | 1144.86 | 552.092 | 1078.75 | 520.436 | 974.82 | 628.915 | 1339.89 | 678.698 | 811.18 | 3.4437 | 637.322 | 23.316 | 681.099 | 531.46 | 570.263 | 650.88 | 327.384 | 17.6447 | 44.2717 | 12.3502 | 34.6268
514.4 | 1135.3 | 555.84 | 1070.43 | 523.594 | 965.89 | 634.391 | 1345.03 | 683.601 | 817.68 | 3.6033 | 640.84 | 25.24 | 682.581 | 495.92 | 572.602 | 730.36 | 327.416 | 17.8459 | 44.0621 | 12.536 | 34.4073
516.882 | 1125.83 | 559.587 | 1062.12 | 527.301 | 957.53 | 639.867 | 1350.17 | 688.241 | 824.66 | 3.7851 | 644.276 | 27.164 | 684.063 | 462.34 | 574.933 | 809.84 | 327.447 | 18.0515 | 43.8559 | 12.7413 | 34.2007
519.958 | 1116.81 | 563.335 | 1053.8 | 531.007 | 949.16 | 645.343 | 1355.31 | 692.779 | 831.82 | 3.9669 | 647.711 | 29.685 | 685.474 | 430.91 | 577.256 | 889.32 | 327.479 | 18.2712 | 43.6609 | 12.9465 | 33.994
523.034 | 1107.79 | 567.284 | 1045.74 | 534.714 | 940.8 | 650.819 | 1360.45 | 697.317 | 838.99 | 4.1807 | 651.008 | 32.216 | 686.883 | 401.91 | 579.329 | 968.8 | 327.511 | 18.4909 | 43.4658 | 13.1517 | 33.7874
526.012 | 1098.7 | 571.266 | 1037.72 | 538.421 | 932.44 | 656.334 | 1365.47 | 701.855 | 846.16 | 4.4327 | 654.137 | 34.747 | 688.293 | 373.76 | 581.314 | 1048.28 | 327.542 | 18.7123 | 43.2722 | 13.3472 | 33.5737
528.489 | 1089.21 | 575.247 | 1029.7 | 542.128 | 924.07 | 661.993 | 1370.06 |  |  | 4.6848 | 657.265 | 37.807 | 689.637 | 345.62 | 583.3 | 1127.76 | 327.574 | 18.9401 | 43.0843 | 13.5399 | 33.3582
530.966 | 1079.72 | 579.228 | 1021.68 | 545.403 | 915.26 | 667.652 | 1374.64 |  |  | 4.9427 | 660.426 | 41.171 | 690.943 | 320.85 | 585.236 | 1207.2 | 327.605 | 19.168 | 42.8965 | 13.7326 | 33.1426
533.443 | 1070.23 | 583.122 | 1013.55 | 548.482 | 906.25 | 673.311 | 1379.23 |  |  | 5.2205 | 663.694 | 44.534 | 692.249 | 297.59 | 587.149 | 1286.7 | 327.637 | 19.3893 | 42.7028 | 13.9254 | 32.927
535.972 | 1060.77 | 586.895 | 1005.27 | 551.561 | 897.24 | 678.97 | 1383.81 |  |  | 5.4983 | 666.962 | 48.122 | 693.555 | 276.05 | 589.161 | 1366.2 | 327.668 | 19.609 | 42.5077 | 14.1284 | 32.7188
539.038 | 1051.75 | 590.669 | 996.98 | 554.64 | 888.23 | 684.753 | 1387.92 |  |  | 5.8256 | 670.065 | 52.513 | 694.861 | 257.39 | 591.335 | 1445.7 | 327.7 | 19.8286 | 42.3127 | 14.3337 | 32.5121
542.105 | 1042.73 | 594.611 | 988.92 | 557.719 | 879.21 | 690.705 | 1391.39 |  |  | 6.1989 | 673.016 | 56.904 | 696.166 | 238.72 | 593.51 | 1525.2 | 327.731 | 20.0458 | 42.1154 | 14.5389 | 32.3055
545.172 | 1033.7 | 598.73 | 981.08 | 560.856 | 870.26 | 696.657 | 1394.85 |  |  | 6.5722 | 675.966 | 61.456 | 697.445 | 222.27 | 595.116 | 1604.6 | 327.763 | 20.2604 | 41.9161 | 14.7441 | 32.0988
548.058 | 1024.53 | 602.849 | 973.25 | 564.376 | 861.68 | 702.609 | 1398.32 |  |  | 7.0375 | 678.607 | 67.433 | 698.5 | 206.1 | 596.649 | 1684.1 | 327.795 | 20.4907 | 41.7316 | 14.9493 | 31.8921
550.75 | 1015.19 | 606.968 | 965.42 | 567.896 | 853.11 |  |  |  |  | 7.5685 | 681.026 | 73.41 | 699.555 | 189.92 | 598.183 | 1985 | 327.764 | 20.7366 | 41.5618 | 15.1579 | 31.6881
553.442 | 1005.86 | 611.122 | 957.63 | 571.416 | 844.53 |  |  |  |  | 8.0994 | 683.446 | 79.386 | 700.61 | 174.24 | 599.727 | 2288.6 | 327.733 | 20.972 | 41.3821 | 15.3709 | 31.4874
556.135 | 996.52 | 615.29 | 949.87 | 574.935 | 835.96 |  |  |  |  | 8.6403 | 685.98 | 85.888 | 701.671 | 162.31 | 601.348 | 2592.1 | 327.702 | 21.1877 | 41.1837 | 15.5838 | 31.2868
559.21 | 987.52 | 619.457 | 942.1 | 578.455 | 827.39 |  |  |  |  | 9.2106 | 688.854 | 94.171 | 702.755 | 150.39 | 602.968 | 2895.7 | 327.671 | 21.4034 | 40.9853 | 15.7968 | 31.0861
562.526 | 978.74 | 623.751 | 934.52 | 581.928 | 818.76 |  |  |  |  | 9.7808 | 691.728 | 102.454 | 703.838 | 138.47 | 604.589 | 3199.3 | 327.64 | 21.6409 | 40.8072 | 16.0109 | 30.8864
565.843 | 969.95 | 628.185 | 927.16 | 585.319 | 810.05 |  |  |  |  | 10.5165 | 694.265 | 110.737 | 704.922 | 127.75 | 606.225 | 3502.9 | 327.609 | 21.8836 | 40.634 | 16.2258 | 30.6873
569.03 | 961.04 | 632.619 | 919.8 | 588.71 | 801.34 |  |  |  |  | 11.2901 | 696.724 | 119.89 | 705.943 | 118.92 | 607.886 | 3806.5 | 327.578 | 22.1263 | 40.4607 | 16.4406 | 30.4882
572.194 | 952.1 | 637.053 | 912.43 | 592.101 | 792.63 |  |  |  |  | 12.064 | 699.183 | 132.2 | 706.739 | 110.081 | 609.546 | 4110.1 | 327.547 | 22.369 | 40.2875 | 16.666 | 30.2981
575.358 | 943.17 | 641.487 | 905.07 | 595.492 | 783.92 |  |  |  |  | 12.959 | 701.501 | 144.52 | 707.535 | 101.245 | 611.207 | 4413.6 | 327.516 | 22.6079 | 40.1103 | 16.8917 | 30.1083
578.522 | 934.23 | 645.739 | 897.43 | 598.883 | 775.21 |  |  |  |  | 14.001 | 703.648 | 156.83 | 708.33 | 93.661 | 612.933 | 4717.2 | 327.485 | 22.8451 | 39.9314 | 17.1476 | 29.9507
581.748 | 925.36 | 649.957 | 889.74 | 602.274 | 766.5 |  |  |  |  | 15.044 | 705.796 | 169.14 | 709.126 | 87.051 | 614.709 | 5020.8 | 327.454 | 23.0822 | 39.7524 | 17.4071 | 29.797
585.046 | 916.55 | 654.175 | 882.04 | 605.665 | 757.78 |  |  |  |  | 16.15 | 707.891 | 182.42 | 709.934 | 80.441 | 616.485 | 5324.4 | 327.423 | 23.3222 | 39.5765 | 17.6569 | 29.6327
588.344 | 907.75 | 658.393 | 874.35 | 609.063 | 749.08 |  |  |  |  | 17.549 | 709.745 | 199.27 | 710.787 | 74.165 | 618.155 | 5628 | 327.392 | 23.567 | 39.4054 | 17.8858 | 29.4458
591.545 | 898.85 | 662.945 | 867.18 | 612.497 | 740.41 |  |  |  |  | 18.949 | 711.599 | 216.13 | 711.641 | 68.679 | 619.576 | 5931.5 | 327.361 | 23.8118 | 39.2344 | 18.1146 | 29.2588
594.678 | 889.89 | 667.516 | 860.05 | 615.932 | 731.75 |  |  |  |  | 20.349 | 713.452 | 236.98 | 712.413 | 63.192 | 620.996 | 6235.1 | 327.33 | 24.0565 | 39.0634 | 18.3649 | 29.0956
597.812 | 880.92 | 672.088 | 852.91 | 619.366 | 723.08 |  |  |  |  | 22.222 | 715.268 | 260.79 | 713.124 | 58.649 | 622.817 | 6915.3 | 327.312 | 24.3013 | 38.8924 | 18.6281 | 28.9467
601.014 | 872.03 | 676.409 | 845.37 | 622.8 | 714.42 |  |  |  |  | 24.197 | 717.075 | 284.6 | 713.836 | 54.413 | 624.768 | 8183.7 | 327.314 | 24.5429 | 38.7181 | 18.8913 | 28.7979
604.339 | 863.25 | 680.704 | 837.79 | 626.235 | 705.75 |  |  |  |  | 26.172 | 718.882 | 308.41 | 714.547 | 50.548 | 626.915 | 9452 | 327.317 | 24.7813 | 38.5403 | 19.1463 | 28.6389
607.663 | 854.47 | 684.98 | 830.19 | 629.809 | 697.24 |  |  |  |  | 28.147 | 720.689 | 332.22 | 715.258 | 47.352 | 629.417 | 10720.4 | 327.319 | 25.0196 | 38.3626 | 19.3935 | 28.4706
610.988 | 845.69 | 689.098 | 822.35 | 633.413 | 688.76 |  |  |  |  | 30.122 | 722.496 | 359.1 | 716.02 | 44.156 | 631.92 | 11989 | 327.322 | 25.258 | 38.1848 | 19.6408 | 28.3023
614.175 | 836.78 | 693.216 | 814.52 | 637.017 | 680.28 |  |  |  |  | 32.748 | 724.107 | 392.08 | 716.881 | 42.381 | 635.451 | 13257 | 327.324 | 25.5079 | 38.0211 | 19.8986 | 28.1472
617.29 | 827.8 | 697.334 | 806.68 | 640.621 | 671.79 |  |  |  |  | 35.914 | 725.556 | 425.06 | 717.742 | 41.52 | 639.382 | 14525 | 327.326 | 25.7773 | 37.8807 | 20.1663 | 28.0044
620.406 | 818.82 | 701.453 | 798.85 | 644.226 | 663.31 |  |  |  |  | 39.08 | 727.004 | 464.23 | 718.253 | 41.392 | 643.421 | 15794 | 327.329 | 26.0466 | 37.7403 | 20.4339 | 27.8616
623.521 | 809.84 |  |  | 647.83 | 654.83 |  |  |  |  | 42.246 | 728.453 | 508.15 | 718.495 | 42.217 | 647.427 | 17062 | 327.331 | 26.3159 | 37.5999 | 20.7016 | 27.7189
626.886 | 801.11 |  |  | 651.434 | 646.35 |  |  |  |  | 45.412 | 729.901 | 552.06 | 718.738 | 43.244 | 651.382 | 18330 | 327.334 | 26.5864 | 37.4612 | 20.964 | 27.5693
630.31 | 792.43 |  |  | 655.081 | 637.92 |  |  |  |  | 48.578 | 731.35 | 596.92 | 718.997 | 45.558 | 654.691 | 19599 | 327.336 | 26.8637 | 37.333 | 21.2167 | 27.4072
633.735 | 783.75 |  |  | 658.765 | 629.53 |  |  |  |  | 53.224 | 732.645 | 655.26 | 719.493 | 48.002 | 657.95 | 20867 | 327.338 | 27.141 | 37.2049 | 21.4694 | 27.2451
637.168 | 775.09 |  |  | 662.449 | 621.14 |  |  |  |  | 57.956 | 733.933 | 713.61 | 719.989 | 50.571 | 661.268 | 22135 | 327.341 | 27.4183 | 37.0767 | 21.7221 | 27.083
640.672 | 766.5 |  |  | 666.134 | 612.75 |  |  |  |  | 62.688 | 735.22 | 771.95 | 720.485 | 53.617 | 664.284 | 23404 | 327.343 | 27.6941 | 36.9462 | 21.9913 | 26.943
644.176 | 757.9 |  |  | 669.818 | 604.36 |  |  |  |  | 67.419 | 736.507 | 846.51 | 720.938 | 57.285 | 666.907 | 24672 | 327.346 | 27.9681 | 36.8128 | 22.264 | 26.8076
647.68 | 749.31 |  |  | 673.502 | 595.97 |  |  |  |  | 74.138 | 737.688 | 925.14 | 721.382 | 61.471 | 669.368 | 25940 | 327.348 | 28.2421 | 36.6794 | 22.5367 | 26.6722
651.184 | 740.72 |  |  | 677.303 | 587.73 |  |  |  |  | 81.082 | 738.857 | 1003.77 | 721.825 | 65.971 | 671.701 | 27209 | 327.35 | 28.5161 | 36.546 | 22.8095 | 26.5368
654.614 | 732.05 |  |  | 681.228 | 579.63 |  |  |  |  | 88.027 | 740.026 | 1085.96 | 722.291 | 71.233 | 673.694 | 28673 | 327.351 | 28.7953 | 36.4211 | 23.0831 | 26.4028
657.949 | 723.28 |  |  | 685.152 | 571.54 |  |  |  |  | 94.971 | 741.195 | 1192.9 | 722.912 | 76.767 | 675.674 | 34032 | 327.323 | 29.0773 | 36.3009 | 23.3567 | 26.2689
661.283 | 714.52 |  |  | 689.077 | 563.44 |  |  |  |  | 101.916 | 742.365 | 1299.8 | 723.532 | 82.771 | 677.635 | 39391 | 327.295 | 29.3593 | 36.1807 | 23.6304 | 26.135
664.618 | 705.75 |  |  | 693.001 | 555.35 |  |  |  |  | 112.583 | 743.298 | 1406.7 | 724.153 | 89.458 | 679.541 | 44751 | 327.267 | 29.6398 | 36.0578 | 23.9019 | 25.9979
667.969 | 697 |  |  | 696.926 | 547.25 |  |  |  |  | 123.68 | 744.205 | 1530.6 | 724.687 | 96.715 | 681.271 | 50110 | 327.238 | 29.9181 | 35.9314 | 24.1682 | 25.8532
671.529 | 688.47 |  |  | 700.851 | 539.16 |  |  |  |  | 134.77 | 745.112 | 1674 | 725.121 | 104.859 | 682.677 | 55469 | 327.21 | 30.1965 | 35.8049 | 24.4345 | 25.7085
675.09 | 679.94 | [8 empty] | 145.86 | 746.019 | 1817.5 | 725.554 | 113.836 | 684.188 | 60828 | 327.182 | 30.4748 | 35.6785 | 24.7009 | 25.5639
678.65 | 671.41 | [8 empty] | 156.95 | 746.926 | 1978.8 | 726.008 | 123.18 | 685.744 | 66188 | 327.154 | 30.7687 | 35.5823 | 24.9846 | 25.4469
682.211 | 662.88 | [8 empty] | 168.76 | 747.824 | 2176.4 | 726.505 | 133.53 | 687.224 | 71547 | 327.125 | 31.0632 | 35.4873 | 25.2692 | 25.3316
685.771 | 654.35 | [8 empty] | 186.33 | 748.65 | 2373.9 | 727.002 | 144.64 | 688.646 | 76906 | 327.097 | 31.3577 | 35.3922 | 25.5539 | 25.2162
689.139 | 645.61 | [8 empty] | 203.9 | 749.475 | 2571.5 | 727.499 | 157.38 | 689.898 | 82265 | 327.069 | 31.6521 | 35.2971 | 25.8386 | 25.1008
692.493 | 636.86 | [8 empty] | 221.46 | 750.3 | 2769.1 | 727.996 | 170.77 | 691.084 | 87625 | 327.041 | 31.951 | 35.2132 | 26.1216 | 24.9827
695.847 | 628.12 | [8 empty] | 239.03 | 751.126 | 3029.7 | 728.416 | 185.22 | 692.297 | 92984 | 327.012 | 32.2506 | 35.1309 | 26.3954 | 24.8489
699.201 | 619.37 | [8 empty] | 256.74 | 751.95 | 3291.3 | 728.834 | 200.83 | 693.538 | 98343 | 326.984 | 32.5501 | 35.0485 | 26.6692 | 24.7152
[10 empty] | 286.52 | 752.664 | 3613.1 | 729.21 | 219.46 | 694.627 | 103702 | 326.956 | 32.848 | 34.962 | 26.9429 | 24.5815
[10 empty] | 316.3 | 753.378 | 3959.9 | 729.569 | 238.5 | 695.696 | 109062 | 326.928 | 33.1451 | 34.8732 | 27.2167 | 24.4477
[10 empty] | 346.08 | 754.092 | 4306.7 | 729.929 | 257.58 | 696.762 | 114421 | 326.899 | 33.4421 | 34.7844 | 27.4983 | 24.3275
[10 empty] | 375.86 | 754.806 | 4653.5 | 730.288 | 281.95 | 697.593 | 127650 | 326.92 | 33.7392 | 34.6956 | 27.7866 | 24.2192
[10 empty] | 405.63 | 755.52 | 5066.8 | 730.594 | 306.32 | 698.425 | 146630 | 326.977 | 34.0416 | 34.6224 | 28.0749 | 24.1108
[10 empty] | 435.41 | 756.234 | 5545.6 | 730.847 | 332.18 | 699.257 | 165610 | 327.034 | 34.3466 | 34.5569 | 28.3632 | 24.0025
[10 empty] | 465.19 | 756.949 | 6024.5 | 731.1 | 361.61 | 700.091 | 184600 | 327.092 | 34.6516 | 34.4914 | 28.6515 | 23.8941
[10 empty] | 526.94 | 757.489 | 6535.5 | 731.375 | 393.56 | 700.838 | 203580 | 327.149 | 34.9567 | 34.4259 | 28.9302 | 23.7691
[10 empty] | 591.85 | 758.011 | 7216.2 | 731.77 | 428.06 | 701.496 | 222570 | 327.206 | 35.2633 | 34.3663 | 29.2032 | 23.6342
[10 empty] | 656.76 | 758.534 | 7896.9 | 732.165 | 466.89 | 702.374 | 241550 | 327.263 | 35.5702 | 34.3078 | 29.4763 | 23.4993
[10 empty] | 721.67 | 759.057 | 8577.5 | 732.56 | 507.5 | 703.341 | 260530 | 327.32 | 35.8771 | 34.2493 | 29.7493 | 23.3643
[10 empty] | 786.58 | 759.58 | 9258.2 | 732.955 | 550.99 | 704.108 | 279520 | 327.377 | 36.184 | 34.1908 | 30.0223 | 23.2294
[10 empty] | 851.5 | 760.103 | 10097 | 733.301 | 601.15 | 704.408 | 298500 | 327.434 | 36.4925 | 34.1389 | 30.3082 | 23.1174
[10 empty] | 916.41 | 760.625 | 11271.4 | 733.543 | 654.45 | 704.833 | 317480 | 327.491 | 36.8013 | 34.088 | 30.599 | 23.0142
[10 empty] | 981.32 | 761.148 | 12446 | 733.786 | 717.04 | 705.631 | 336470 | 327.548 | 37.11 | 34.0372 | 30.8898 | 22.9111
[10 empty] | 1046.23 | 761.671 | 13620 | 734.028 | 779.62 | 706.429 | 355450 | 327.605 | 37.4143 | 33.9701 | 31.1806 | 22.8079
[10 empty] | 1111.14 | 762.194 | 14795 | 734.27 | 842.2 | 707.227 | 374440 | 327.662 | 37.7162 | 33.8946 | 31.4714 | 22.7047
[10 empty] | 1193.1 | 762.692 | 15969 | 734.512 | 921.06 | 707.817 | 426200 | 327.67 | 38.0181 | 33.8191 | 31.7623 | 22.6015
[10 empty] | 1319 | 763.129 | 17144 | 734.754 | 1004.07 | 708.354 | 479170 | 327.676 | 38.32 | 33.7435 | 32.0491 | 22.4904
[10 empty] | 1444.8 | 763.566 | 18318 | 734.996 | 1087.08 | 708.89 | 532130 | 327.682 | 38.6219 | 33.668 | 32.3357 | 22.3786
[10 empty] | 1570.7 | 764.003 | 19987 | 735.133 | 1185 | 709.316 | 585090 | 327.688 | 38.9346 | 33.6428 | 32.6222 | 22.2668
[10 empty] | 1696.5 | 764.44 | 21850 | 735.229 | 1287.8 | 709.726 | 638050 | 327.694 | 39.2478 | 33.6203 | 32.9087 | 22.1549
[10 empty] | 1822.3 | 764.876 | 23713 | 735.325 | 1406.7 | 710.344 | 691010 | 327.7 | 39.5611 | 33.5979 | 33.1956 | 22.0436
[10 empty] | 2033.3 | 765.287 | 25744 | 735.481 | 1526 | 710.963 | 743970 | 327.707 | 39.8743 | 33.5754 | 33.4825 | 21.9325
[10 empty] | 2259 | 765.694 | 28271 | 735.817 | 1669.1 | 711.607 | 796930 | 327.713 | 40.1828 | 33.5268 | 33.7694 | 21.8215
[10 empty] | 2484.7 | 766.1 | 30799 | 736.153 | 1812.3 | 712.252 | 849900 | 327.719 | 40.4886 | 33.4643 | 34.0563 | 21.7104
[10 empty] | 2710.4 | 766.507 | 33326 | 736.489 | 1983.4 | 712.703 | 902860 | 327.725 | 40.7945 | 33.4018 | 34.3413 | 21.5958
[10 empty] | 2936.1 | 766.913 | 36478 | 736.664 | 2168.3 | 713.057 |  |  | 41.1004 | 33.3393 | 34.6166 | 21.4645
[10 empty] | 3161.9 | 767.32 | 40127 | 736.713 | 2353.2 | 713.411 |  |  | 41.4066 | 33.2788 | 34.892 | 21.3333
[10 empty] | 3387.6 | 767.726 | 43776 | 736.761 | 2551.6 | 713.823 |  |  | 41.7186 | 33.2459 | 35.1674 | 21.202
[10 empty] | 3613.3 | 768.132 | 47425 | 736.809 | 2791.5 | 714.416 |  |  | 42.0306 | 33.213 | 35.4427 | 21.0707
[10 empty] | 4017.5 | 768.476 | 51073 | 736.858 | 3031.4 | 715.009 |  |  | 42.3426 | 33.1801 | 35.7188 | 20.9405
[10 empty] | 4449 | 768.809 | 3295.1 | 715.628 | 42904 | 723.569 |  |  | 42.6546 | 33.1471 | 35.9993 | 20.8178
[10 empty] | 4880.6 | 769.143 | 3594.4 | 716.285 | 46860 | 723.796 |  |  | 42.9666 | 33.1142 | 36.2798 | 20.695
[10 empty] | 5312.2 | 769.477 | 3893.8 | 716.943 | 50936 | 724.051 |  |  | 43.2786 | 33.0813 | 36.5604 | 20.5723
[10 empty] | 5743.8 | 769.81 | 4272.9 | 717.142 |  |  |  |  | 43.5919 | 33.0597 | 36.8409 | 20.4495
[10 empty] | 6175.4 | 770.144 | 4654.5 | 717.326 |  |  |  |  | 43.9054 | 33.0401 | 37.1191 | 20.3234
[10 empty] | 6607 | 770.477 | 5036.2 | 717.51 |  |  |  |  | 44.2189 | 33.0204 | 37.3733 | 20.1632
[10 empty] | 7207.5 | 770.835 | 5498 | 717.866 |  |  |  |  | 44.5324 | 33.0007 | 37.6276 | 20.003
[10 empty] | 7900.6 | 771.205 | 5985.2 | 718.228 |  |  |  |  | 44.8459 | 32.9811
[10 empty] | 8593.7 | 771.575 | 6526.5 | 718.59 |  |  |  |  | 45.1595 | 32.9614
[10 empty] | 9286.8 | 771.945 | 7128.7 | 718.939 |  |  |  |  | 45.4729 | 32.9411
[10 empty] | 10108.9 | 772.205 | 7827.6 | 719.269 |  |  |  |  | 45.7864 | 32.9207
[10 empty] | 11044.8 | 772.367 | 8526.6 | 719.598 |  |  |  |  | 46.0998 | 32.9003
[10 empty] | 11981 | 772.53 | 9225.5 | 719.928 |  |  |  |  | 46.4132 | 32.8799
[10 empty] | 13152 | 772.763 | 10016.5 | 720.283 |  |  |  |  | 46.7267 | 32.8594
[10 empty] | 14462 | 773.037 | 10931.5 | 720.673 |  |  |  |  | 47.0401 | 32.839
[10 empty] | 15772 | 773.312 | 11847 | 721.062 |  |  |  |  | 47.3536 | 32.8189
[10 empty] | 17082 | 773.586 | 12974 | 721.119 |  |  |  |  | 47.6671 | 32.7988
[10 empty] | 18392 | 773.861 | 14103 | 721.174 |  |  |  |  | 47.9805 | 32.7786
[10 empty] | 20155 | 774.063 | 15377 | 721.424 |  |  |  |  | 48.294 | 32.7585
[10 empty] | 22055 | 774.244 | 16751 | 721.806 |  |  |  |  | 48.6073 | 32.7367
[10 empty] | 23954 | 774.425 | 18262 | 722.073 |  |  |  |  | 48.9201 | 32.7101
[10 empty] | 25854 | 774.606 | 20037 | 722.116 |  |  |  |  | 49.2329 | 32.6836
[10 empty] | 28412 | 774.846 | 21812 | 722.16 |  |  |  |  | 49.5458 | 32.657
[10 empty] | 31030 | 775.091 | 23587 | 722.204 |  |  |  |  | 49.8586 | 32.6305
[10 empty] | 33647 | 775.337 | 25736 | 722.478
[10 empty] | 36550 | 775.585 | 28023 | 722.837
[10 empty] | 40254 | 775.839 | 30459 | 723.13
[10 empty] | 43959 | 776.093 | 33209 | 723.282
[10 empty] | 47663 | 776.347 | 36228 | 723.402
[10 empty] | 51368 | 776.6 | 39566 | 723.486
[12 empty] | 42535 | 728.56
[12 empty] | 50128 | 737.8

## 5160 IRAM
Propiedades mecanicas en funcion de temperaturas de revenido | [9 empty] | Bandas de templabilidad
x | Rm | x | HB | x | Rp 0,2 | x | Z | x | A | x | Arriba | x | Abajo
309.199 | 2065.97 | 203.259 | 2068.89 | 206.616 | 1785.59 | 204.375 | 571.77 | 202.987 | 464.96 | 6.7183 | 64.9692 | 1.1228 | 59.9401
312.593 | 2056.02 | 208.874 | 2062.35 | 207.186 | 1797.05 | 206.931 | 582.46 | 209.673 | 467.58 | 7.0013 | 64.9008 | 1.4065 | 60.0061
315.987 | 2046.06 | 214.489 | 2055.81 | 208.466 | 1808.28 | 208.746 | 593.55 | 216.262 | 470.76 | 7.2842 | 64.8323 | 1.7003 | 60.0136
319 | 2035.79 | 220.077 | 2049.21 | 210.545 | 1819.25 | 210.391 | 604.72 | 222.732 | 474.63 | 7.5672 | 64.7638 | 1.9942 | 60.021
321.739 | 2025.28 | 225.526 | 2042.29 | 213.373 | 1829.74 | 212.55 | 615.65 | 229.201 | 478.51 | 7.8502 | 64.6954 | 2.2881 | 60.0284
324.479 | 2014.77 | 230.976 | 2035.37 | 216.698 | 1839.67 | 214.728 | 626.57 | 235.791 | 481.7 | 8.1335 | 64.6277 | 2.582 | 60.0359
327.287 | 2004.32 | 236.412 | 2028.41 | 221.83 | 1847.34 | 217.293 | 637.26 | 242.457 | 484.47 | 8.4168 | 64.5602 | 2.8751 | 60.0177
330.807 | 1994.49 | 241.826 | 2021.41 | 227.301 | 1854.21 | 219.85 | 647.95 | 249.123 | 487.23 | 8.7001 | 64.4928 | 3.1682 | 59.9991
334.326 | 1984.66 | 247.24 | 2014.41 | 233.33 | 1859.74 | 222.328 | 658.69 | 255.699 | 490.45 | 8.9834 | 64.4253 | 3.4613 | 59.9806
337.707 | 1974.71 | 252.481 | 2007.06 | 239.916 | 1862.56 | 224.974 | 669.31 | 262.036 | 494.91 | 9.2559 | 64.3329 | 3.7544 | 59.962
340.425 | 1964.18 | 257.696 | 1999.65 | 246.688 | 1864.26 | 228.05 | 679.61 | 268.388 | 499.29 | 9.52 | 64.221 | 4.0475 | 59.9435
343.142 | 1953.66 | 262.773 | 1991.98 | 253.52 | 1863.36 | 231.125 | 689.92 | 275.021 | 502.27 | 9.7841 | 64.1092 | 4.3291 | 59.8762
345.859 | 1943.13 | 267.675 | 1983.99 | 260.306 | 1861.97 | 234.273 | 700.16 | 281.654 | 505.25 | 10.0534 | 64.0082 | 4.6074 | 59.7944
348.766 | 1932.75 | 272.576 | 1976 | 266.968 | 1859.32 | 237.425 | 710.4 | 288.284 | 508.25 | 10.3304 | 63.9232 | 4.8857 | 59.7127
351.692 | 1922.39 | 277.537 | 1968.12 | 273.389 | 1855.45 | 241.131 | 720.08 | 294.888 | 511.41 | 10.6073 | 63.8381 | 5.164 | 59.631
354.619 | 1912.02 | 282.541 | 1960.31 | 278.911 | 1848.82 | 245.089 | 729.51 | 301.491 | 514.58 | 10.8843 | 63.753 | 5.4423 | 59.5493
357.545 | 1901.66 | 287.546 | 1952.5 | 283.792 | 1840.8 | 249.21 | 738.74 | 308.094 | 517.74 | 11.1575 | 63.6597 | 5.707 | 59.4396
360.867 | 1891.65 | 292.27 | 1944.25 | 288.855 | 1833.1 | 253.332 | 747.96 | 314.698 | 520.91 | 11.4263 | 63.5568 | 5.9685 | 59.3232
364.36 | 1881.79 | 296.667 | 1935.47 | 293.902 | 1825.37 | 257.408 | 757.25 | 321.37 | 523.61 | 11.6952 | 63.4539 | 6.2301 | 59.2069
367.852 | 1871.93 | 301.065 | 1926.7 | 298.814 | 1817.4 | 261.457 | 766.57 | 328.075 | 526.09 | 11.964 | 63.351 | 6.4916 | 59.0905
371.345 | 1862.08 | 305.462 | 1917.92 | 302.996 | 1808.35 | 265.506 | 775.88 | 334.78 | 528.56 | 12.2203 | 63.2264 | 6.7272 | 58.9407
374.291 | 1851.73 | 309.856 | 1909.14 | 307.11 | 1799.19 | 269.723 | 784.97 | 341.435 | 531.36 | 12.4748 | 63.0988 | 6.9488 | 58.7727
377.224 | 1841.37 | 314.11 | 1900.17 | 311.246 | 1790.07 | 274.302 | 793.57 | 348.01 | 534.69 | 12.7294 | 62.9712 | 7.1704 | 58.6047
380.157 | 1831.01 | 318.363 | 1891.2 | 315.444 | 1781.02 | 278.882 | 802.18 | 354.585 | 538.02 | 12.9827 | 62.8418 | 7.392 | 58.4367
383.09 | 1820.65 | 322.616 | 1882.22 | 319.664 | 1772.01 | 283.468 | 810.77 | 361.262 | 540.65 | 13.2353 | 62.7113 | 7.6136 | 58.2686
385.93 | 1810.21 | 326.722 | 1873.07 | 323.937 | 1763.06 | 288.109 | 819.28 | 367.999 | 542.86 | 13.4878 | 62.5808 | 7.8287 | 58.0945
388.692 | 1799.72 | 330.517 | 1863.53 | 328.221 | 1754.13 | 292.75 | 827.78 | 374.736 | 545.06 | 13.739 | 62.4483 | 8.0366 | 57.9136
391.455 | 1789.23 | 334.351 | 1854.05 | 332.53 | 1745.23 | 297.391 | 836.29 | 381.471 | 547.3 | 13.9828 | 62.3057 | 8.2445 | 57.7327
394.217 | 1778.74 | 338.389 | 1844.8 | 336.928 | 1736.46 | 302.126 | 844.65 | 388.178 | 549.76 | 14.2267 | 62.1631 | 8.4524 | 57.5518
396.979 | 1768.24 | 342.427 | 1835.55 | 341.323 | 1727.68 | 306.951 | 852.87 | 394.885 | 552.22 | 14.4705 | 62.0205 | 8.6603 | 57.3709
399.956 | 1757.92 | 346.465 | 1826.3 | 345.244 | 1718.29 | 311.775 | 861.09 | 401.592 | 554.68 | 14.7124 | 61.8755 | 8.8493 | 57.1759
402.97 | 1747.63 | 350.435 | 1816.97 | 349.165 | 1708.9 | 316.644 | 869.21 | 408.234 | 557.6 | 14.952 | 61.7274 | 9.0212 | 56.9681
405.985 | 1737.33 | 353.967 | 1807.15 | 353.085 | 1699.51 | 322.182 | 876.05 | 414.872 | 560.54 | 15.1915 | 61.5794 | 9.1932 | 56.7603
408.999 | 1727.04 | 357.499 | 1797.34 | 356.998 | 1690.11 | 327.72 | 882.88 | 421.51 | 563.49 | 15.431 | 61.4313 | 9.3651 | 56.5524
412.014 | 1716.75 | 361.031 | 1787.52 | 360.909 | 1680.7 | 333.257 | 889.72 | 428.148 | 566.44 | 15.6666 | 61.2786 | 9.537 | 56.3446
415.028 | 1706.45 | 364.577 | 1777.72 | 364.807 | 1671.29 | 338.751 | 896.65 | 434.733 | 569.69 | 15.8967 | 61.1195 | 9.7054 | 56.1347
417.91 | 1696.05 | 368.191 | 1767.99 | 368.629 | 1661.78 | 344.227 | 903.63 | 441.202 | 573.56 | 16.1267 | 60.9605 | 9.8612 | 55.9174
420.657 | 1685.55 | 371.804 | 1758.25 | 372.45 | 1652.28 | 349.702 | 910.6 | 447.672 | 577.44 | 16.3568 | 60.8014 | 10.017 | 55.7001
423.405 | 1675.05 | 375.418 | 1748.52 | 376.241 | 1642.74 | 355.332 | 917.2 | 454.141 | 581.31 | 16.5963 | 60.6534 | 10.1728 | 55.4827
426.152 | 1664.54 | 379.01 | 1738.77 | 379.768 | 1632.92 | 361.138 | 923.38 | 460.658 | 584.94 | 16.8372 | 60.5069 | 10.3287 | 55.2654
428.894 | 1654.04 | 382.573 | 1728.98 | 383.296 | 1623.1 | 366.944 | 929.55 | 467.266 | 588.08 | 17.078 | 60.3605 | 10.4711 | 55.0415
431.347 | 1643.33 | 386.135 | 1719.2 | 386.823 | 1613.27 | 372.761 | 935.69 | 473.873 | 591.22 | 17.2945 | 60.1883 | 10.6004 | 54.8112
433.799 | 1632.62 | 389.698 | 1709.41 | 390.285 | 1603.39 | 378.835 | 941.09 | 480.481 | 594.36 | 17.5049 | 60.0096 | 10.7297 | 54.5809
436.251 | 1621.91 | 393.261 | 1699.63 | 393.743 | 1593.5 | 384.909 | 946.48 | 487.062 | 597.63 | 17.7154 | 59.831 | 10.8591 | 54.3506
438.704 | 1611.2 | 396.486 | 1689.52 | 397.201 | 1583.61 | 390.983 | 951.88 | 493.456 | 601.85 | 17.9268 | 59.6533 | 10.9884 | 54.1203
441.156 | 1600.49 | 399.61 | 1679.32 | 400.66 | 1573.72 | 397.16 | 956.92 | 499.851 | 606.06 | 18.1426 | 59.4796 | 11.1171 | 53.8897
443.437 | 1589.68 | 402.733 | 1669.12 | 403.925 | 1563.65 | 403.408 | 961.72 | 506.239 | 610.3 | 18.3584 | 59.306 | 11.2334 | 53.6541
445.506 | 1578.74 | 405.857 | 1658.92 | 406.906 | 1553.33 | 409.657 | 966.52 | 512.625 | 614.55 | 18.5743 | 59.1323 | 11.3498 | 53.4186
447.576 | 1567.8 | 409.124 | 1648.85 | 409.887 | 1543.01 | 415.905 | 971.32 | 519.011 | 618.81 | 18.7894 | 58.958 | 11.4662 | 53.183
449.645 | 1556.87 | 412.482 | 1638.86 | 412.894 | 1532.71 | 422.279 | 975.57 | 525.397 | 623.06 | 19.0043 | 58.7835 | 11.5826 | 52.9475
451.782 | 1545.97 | 415.84 | 1628.87 | 415.911 | 1522.42 | 428.793 | 979.23 | 531.759 | 627.41 | 19.2174 | 58.6073 | 11.699 | 52.7119
454.231 | 1535.26 | 419.199 | 1618.89 | 418.929 | 1512.13 | 435.306 | 982.89 | 538.119 | 631.77 | 19.4217 | 58.4233 | 11.8153 | 52.4763
456.68 | 1524.54 | 422.557 | 1608.9 | 421.894 | 1501.79 | 441.819 | 986.55 | 544.472 | 636.16 | 19.626 | 58.2393 | 11.9031 | 52.2319
459.128 | 1513.83 | 425.511 | 1598.56 | 424.746 | 1491.37 | 448.306 | 990.33 | 550.684 | 641.09 | 19.8233 | 58.0497 | 11.9805 | 51.9842
461.577 | 1503.12 | 428.407 | 1588.17 | 427.598 | 1480.94 | 454.651 | 994.75 | 556.895 | 646.02 | 20.0146 | 57.8553 | 12.0578 | 51.7366
463.936 | 1492.35 | 431.303 | 1577.78 | 430.449 | 1470.52 | 460.997 | 999.17 | 563.107 | 650.95 | 20.2059 | 57.6609 | 12.1352 | 51.4889
466.172 | 1481.51 | 434.196 | 1567.39 | 433.698 | 1460.43 | 467.343 | 1003.59 | 569.234 | 656.17 | 20.3967 | 57.4661 | 12.2134 | 51.2415
468.407 | 1470.67 | 437.041 | 1556.96 | 436.964 | 1450.36 | 473.627 | 1008.25 | 575.313 | 661.55 | 20.5871 | 57.271 | 12.2954 | 50.995
470.643 | 1459.82 | 439.886 | 1546.53 | 440.218 | 1440.27 | 479.853 | 1013.13 | 581.392 | 666.93 | 20.7775 | 57.0759 | 12.3773 | 50.7485
472.878 | 1448.98 | 442.731 | 1536.1 | 442.963 | 1429.77 | 486.08 | 1018.01 | 587.471 | 672.31 | 20.9671 | 56.8803 | 12.4593 | 50.502
475.121 | 1438.14 | 445.576 | 1525.67 | 445.709 | 1419.26 | 492.151 | 1023.32 | 593.445 | 678.01 | 21.1553 | 56.6836 | 12.5413 | 50.2555
477.445 | 1427.35 | 448.421 | 1515.24 | 448.454 | 1408.76 | 497.672 | 1030.2 | 599.407 | 683.75 | 21.3435 | 56.4869 | 12.6233 | 50.009
479.77 | 1416.56 | 451.115 | 1504.7 | 451.275 | 1398.31 | 503.192 | 1037.07 | 605.37 | 689.48 | 21.5324 | 56.2907 | 12.7053 | 49.7625
482.094 | 1405.77 | 453.666 | 1494.06 | 454.104 | 1387.87 | 508.712 | 1043.95 | 611.441 | 694.89 | 21.7223 | 56.0952 | 12.7768 | 49.5135
484.418 | 1394.98 | 456.217 | 1483.41 | 456.925 | 1377.42 | 514.424 | 1050.35 | 617.54 | 700.2 | 21.9122 | 55.8998 | 12.8441 | 49.2636
486.813 | 1384.23 | 458.768 | 1472.77 | 459.716 | 1366.95 | 520.256 | 1056.45 | 623.64 | 705.51 | 22.1021 | 55.7043 | 12.9115 | 49.0137
489.245 | 1373.51 | 461.35 | 1462.15 | 462.507 | 1356.48 | 526.089 | 1062.55 | 629.6 | 711.22 | 22.2912 | 55.5083 | 12.9788 | 48.7638
491.677 | 1362.79 | 464.241 | 1451.76 | 465.274 | 1345.99 | 531.921 | 1068.66 | 635.299 | 717.67 | 22.4721 | 55.3064 | 13.0462 | 48.5138
494.108 | 1352.06 | 467.132 | 1441.36 | 467.727 | 1335.28 | 537.524 | 1075.32 | 640.998 | 724.12 | 22.6529 | 55.1045 | 13.1135 | 48.2639
496.54 | 1341.34 | 470.023 | 1430.97 | 470.179 | 1324.57 | 542.983 | 1082.33 | 646.524 | 730.97 | 22.8338 | 54.9026 | 13.1809 | 48.014
498.959 | 1330.61 | 472.929 | 1420.59 | 472.742 | 1313.94 | 548.442 | 1089.34 | 651.926 | 738.1 | 23.0088 | 54.6968 | 13.2399 | 47.7625
501.345 | 1319.86 | 475.861 | 1410.22 | 475.581 | 1303.51 | 553.77 | 1096.62 | 657.269 | 745.36 | 23.1824 | 54.49 | 13.296 | 47.5104
503.732 | 1309.11 | 478.792 | 1399.86 | 478.42 | 1293.07 | 558.934 | 1104.24 | 662.562 | 752.72 | 23.356 | 54.2833 | 13.352 | 47.2583
506.118 | 1298.36 | 481.724 | 1389.5 | 480.791 | 1282.32 | 564.097 | 1111.85 | 668.13 | 759.46 | 23.5282 | 54.0757 | 13.408 | 47.0062
508.505 | 1287.6 | 484.655 | 1379.14 | 483.013 | 1271.47 | 569.261 | 1119.46 | 673.841 | 765.88 | 23.6996 | 53.8675 | 13.464 | 46.7541
511.081 | 1276.99 | 487.026 | 1368.38 | 485.235 | 1260.62 | 574.351 | 1127.22 | 679.552 | 772.3 | 23.871 | 53.6594 | 13.52 | 46.502
514.089 | 1266.69 | 489.393 | 1357.62 | 487.457 | 1249.77 | 579.32 | 1135.19 | 685.241 | 778.78 | 24.0419 | 53.4509 | 13.576 | 46.2499
517.097 | 1256.39 | 491.761 | 1346.85 | 490.096 | 1239.2 | 584.289 | 1143.16 | 690.864 | 785.41 | 24.204 | 53.2371 | 13.6496 | 46.0015
520.106 | 1246.09 | 494.549 | 1336.44 | 492.925 | 1228.75 | 589.258 | 1151.13 | 696.488 | 792.05 | 24.366 | 53.0233 | 13.725 | 45.7533
523.114 | 1235.8 | 498.238 | 1326.79 | 495.753 | 1218.31 | 594.227 | 1159.1 |  |  | 24.5281 | 52.8095 | 13.8004 | 45.5052
526.143 | 1225.51 | 501.927 | 1317.14 | 498.772 | 1208.02 | 599.37 | 1166.75 |  |  | 24.6902 | 52.5958 | 13.8758 | 45.2571
529.174 | 1215.23 | 505.616 | 1307.49 | 501.885 | 1197.81 | 604.594 | 1174.25 |  |  | 24.8616 | 52.3877 | 13.9512 | 45.009
532.206 | 1204.95 | 509.305 | 1297.83 | 504.999 | 1187.61 | 609.819 | 1181.74 |  |  | 25.035 | 52.1808 | 14.0163 | 44.7586
535.237 | 1194.67 | 512.994 | 1288.18 | 508.113 | 1177.4 | 615.043 | 1189.24 |  |  | 25.2085 | 51.974 | 14.0794 | 44.5078
538.24 | 1184.37 | 516.729 | 1278.58 | 511.227 | 1167.19 | 620.021 | 1197.19 |  |  | 25.382 | 51.7672 | 14.1424 | 44.257
541.234 | 1174.06 | 520.485 | 1269 | 514.286 | 1156.93 | 624.916 | 1205.29 |  |  | 25.5484 | 51.556 | 14.2055 | 44.0062
544.229 | 1163.75 | 524.24 | 1259.42 | 517.329 | 1146.66 | 629.813 | 1213.38 |  |  | 25.7126 | 51.3435 | 14.2965 | 43.763
547.322 | 1153.53 | 527.833 | 1249.67 | 520.372 | 1136.39 | 634.998 | 1220.96 |  |  | 25.8768 | 51.131 | 14.4034 | 43.524
550.621 | 1143.48 | 531.37 | 1239.86 | 523.416 | 1126.12 | 640.183 | 1228.53 |  |  | 26.0415 | 50.9187 | 14.5103 | 43.2849
553.92 | 1133.44 | 534.908 | 1230.05 | 526.469 | 1115.86 | 645.288 | 1236.26 |  |  | 26.2169 | 50.7132 | 14.6172 | 43.0459
557.325 | 1123.51 | 538.923 | 1220.77 | 529.679 | 1105.74 | 650.372 | 1244.02 |  |  | 26.3924 | 50.5076 | 14.7202 | 42.8057
561.153 | 1114.01 | 542.968 | 1211.53 | 532.889 | 1095.61 | 655.488 | 1251.71 |  |  | 26.5678 | 50.3021 | 14.8108 | 42.5616
564.952 | 1104.48 | 547.012 | 1202.29 | 536.098 | 1085.49 | 661.528 | 1257.21 |  |  | 26.7771 | 50.1225 | 14.9014 | 42.3174
568.677 | 1094.87 | 551.057 | 1193.05 | 539.556 | 1075.6 | 667.568 | 1262.71 |  |  | 26.9871 | 49.9435 | 14.9921 | 42.0733
572.402 | 1085.25 | 555.102 | 1183.81 | 543.036 | 1065.73 | 673.608 | 1268.21 |  |  | 27.1971 | 49.7644 | 15.0827 | 41.8291
576.238 | 1075.77 | 559.177 | 1174.61 | 546.59 | 1055.93 | 679.625 | 1273.79 |  |  | 27.4071 | 49.5854 | 15.1768 | 41.586
580.15 | 1066.37 | 563.431 | 1165.63 | 550.271 | 1046.27 | 685.604 | 1279.48 |  |  | 27.631 | 49.4202 | 15.2716 | 41.3431
584.063 | 1056.97 | 567.685 | 1156.66 | 553.953 | 1036.61 | 691.582 | 1285.17 |  |  | 27.862 | 49.2621 | 15.3663 | 41.1001
587.863 | 1047.44 | 571.939 | 1147.69 | 557.635 | 1026.95 | 697.561 | 1290.86 |  |  | 28.0929 | 49.1041 | 15.4611 | 40.8572
591.489 | 1037.72 | 576.193 | 1138.72 | 561.32 | 1017.3 |  |  |  |  | 28.3239 | 48.946 | 15.561 | 40.6159
595.115 | 1028 | 580.443 | 1129.74 | 565.008 | 1007.65 |  |  |  |  | 28.5477 | 48.7802 | 15.6615 | 40.3748
598.741 | 1018.28 | 584.684 | 1120.75 | 568.734 | 998.03 |  |  |  |  | 28.7705 | 48.6134 | 15.762 | 40.1336
602.367 | 1008.56 | 588.925 | 1111.76 | 572.554 | 988.53 |  |  |  |  | 28.9934 | 48.4467 | 15.8625 | 39.8925
606.353 | 999.25 | 593.167 | 1102.77 | 576.328 | 978.97 |  |  |  |  | 29.2242 | 48.2894 | 15.9787 | 39.657
610.378 | 989.99 | 597.716 | 1094.23 | 580.083 | 969.39 |  |  |  |  | 29.4722 | 48.1524 | 16.101 | 39.4238
614.403 | 980.72 | 602.379 | 1085.85 | 583.838 | 959.81 |  |  |  |  | 29.7202 | 48.0154 | 16.2232 | 39.1905
618.4 | 971.42 | 607.042 | 1077.47 | 587.593 | 950.23 |  |  |  |  | 29.9683 | 47.8785 | 16.3851 | 38.9785
622.196 | 961.89 | 611.641 | 1068.99 | 591.521 | 940.85 |  |  |  |  | 30.219 | 47.7453 | 16.5663 | 38.7768
625.991 | 952.36 | 616.223 | 1060.48 | 595.493 | 931.52 |  |  |  |  | 30.4697 | 47.612 | 16.7476 | 38.5752
629.787 | 942.82 | 620.805 | 1051.98 | 599.465 | 922.19 |  |  |  |  | 30.7205 | 47.4788 | 16.9289 | 38.3736
633.617 | 933.33 | 625.388 | 1043.47 | 603.173 | 912.56 |  |  |  |  | 30.9687 | 47.3422 | 17.1205 | 38.1798
637.712 | 924.15 | 630.157 | 1035.27 | 606.855 | 902.9 |  |  |  |  | 31.2133 | 47.2006 | 17.323 | 37.9943
641.807 | 914.97 | 634.999 | 1027.18 | 610.58 | 893.29 |  |  |  |  | 31.4579 | 47.059 | 17.5256 | 37.8088
645.903 | 905.79 | 639.841 | 1019.09 | 614.358 | 883.73 |  |  |  |  | 31.7025 | 46.9174 | 17.7281 | 37.6233
650.015 | 896.64 | 644.727 | 1011.07 | 618.168 | 874.22 |  |  |  |  | 31.9636 | 46.8014 | 17.9306 | 37.4378
654.193 | 887.56 | 649.646 | 1003.11 | 622.089 | 864.82 |  |  |  |  | 32.2295 | 46.6929 | 18.1332 | 37.2523
658.371 | 878.49 | 654.566 | 995.16 | 626.009 | 855.43 |  |  |  |  | 32.4954 | 46.5843 | 18.3357 | 37.0668
662.549 | 869.42 | 659.485 | 987.2 | 629.944 | 846.06 |  |  |  |  | 32.7614 | 46.4759 | 18.5683 | 36.9114
666.726 | 860.35 | 664.404 | 979.24 | 634.026 | 836.87 |  |  |  |  | 33.0289 | 46.3703 | 18.8057 | 36.7608
670.904 | 851.27 | 669.331 | 971.29 | 638.108 | 827.67 |  |  |  |  | 33.2963 | 46.2647 | 19.0432 | 36.6102
675.351 | 842.58 | 674.354 | 963.52 | 642.191 | 818.48 |  |  |  |  | 33.5638 | 46.1591 | 19.2854 | 36.4655
679.891 | 834.01 | 679.378 | 955.75 | 646.481 | 809.56 |  |  |  |  | 33.8316 | 46.0543 | 19.529 | 36.3227
684.431 | 825.44 | 684.401 | 947.97 | 650.863 | 800.76 |  |  |  |  | 34.1018 | 45.9541 | 19.7727 | 36.1799
688.971 | 816.87 | 689.424 | 940.2 | 655.242 | 791.96 |  |  |  |  | 34.372 | 45.8539 | 20.0164 | 36.0371
693.51 | 808.3 | 694.448 | 932.43 | 659.615 | 783.15 |  |  |  |  | 34.6422 | 45.7537 | 20.2729 | 35.9127
698.05 | 799.73 |  |  | 663.987 | 774.34 |  |  |  |  | 34.9106 | 45.6499 | 20.5304 | 35.7897
|  |  |  | 668.36 | 765.53 |  |  |  |  | 35.1784 | 45.545 | 20.7878 | 35.6666
|  |  |  | 672.995 | 757.11 |  |  |  |  | 35.4463 | 45.4402 | 21.0485 | 35.5491
|  |  |  | 677.658 | 748.73 |  |  |  |  | 35.7184 | 45.344 | 21.3141 | 35.4399
|  |  |  | 682.32 | 740.35 |  |  |  |  | 35.991 | 45.249 | 21.5796 | 35.3307
|  |  |  | 686.868 | 731.79 |  |  |  |  | 36.2637 | 45.154 | 21.8452 | 35.2215
|  |  |  | 691.297 | 723.06 |  |  |  |  | 36.5363 | 45.059 | 22.1153 | 35.1212
|  |  |  | 695.726 | 714.33 |  |  |  |  | 36.8119 | 44.9712 | 22.3861 | 35.0222
[10 empty] | 37.0934 | 44.8982 | 22.6568 | 34.9231
[10 empty] | 37.3748 | 44.8252 | 22.9275 | 34.824
[10 empty] | 37.6563 | 44.7522 | 23.1979 | 34.7242
[10 empty] | 37.9378 | 44.6791 | 23.4677 | 34.6232
[10 empty] | 38.2193 | 44.6061 | 23.7376 | 34.5223
[10 empty] | 38.498 | 44.5257 | 24.0095 | 34.4263
[10 empty] | 38.7764 | 44.444 | 24.2895 | 34.3493
[10 empty] | 39.0547 | 44.3624 | 24.5696 | 34.2722
[10 empty] | 39.3344 | 44.2846 | 24.8497 | 34.1952
[10 empty] | 39.6154 | 44.2102 | 25.1277 | 34.1133
[10 empty] | 39.8964 | 44.1357 | 25.4009 | 34.0194
[10 empty] | 40.1773 | 44.0612 | 25.6741 | 33.9256
[10 empty] | 40.4583 | 43.9867 | 25.9473 | 33.8318
[10 empty] | 40.7423 | 43.9229 | 26.2205 | 33.7379
[10 empty] | 41.0309 | 43.8751 | 26.4936 | 33.6441
[10 empty] | 41.3195 | 43.8272 | 26.7668 | 33.5502
[10 empty] | 41.6081 | 43.7794 | 27.0389 | 33.454
[10 empty] | 41.8967 | 43.7317 | 27.3103 | 33.3563
[10 empty] | 42.1854 | 43.6848 | 27.5817 | 33.2587
[10 empty] | 42.4742 | 43.6378 | 27.8532 | 33.161
[10 empty] | 42.763 | 43.5909 | 28.1246 | 33.0634
[10 empty] | 43.0518 | 43.5439 | 28.396 | 32.9657
[10 empty] | 43.3405 | 43.497 | 28.6695 | 32.8726
[10 empty] | 43.6302 | 43.4545 | 28.9437 | 32.781
[10 empty] | 43.9203 | 43.4139 | 29.2179 | 32.6895
[10 empty] | 44.2103 | 43.3732 | 29.4921 | 32.598
[10 empty] | 44.5004 | 43.3326 | 29.7663 | 32.5064
[10 empty] | 44.7904 | 43.2919 | 30.0405 | 32.4148
[10 empty] | 45.0805 | 43.2513 | 30.3146 | 32.3229
[10 empty] | 45.3715 | 43.2159 | 30.5887 | 32.231
[10 empty] | 45.6625 | 43.1811 | 30.8627 | 32.1391
[10 empty] | 45.9536 | 43.1464 | 31.1368 | 32.0472
[10 empty] | 46.2447 | 43.1116 | 31.4108 | 31.9554
[10 empty] | 46.5358 | 43.0768 | 31.6847 | 31.863
[10 empty] | 46.8276 | 43.0476 | 31.9583 | 31.77
[10 empty] | 47.1202 | 43.0241 | 32.2318 | 31.677
[10 empty] | 47.4128 | 43.0006 | 32.5054 | 31.5839
[10 empty] | 47.7055 | 42.9771 | 32.7789 | 31.4909
[10 empty] | 47.9981 | 42.9536 | 33.0525 | 31.3979
[10 empty] | 48.2904 | 42.9277 | 33.3261 | 31.3049
[10 empty] | 48.5816 | 42.8942 | 33.5996 | 31.2119
[10 empty] | 48.8729 | 42.8608 | 33.8732 | 31.1189
[10 empty] | 49.1642 | 42.8273 | 34.1467 | 31.0258
[10 empty] | 49.4555 | 42.7939 | 34.4203 | 30.9327
[10 empty] | 49.7468 | 42.7604 | 34.6911 | 30.8339
[10 empty] | 50.0381 | 42.7269 | 34.962 | 30.7351
[12 empty] | 35.2328 | 30.6363
[12 empty] | 35.5037 | 30.5374
[12 empty] | 35.7745 | 30.4386
[12 empty] | 36.048 | 30.3456
[12 empty] | 36.3241 | 30.2585
[12 empty] | 36.6002 | 30.1713
[12 empty] | 36.8763 | 30.0842
[12 empty] | 37.1524 | 29.9971
[12 empty] | 37.4286 | 29.9099
[12 empty] | 37.7033 | 29.8198
[12 empty] | 37.9759 | 29.7247
[12 empty] | 38.2485 | 29.6295
[12 empty] | 38.5211 | 29.5344
[12 empty] | 38.7937 | 29.4392
[12 empty] | 39.0663 | 29.3441
[12 empty] | 39.3389 | 29.249
[12 empty] | 39.614 | 29.1596
[12 empty] | 39.8917 | 29.0763
[12 empty] | 40.1693 | 28.9931
[12 empty] | 40.447 | 28.9098
[12 empty] | 40.7247 | 28.8266
[12 empty] | 41.0024 | 28.7433
[12 empty] | 41.2801 | 28.6601
[12 empty] | 41.5578 | 28.5769
[12 empty] | 41.8355 | 28.4936
[12 empty] | 42.1166 | 28.4202
[12 empty] | 42.4008 | 28.3554
[12 empty] | 42.6849 | 28.2906
[12 empty] | 42.969 | 28.2258
[12 empty] | 43.2531 | 28.1609
[12 empty] | 43.5392 | 28.1028
[12 empty] | 43.8254 | 28.0454
[12 empty] | 44.1117 | 27.9881
[12 empty] | 44.3979 | 27.9307
[12 empty] | 44.6842 | 27.8733
[12 empty] | 44.9704 | 27.8159
[12 empty] | 45.2587 | 27.7671
[12 empty] | 45.5481 | 27.7235
[12 empty] | 45.8376 | 27.6799
[12 empty] | 46.1271 | 27.6363
[12 empty] | 46.4166 | 27.5927
[12 empty] | 46.706 | 27.5491
[12 empty] | 46.9955 | 27.5055
[12 empty] | 47.2861 | 27.4675
[12 empty] | 47.5766 | 27.4294
[12 empty] | 47.8671 | 27.3914
[12 empty] | 48.1577 | 27.3534
[12 empty] | 48.4482 | 27.3153
[12 empty] | 48.7387 | 27.2773
[12 empty] | 49.0292 | 27.2393
[12 empty] | 49.3215 | 27.213
[12 empty] | 49.6138 | 27.1869
[12 empty] | 49.9061 | 27.1608

## 52100 IRAM
Diagrama TTT | [5 empty] | Bandas de templabilidad
x | A* | x | AMASFMASC | x | Ms | x | Arriba
67.264 | 248.892 | 6993.3 | 198.766 | 0.48275 | 246.076 | 6.9506 | 65.1042
65.739 | 252.859 | 6472.5 | 200.604 | 0.65755 | 246.115 | 7.2184 | 64.9951
64.427 | 256.863 | 5999.5 | 202.375 | 0.83235 | 246.154 | 7.4203 | 64.8091
63.115 | 260.866 | 5535.4 | 204.141 | 1.00715 | 246.193 | 7.6223 | 64.62
61.65 | 264.823 | 5128.9 | 205.907 | 1.1819 | 246.232 | 7.8308 | 64.437
60.131 | 268.761 | 4750.8 | 207.926 | 1.3567 | 246.271 | 8.0058 | 64.2272
57.73 | 272.358 | 4461 | 210.731 | 1.5315 | 246.31 | 8.1808 | 64.0174
55.328 | 275.954 | 4171.5 | 213.336 | 1.7063 | 246.349 | 8.3492 | 63.8035
52.972 | 279.481 | 3917.3 | 215.955 | 1.8811 | 246.389 | 8.5122 | 63.5862
50.862 | 283.097 | 3670.7 | 218.594 | 2.0559 | 246.428 | 8.6913 | 63.3793
49.385 | 286.949 | 3424.1 | 221.232 | 2.2307 | 246.467 | 8.8735 | 63.1744
47.907 | 290.802 | 3213 | 224.01 | 2.4055 | 246.506 | 9.0036 | 62.9408
46.331 | 294.586 | 3015.6 | 226.841 | 2.5803 | 246.545 | 9.1288 | 62.7046
44.387 | 298.116 | 2854.3 | 229.906 | 2.7551 | 246.584 | 9.2541 | 62.4684
42.443 | 301.647 | 2704.7 | 233.046 | 2.9299 | 246.623 | 9.3623 | 62.2257
40.662 | 305.206 | 2555.1 | 236.185 | 3.1047 | 246.662 | 9.4651 | 61.9811
38.985 | 308.784 | 2408.4 | 239.296 | 3.2795 | 246.702 | 9.5679 | 61.7364
37.268 | 312.295 | 2272.6 | 242.3 | 3.4543 | 246.741 | 9.6725 | 61.4923
35.42 | 315.578 | 2152.5 | 245.492 | 3.6291 | 246.78 | 9.7801 | 61.2493
33.61 | 318.871 | 2060.5 | 249.02 | 3.8039 | 246.819 | 9.8878 | 61.0063
32.052 | 322.223 | 1965.6 | 252.433 | 3.9787 | 246.858 | 9.9955 | 60.7633
30.494 | 325.576 | 1860.3 | 255.44 | 4.1535 | 246.897 | 10.0889 | 60.5159
28.938 | 328.928 | 1755 | 258.446 | 4.3283 | 246.936 | 10.1761 | 60.2664
27.588 | 332.272 | 1649.7 | 261.453 | 4.5031 | 246.975 | 10.2632 | 60.0169
26.239 | 335.616 | 1562.6 | 264.609 | 4.6779 | 247.015 | 10.3504 | 59.7675
24.924 | 338.971 | 1486.5 | 267.855 | 4.8527 | 247.054 | 10.4216 | 59.5142
23.779 | 342.383 | 1410.3 | 271.1 | 5.0275 | 247.093 | 10.4861 | 59.2593
22.637 | 345.791 | 1334.2 | 274.346 | 5.2023 | 247.132 | 10.5506 | 59.0044
21.558 | 349.129 | 1262.1 | 277.577 | 6.6394 | 247.191 | 10.6178 | 58.7501
20.48 | 352.468 | 1196.7 | 280.785 | 8.4416 | 247.256 | 10.704 | 58.5004
19.557 | 355.894 | 1131.89 | 283.937 | 10.2439 | 247.321 | 10.7903 | 58.2507
18.652 | 359.329 | 1068.84 | 286.915 | 12.046 | 247.386 | 10.8766 | 58.001
17.796 | 362.795 | 1005.78 | 289.893 | 13.848 | 247.451 | 10.9629 | 57.7513
17.046 | 366.326 | 955.29 | 293.169 | 15.651 | 247.515 | 11.0295 | 57.4974
16.296 | 369.856 | 913.03 | 296.639 | 17.453 | 247.58 | 11.0802 | 57.24
15.536 | 373.234 | 870.76 | 300.109 | 19.255 | 247.645 | 11.131 | 56.9826
14.773 | 376.551 | 833.27 | 303.628 | 21.057 | 247.71 | 11.1817 | 56.7252
14.015 | 379.873 | 798.06 | 307.17 | 22.86 | 247.775 | 11.2365 | 56.4684
13.38 | 383.272 | 762.86 | 310.711 | 24.662 | 247.84 | 11.2917 | 56.2118
12.745 | 386.671 | 721.87 | 313.744 | 26.464 | 247.905 | 11.3468 | 55.9551
12.155 | 390.137 | 680.24 | 316.72 | 28.266 | 247.969 | 11.402 | 55.6985
11.695 | 393.8 | 640.58 | 319.758 | 30.069 | 248.034 | 11.4572 | 55.4418
11.2404 | 397.459 | 612.25 | 323.156 | 31.871 | 248.099 | 11.5285 | 55.1884
10.8109 | 401.1 | 583.93 | 326.554 | 33.673 | 248.164 | 11.6013 | 54.9353
10.3813 | 404.742 | 555.6 | 329.951 | 35.475 | 248.229 | 11.6742 | 54.6822
9.9508 | 408.29 | 527.67 | 333.346 | 37.278 | 248.294 | 11.747 | 54.4291
9.5198 | 411.792 | 503.39 | 336.713 | 39.08 | 248.359 | 11.8199 | 54.176
9.0887 | 415.294 | 479.1 | 340.08 | 40.882 | 248.423 | 11.8831 | 53.9209
8.7005 | 418.817 | 455.31 | 343.464 | 42.684 | 248.488 | 11.9443 | 53.6653
8.3324 | 422.349 | 437.2 | 347.044 | 44.487 | 248.553 | 12.0055 | 53.4098
7.9644 | 425.881 | 419.09 | 350.624 | 46.289 | 248.618 | 12.0667 | 53.1542
7.6251 | 429.419 | 400.87 | 354.177 | 48.091 | 248.683 | 12.128 | 52.8987
7.3038 | 432.961 | 381.04 | 357.3 | 49.893 | 248.748 | 12.1837 | 52.6421
6.9824 | 436.503 | 361.21 | 360.423 | 51.696 | 248.813 | 12.235 | 52.3848
6.7251 | 440.174 | 341.38 | 363.546 | 60.218 | 248.846 | 12.2863 | 52.1275
6.48 | 443.869 | 321.55 | 366.669 | 77.915 | 248.835 | 12.3376 | 51.8702
6.2349 | 447.565 | 304.7 | 369.936 | 95.611 | 248.825 | 12.3888 | 51.6129
5.9963 | 451.225 | 291.58 | 373.383 | 113.308 | 248.815 | 12.4401 | 51.3556
5.7652 | 454.845 | 278.47 | 376.83 | 131 | 248.804 | 12.4914 | 51.0983
5.534 | 458.465 | 265.35 | 380.277 | 148.7 | 248.794 | 12.5386 | 50.8404
5.3029 | 462.084 | 252.23 | 383.725 | 166.4 | 248.784 | 12.5789 | 50.5815
5.1137 | 465.783 | 240.92 | 387.063 | 184.09 | 248.773 | 12.6192 | 50.3226
4.9323 | 469.496 | 229.65 | 390.399 | 201.79 | 248.763 | 12.6595 | 50.0637
4.7509 | 473.209 | 218.38 | 393.735 | 219.49 | 248.753 | 12.6998 | 49.8048
4.5715 | 476.927 | 207.12 | 397.07 | 237.18 | 248.742 | 12.7402 | 49.5459
4.4349 | 480.757 | 196.89 | 400.494 | 254.88 | 248.732 | 12.7805 | 49.287
4.2984 | 484.588 | 189.64 | 404.167 | 272.58 | 248.722 | 12.8301 | 49.0295
4.1618 | 488.418 | 182.38 | 407.84 | 290.27 | 248.711 | 12.8871 | 48.7732
4.0245 | 492.18 | 178.15 | 411.648 | 307.97 | 248.701 | 12.9441 | 48.5169
3.8872 | 495.932 | 180.89 | 415.732 | 325.66 | 248.691 | 13.001 | 48.2605
3.7498 | 499.684 | 186.54 | 419.644 | 343.36 | 248.68 | 13.0496 | 48.0029
3.6393 | 503.541 | 193.34 | 423.453 | 361.06 | 248.67 | 13.0904 | 47.744
3.5595 | 507.517 | 201.66 | 427.127 | 378.75 | 248.66 | 13.1312 | 47.4852
3.4796 | 511.493 | 210.59 | 430.768 | 396.45 | 248.65 | 13.1508 | 47.2246
3.3784 | 515.337 | 220.16 | 434.373 | 414.15 | 248.639 | 13.1616 | 46.9633
3.2617 | 519.085 | 231.2 | 437.881 | 431.84 | 248.629 | 13.1724 | 46.702
3.1506 | 522.86 | 242.33 | 441.41 | 449.54 | 248.619 | 13.1832 | 46.4407
3.0775 | 526.814 | 253.69 | 444.985 | 467.24 | 248.608 | 13.207 | 46.1802
3.0044 | 530.768 | 266.63 | 448.469 | 484.93 | 248.598 | 13.2354 | 45.92
2.9295 | 534.707 | 280.13 | 451.922 | 502.63 | 248.588 | 13.2638 | 45.6598
2.8439 | 538.552 | 292.1 | 455.592 | 594.81 | 248.577 | 13.3187 | 45.404
2.7582 | 542.397 | 303.58 | 459.341 | 771.55 | 248.568 | 13.3955 | 45.1519
2.6726 | 546.242 | 315.56 | 463.111 | 948.29 | 248.558 | 13.4722 | 44.8997
2.6073 | 550.18 | 327.55 | 466.88 | 1125.03 | 248.548 | 13.549 | 44.6475
2.5443 | 554.129 | 335.3 | 470.893 | 1301.8 | 248.538 | 13.6685 | 44.4092
2.4958 | 558.139 | 339.54 | 474.946 | 1478.5 | 248.528 | 13.7914 | 44.172
2.4623 | 562.212 | 337.16 | 479.063 | 1655.2 | 248.518 | 13.9142 | 43.9348
2.4289 | 566.286 | 334.38 | 483.174 | 1832 | 248.508 | 14.0386 | 43.6982
2.4169 | 570.406 | 331.46 | 487.282 | 2008.7 | 248.499 | 14.1644 | 43.4622
2.4122 | 574.541 | 322.09 | 491.106 | 2185.5 | 248.489 | 14.2901 | 43.2262
2.4199 | 578.679 | 310.53 | 494.834 | 2362.2 | 248.479 | 14.4158 | 42.9901
2.4299 | 582.817 | 296.91 | 498.274 | 2538.9 | 248.469 | 14.5416 | 42.7541
2.4399 | 586.955 | 282.51 | 501.603 | 2715.7 | 248.459 | 14.6836 | 42.5267
2.504 | 590.942 | 268.11 | 504.932 | 2892.4 | 248.449 | 14.858 | 42.3165
2.5691 | 594.926 | 255.43 | 508.266 | 3069.2 | 248.439 | 15.0324 | 42.1064
2.6365 | 598.9 | 243.27 | 511.6 | 3245.9 | 248.429 | 15.2068 | 41.8962
2.7266 | 602.768 | 231.11 | 514.935 | 3422.6 | 248.42 | 15.3813 | 41.686
2.8166 | 606.637 | 219.14 | 518.259 | 3599.4 | 248.41 | 15.5557 | 41.4758
2.9366 | 610.334 | 208.47 | 521.512 | 3776.1 | 248.4 | 15.7566 | 41.2861
3.0606 | 614.008 | 197.8 | 524.765 | 3952.9 | 248.39 | 15.968 | 41.1046
3.1523 | 617.94 | 187.13 | 528.017 | 4129.6 | 248.38 | 16.1795 | 40.923
3.2876 | 621.597 | 176.51 | 530.833 | 4306.3 | 248.37 | 16.396 | 40.7469
3.4674 | 624.974 | 165.9 | 533.607 | 4483.1 | 248.36 | 16.6358 | 40.5954
3.6472 | 628.351 | 155.28 | 536.38 | 4659.8 | 248.35 | 16.8755 | 40.4438
3.8454 | 631.76 | 145.86 | 539.27 | 4836.6 | 248.341 | 17.1153 | 40.2923
4.0492 | 635.18 | 138.44 | 542.358 | 5013.3 | 248.331 | 17.3885 | 40.2016
4.2531 | 638.599 | 131.02 | 545.446 | 5290.7 | 248.321 | 17.672 | 40.1297
4.5116 | 641.771 | 123.6 | 548.533 | 8142.7 | 248.327 | 17.9555 | 40.0577
4.7956 | 644.828 | 116.18 | 551.621 | 10994.6 | 248.332 | 18.2382 | 39.9839
5.0796 | 647.884 | 110.075 | 554.767 | 13847 | 248.338 | 18.5052 | 39.8734
5.4273 | 650.823 | 104.518 | 557.937 | 16698 | 248.343 | 18.7722 | 39.763
5.7759 | 653.761 | 98.961 | 561.108 | 19550 | 248.348 | 19.0398 | 39.6537
6.1765 | 656.526 | 93.404 | 564.278 | 22402 | 248.354 | 19.3093 | 39.5481
6.6538 | 659.038 | 88.226 | 567.403 | 25254 | 248.359 | 19.5788 | 39.4424
7.1311 | 661.549 | 83.707 | 570.45 | 28106 | 248.364 | 19.8424 | 39.3287
7.6261 | 664.053 | 79.187 | 573.497 | 30958 | 248.37 | 20.06 | 39.1529
8.2534 | 666.495 | 74.668 | 576.543 | 33810 | 248.375 | 20.2776 | 38.9772
8.8808 | 668.936 | 70.149 | 579.59 | 36662 | 248.38 | 20.4952 | 38.8014
9.5082 | 671.378 | 66.257 | 582.705 | 39514 | 248.386 | 20.7084 | 38.6216
10.1757 | 673.82 | 63.227 | 585.914 | 42366 | 248.391 | 20.9165 | 38.4371
11.0075 | 676.262 | 60.196 | 589.123 | 45218 | 248.396 | 21.1247 | 38.2526
11.839 | 678.704 | 57.166 | 592.332 | 48070 | 248.402 | 21.3533 | 38.0885
12.671 | 681.145 | 54.135 | 595.541 | 50922 | 248.407 | 21.5847 | 37.9272
13.616 | 683.389 | 51.105 | 598.75 | 53773 | 248.412 | 21.8161 | 37.7658
14.858 | 685.108 | 48.074 | 601.959 | 56625 | 248.418 | 22.0451 | 37.6017
16.101 | 686.828 | 45.481 | 605.227 | 59477 | 248.423 | 22.272 | 37.4355
17.344 | 688.548 | 43.362 | 608.559 | 62329 | 248.428 | 22.4989 | 37.2692
18.821 | 690.277 | 41.243 | 611.89 | 65181 | 248.434 | 22.7327 | 37.1108
20.444 | 692.011 | 39.124 | 615.222 | 68033 | 248.439 | 22.972 | 36.9587
22.068 | 693.746 | 37.523 | 618.818 | 70885 | 248.444 | 23.2112 | 36.8066
24.001 | 695.537 | 36.561 | 622.74 | 73737 | 248.45 | 23.4459 | 36.6491
26.175 | 697.373 | 35.924 | 626.686 | 76589 | 248.455 | 23.6745 | 36.4847
28.35 | 699.208 | 36.68 | 630.73 | 79441 | 248.46 | 23.9031 | 36.3202
30.524 | 701.044 | 37.436 | 634.774 | 82293 | 248.466 | 24.1342 | 36.1587
32.758 | 702.864 | 38.891 | 638.569 | 85145 | 248.471 | 24.3782 | 36.0125
36.037 | 704.427 | 40.351 | 642.362 | 87997 | 248.476 | 24.6221 | 35.8664
39.315 | 705.99 | 41.857 | 646.131 | 90848 | 248.482 | 24.8679 | 35.7226
42.594 | 707.553 | 44.371 | 649.373 | 93700 | 248.487 | 25.1211 | 35.5893
45.872 | 709.116 | 46.885 | 652.614 | 96552 | 248.492 | 25.3743 | 35.456
49.46 | 710.629 | 50.133 | 655.366 | 99404 | 248.498 | 25.6276 | 35.3226
54.505 | 711.913 | 54.107 | 657.634 | 102256 | 248.503 | 25.8808 | 35.1893
59.55 | 713.196 | 58.08 | 659.902 | 135570 | 248.505 | 26.1281 | 35.0476
64.595 | 714.479 | 62.843 | 661.914 | 169270 | 248.508 | 26.3743 | 34.9044
69.64 | 715.762 | 67.876 | 663.839 | 202960 | 248.51 | 26.6205 | 34.7612
75.191 | 717.047 | 73.325 | 665.941 | 236650 | 248.512 | 26.8674 | 34.6188
82.214 | 718.338 | 78.964 | 668.123 | 270350 | 248.514 | 27.1162 | 34.4792
89.238 | 719.63 | 85.225 | 670.207 | 304040 | 248.516 | 27.3651 | 34.3396
96.75 | 720.866 | 92.469 | 671.873 | 337740 | 248.518 | 27.6139 | 34.2
106.677 | 721.833 | 100.438 | 673.407 | 371430 | 248.521 | 27.8628 | 34.0604
116.6 | 722.8 | 109.008 | 674.978 | 405120 | 248.523 | 28.108 | 33.9161
126.53 | 723.766 | 118.17 | 676.518 | 438820 | 248.525 | 28.3465 | 33.763
136.46 | 724.733 | 128.64 | 678.011 | 472510 | 248.527 | 28.585 | 33.6099
150.18 | 725.573 | 139.7 | 679.489 | 506200 | 248.529 | 28.8235 | 33.4568
165.68 | 726.354 | 152.39 | 680.989 | 539900 | 248.532 | 29.062 | 33.3038
181.17 | 727.135 | 167.69 | 682.524 | 573590 | 248.534 | 29.3085 | 33.1621
196.66 | 727.917 | 182.99 | 684.06 | 607290 | 248.536 | 29.5701 | 33.042
212.15 | 728.698 | 198.29 | 685.595 | 640980 | 248.538 | 29.8317 | 32.9219
228.4 | 729.457 | 213.59 | 687.13 | 674670 | 248.54 | 30.0933 | 32.8018
250.74 | 730.042 | 228.89 | 688.666 | 708370 | 248.542 | 30.3549 | 32.6817
273.08 | 730.626 | 248.5 | 690.128 | 742060 | 248.545 | 30.6234 | 32.5742
296.72 | 731.23 | 269.65 | 691.565 | 775750 | 248.547 | 30.8929 | 32.4685
324.84 | 731.904 | 293.98 | 692.958 | 809450 | 248.549 | 31.1624 | 32.3629
352.96 | 732.578 | 320.87 | 694.318 | 843140 | 248.551 | 31.4319 | 32.2572
387.32 | 732.985 | 347.75 | 695.678 | 876830 | 248.553 | 31.7014 | 32.1516
423.95 | 733.295 | 376.08 | 697.043 | 910530 | 248.555 | 31.9739 | 32.0525
460.59 | 733.605 | 411.39 | 698.433 | 944220 | 248.558 | 32.2509 | 31.9632
501.89 | 734.034 | 446.71 | 699.823 |  |  | 32.528 | 31.8739
550.47 | 734.648 | 482.03 | 701.213 |  |  | 32.805 | 31.7847
599.06 | 735.262 | 525.7 | 702.714 |  |  | 33.0755 | 31.681
649.13 | 735.803 | 569.93 | 704.222 |  |  | 33.3455 | 31.5764
712.34 | 735.692 | 626.86 | 705.529 |  |  | 33.6155 | 31.4717
775.54 | 735.582 | 699.68 | 706.584 |  |  | 33.8855 | 31.3671
849.29 | 735.723 | 772.5 | 707.639 |  |  | 34.1555 | 31.2625
934.38 | 736.134 | 845.32 | 708.693 |  |  | 34.4277 | 31.1627
1019.47 | 736.545 | 918.14 | 709.748 |  |  | 34.7076 | 31.0805
1104.56 | 736.956 | 990.97 | 710.803 |  |  | 34.9874 | 30.9984
|  | 1063.79 | 711.857 |  |  | 35.2673 | 30.9163
[6 empty] | 35.5472 | 30.8342
[6 empty] | 35.8253 | 30.7476
[6 empty] | 36.101 | 30.6552
[6 empty] | 36.3768 | 30.5629
[6 empty] | 36.6525 | 30.4706
[6 empty] | 36.9297 | 30.3819
[6 empty] | 37.2124 | 30.3078
[6 empty] | 37.4952 | 30.2336
[6 empty] | 37.778 | 30.1595
[6 empty] | 38.0607 | 30.0853
[6 empty] | 38.3481 | 30.0296
[6 empty] | 38.6404 | 29.9938
[6 empty] | 38.9328 | 29.9581
[6 empty] | 39.2251 | 29.9224
[6 empty] | 39.5175 | 29.8867
[6 empty] | 39.807 | 29.8365
[6 empty] | 40.0962 | 29.7849
[6 empty] | 40.3854 | 29.7333
[6 empty] | 40.6747 | 29.6817
[6 empty] | 40.9657 | 29.6393
[6 empty] | 41.2582 | 29.6048
[6 empty] | 41.5508 | 29.5703
[6 empty] | 41.8433 | 29.5357
[6 empty] | 42.1359 | 29.5012
[6 empty] | 42.4272 | 29.4598
[6 empty] | 42.7182 | 29.4167
[6 empty] | 43.0093 | 29.3736
[6 empty] | 43.3003 | 29.3305
[6 empty] | 43.5911 | 29.2862
[6 empty] | 43.8774 | 29.2234
[6 empty] | 44.1637 | 29.1606
[6 empty] | 44.45 | 29.0977
[6 empty] | 44.7363 | 29.0349
[6 empty] | 45.0226 | 28.9721
[6 empty] | 45.3052 | 28.8983
[6 empty] | 45.5839 | 28.8133
[6 empty] | 45.8627 | 28.7283
[6 empty] | 46.1415 | 28.6434
[6 empty] | 46.4203 | 28.5583
[6 empty] | 46.6988 | 28.4727
[6 empty] | 46.9773 | 28.3871
[6 empty] | 47.2558 | 28.3014
[6 empty] | 47.5344 | 28.2158
[6 empty] | 47.8129 | 28.1302
[6 empty] | 48.0814 | 28.0231
[6 empty] | 48.3479 | 27.9117
[6 empty] | 48.6144 | 27.8003
[6 empty] | 48.8809 | 27.6889
[6 empty] | 49.1474 | 27.5775
[6 empty] | 49.413 | 27.4643
[6 empty] | 49.6783 | 27.3508
[6 empty] | 49.9436 | 27.2372

## 8615 IRAM
Diagrama TTT | [7 empty] | Bandas de templabilidad
x | A | x | AMASF | x | AMASFMASC | x | Ms | x | Arriba | x | Abajo
0.72044 | 730.482 | 0.49483 | 502.619 | 206.09 | 379.674 | 0.49024 | 405.709 | 0.8327 | 46.9947 | 1.0339 | 41.5245
0.79653 | 731.862 | 0.53299 | 504.836 | 194.21 | 382.128 | 0.57862 | 405.752 | 1.0365 | 46.8105 | 1.205 | 41.3171
0.87263 | 733.242 | 0.57115 | 507.053 | 182.32 | 384.583 | 0.66699 | 405.795 | 1.2402 | 46.6263 | 1.3762 | 41.1097
0.94873 | 734.623 | 0.60931 | 509.27 | 170.44 | 387.038 | 0.75537 | 405.838 | 1.4261 | 46.4289 | 1.5136 | 40.8858
1.02482 | 736.003 | 0.65469 | 511.525 | 159.19 | 389.539 | 0.84374 | 405.88 | 1.6079 | 46.2283 | 1.634 | 40.6535
1.10092 | 737.384 | 0.70112 | 513.786 | 150.05 | 392.198 | 0.93212 | 405.923 | 1.7911 | 46.0288 | 1.7545 | 40.4212
1.17702 | 738.764 | 0.74791 | 516.032 | 140.91 | 394.856 | 1.02049 | 405.966 | 1.9884 | 45.8395 | 1.8721 | 40.1879
1.2531 | 740.144 | 0.80969 | 517.702 | 132.46 | 397.454 | 1.10886 | 406.009 | 2.186 | 45.6504 | 1.9872 | 39.9536
1.3522 | 741.462 | 0.87147 | 519.372 | 124.47 | 400.012 | 1.19724 | 406.052 | 2.3876 | 45.4645 | 2.1024 | 39.7193
1.4651 | 742.741 | 0.94362 | 521.098 | 116.477 | 402.571 | 1.2856 | 406.095 | 2.5892 | 45.2785 | 2.2188 | 39.4855
1.578 | 744.021 | 1.0212 | 522.852 | 109.526 | 404.947 | 1.374 | 406.137 | 2.7908 | 45.0926 | 2.3387 | 39.253
1.7415 | 745.291 | 1.09879 | 524.607 | 102.615 | 407.317 | 1.4624 | 406.18 | 2.9479 | 44.8775 | 2.4585 | 39.0205
1.9122 | 746.559 | 1.17637 | 526.362 | 95.704 | 409.687 | 1.5507 | 406.223 | 3.1014 | 44.6602 | 2.5784 | 38.788
2.0829 | 747.828 | 1.2718 | 528.096 | 89.984 | 412.37 | 1.6391 | 406.266 | 3.2549 | 44.4429 | 2.6763 | 38.5487
2.2536 | 749.096 | 1.3744 | 529.822 | 85.106 | 415.274 | 1.7275 | 406.309 | 3.4402 | 44.2451 | 2.7551 | 38.3035
2.4243 | 750.365 | 1.477 | 531.547 | 80.547 | 418.279 | 1.8159 | 406.352 | 3.6303 | 44.0504 | 2.8338 | 38.0583
2.595 | 751.633 | 1.5884 | 533.206 | 77.46 | 421.745 | 1.9042 | 406.394 | 3.8205 | 43.8558 | 2.9126 | 37.8132
2.7658 | 752.902 | 1.7233 | 534.69 | 74.503 | 425.241 | 2.0979 | 406.424 | 3.9812 | 43.6435 | 2.9926 | 37.5683
2.9834 | 754.016 | 1.8582 | 536.173 | 72.817 | 429.033 | 2.5047 | 406.427 | 4.1261 | 43.4218 | 3.075 | 37.324
3.2528 | 754.962 | 2.007 | 537.572 | 71.283 | 432.848 | 2.9116 | 406.429 | 4.2711 | 43.2002 | 3.1574 | 37.0797
3.5222 | 755.907 | 2.1913 | 538.754 | 70.073 | 436.71 | 3.3184 | 406.432 | 4.4161 | 42.9785 | 3.2398 | 36.8355
3.7917 | 756.852 | 2.3756 | 539.937 | 69.119 | 440.594 | 3.7253 | 406.434 | 4.5579 | 42.7553 | 3.3209 | 36.5909
4.1284 | 757.797 | 2.56 | 541.119 | 68.913 | 444.542 | 4.1321 | 406.437 | 4.6995 | 42.5321 | 3.37 | 36.3401
4.4859 | 758.742 | 2.7523 | 542.286 | 68.907 | 448.492 | 4.539 | 406.44 | 4.8411 | 42.3088 | 3.4192 | 36.0893
4.8434 | 759.687 | 3.0053 | 543.33 | 69.967 | 452.296 | 4.9458 | 406.442 | 4.9827 | 42.0855 | 3.4683 | 35.8384
5.2453 | 760.768 | 3.2584 | 544.375 | 72.438 | 455.896 | 5.3527 | 406.445 | 5.1243 | 41.8622 | 3.5208 | 35.5882
5.6981 | 762.004 | 3.5114 | 545.419 | 75.771 | 459.208 | 5.7595 | 406.447 | 5.2681 | 41.64 | 3.5885 | 35.3406
6.151 | 763.24 | 3.8211 | 546.283 | 80.31 | 462.119 | 6.1664 | 406.45 | 5.4125 | 41.4181 | 3.6562 | 35.093
6.6487 | 764.301 | 4.1709 | 547.021 | 84.849 | 465.029 | 6.5732 | 406.453 | 5.5569 | 41.1961 | 3.7239 | 34.8454
7.2495 | 764.959 | 4.5207 | 547.758 | 90.427 | 467.503 | 6.9801 | 406.455 | 5.7013 | 40.9742 | 3.7916 | 34.5978
7.8503 | 765.617 | 4.8705 | 548.496 | 96.971 | 469.571 | 7.3869 | 406.458 | 5.8398 | 40.7495 | 3.8498 | 34.3487
8.5233 | 766.429 | 5.2941 | 549.329 | 104.763 | 471.381 | 7.7938 | 406.46 | 5.9773 | 40.5244 | 3.8845 | 34.0961
9.3241 | 767.512 | 5.7652 | 550.225 | 112.604 | 473.181 | 8.2006 | 406.463 | 6.1149 | 40.2992 | 3.9192 | 33.8435
10.1249 | 768.595 | 6.2364 | 551.12 | 121.35 | 475.028 | 8.6075 | 406.465 | 6.2491 | 40.0728 | 3.9539 | 33.591
10.9258 | 769.679 | 6.7158 | 551.992 | 130.38 | 476.889 | 9.0143 | 406.468 | 6.354 | 39.835 | 3.9596 | 33.3369
11.7266 | 770.762 | 7.3614 | 552.393 | 142.83 | 477.66 | 9.4212 | 406.471 | 6.4589 | 39.5972 | 3.9602 | 33.0826
12.814 | 771.657 | 8.007 | 552.793 | 155.64 | 478.316 | 9.828 | 406.473 | 6.5639 | 39.3594 | 3.9609 | 32.8282
14.037 | 772.461 | 8.6526 | 553.193 | 168.45 | 478.972 | 11.7608 | 406.492 | 6.6657 | 39.1206 | 3.967 | 32.5743
15.261 | 773.266 | 9.3929 | 553.686 | 181.26 | 479.627 | 13.75 | 406.512 | 6.7596 | 38.8794 | 4.0125 | 32.3229
16.485 | 774.07 | 10.2554 | 554.299 | 197.76 | 480.287 | 15.74 | 406.531 | 6.8536 | 38.6382 | 4.0581 | 32.0716
17.709 | 774.874 | 11.1178 | 554.913 | 215.1 | 480.947 | 17.729 | 406.551 | 6.9475 | 38.3971 | 4.1036 | 31.8203
19.132 | 775.753 | 11.9803 | 555.526 | 232.45 | 481.608 | 19.719 | 406.571 | 7.0416 | 38.1559 | 4.1491 | 31.569
20.908 | 776.764 | 13.103 | 556.704 | 252.86 | 482.237 | 21.709 | 406.59 | 7.1453 | 37.9177 | 4.1946 | 31.3176
22.684 | 777.775 | 14.268 | 557.972 | 276.47 | 482.833 | 23.698 | 406.61 | 7.2489 | 37.6795 | 4.2326 | 31.0654
24.46 | 778.785 | 15.432 | 559.239 | 300.08 | 483.43 | 25.688 | 406.629 | 7.3526 | 37.4413 | 4.2699 | 30.8131
26.346 | 779.758 | 16.596 | 560.506 | 323.7 | 484.026 | 27.677 | 406.649 | 7.4562 | 37.203 | 4.3071 | 30.5608
29.067 | 780.439 | 17.761 | 561.776 | 351.04 | 484.656 | 29.667 | 406.669 | 7.5502 | 36.9619 | 4.3444 | 30.3084
31.789 | 781.12 | 19.115 | 564.156 | 383.8 | 485.332 | 31.656 | 406.688 | 7.6399 | 36.7196 | 4.3977 | 30.0588
34.51 | 781.801 | 20.469 | 566.536 | 416.55 | 486.009 | 33.646 | 406.708 | 7.7296 | 36.4772 | 4.4728 | 29.8128
37.232 | 782.482 | 21.824 | 568.916 | 449.3 | 486.686 | 35.635 | 406.727 | 7.8193 | 36.2348 | 4.548 | 29.5668
39.953 | 783.163 | 23.2 | 571.289 | 487.96 | 487.361 | 37.625 | 406.747 | 7.9091 | 35.9925 | 4.6231 | 29.3207
43.428 | 783.884 | 25.029 | 573.526 | 534.09 | 488.034 | 39.614 | 406.767 | 7.9921 | 35.7484 | 4.6994 | 29.075
47.909 | 784.657 | 26.859 | 575.764 | 580.21 | 488.708 | 41.604 | 406.786 | 8.0723 | 35.5035 | 4.7764 | 28.8294
52.389 | 785.43 | 28.688 | 578.002 | 626.34 | 489.381 | 43.594 | 406.806 | 8.1525 | 35.2587 | 4.8534 | 28.5838
56.87 | 786.203 | 30.525 | 580.281 | 674.3 | 490.008 | 45.583 | 406.825 | 8.2327 | 35.0139 | 4.9304 | 28.3382
61.351 | 786.976 | 32.466 | 583.184 | 740.54 | 490.176 | 49.425 | 406.843 | 8.307 | 34.7677 | 5.0077 | 28.0927
65.832 | 787.75 | 34.407 | 586.087 | 806.77 | 490.345 | 76.65 | 406.838 | 8.3768 | 34.5206 | 5.0901 | 27.8484
70.312 | 788.523 | 36.348 | 588.991 | 873 | 490.514 | 103.876 | 406.833 | 8.4467 | 34.2734 | 5.1725 | 27.6042
77.891 | 789.181 | 38.289 | 591.894 | 939.23 | 490.682 | 131.1 | 406.828 | 8.5166 | 34.0262 | 5.2549 | 27.3599
85.824 | 789.826 | 40.092 | 595.266 | 1032.14 | 491.241 | 158.33 | 406.822 | 8.5865 | 33.7791 | 5.3374 | 27.1156
93.756 | 790.471 | 41.889 | 598.658 | 1125.24 | 491.802 | 185.55 | 406.817 | 8.6675 | 33.5345 | 5.4414 | 26.8778
101.689 | 791.116 | 43.686 | 602.05 | 1218.3 | 492.363 | 212.78 | 406.812 | 8.7506 | 33.2904 | 5.5524 | 26.642
109.622 | 791.761 | 45.482 | 605.444 | 1311.5 | 492.925 | 240 | 406.807 | 8.8336 | 33.0463 | 5.6635 | 26.4063
117.555 | 792.406 | 47.176 | 609.037 | 1430.2 | 493.394 | 267.23 | 406.802 | 8.9167 | 32.8021 | 5.7745 | 26.1705
125.49 | 793.051 | 48.869 | 612.631 | 1562 | 493.817 | 294.45 | 406.796 | 9.011 | 32.5616 | 5.8856 | 25.9348
136.96 | 793.725 | 50.562 | 616.224 | 1693.7 | 494.24 | 321.68 | 406.791 | 9.1319 | 32.3295 | 5.9929 | 25.6978
149.98 | 794.411 | 52.314 | 619.825 | 1825.5 | 494.663 | 348.9 | 406.786 | 9.2528 | 32.0974 | 6.0997 | 25.4606
162.99 | 795.098 | 54.181 | 623.441 | 1995.7 | 494.974 | 376.13 | 406.781 | 9.3738 | 31.8653 | 6.2064 | 25.2234
176.01 | 795.784 | 56.048 | 627.057 | 2184.9 | 495.23 | 403.36 | 406.775 | 9.4947 | 31.6331 | 6.3132 | 24.9862
189.02 | 796.471 | 57.915 | 630.672 | 2374.2 | 495.487 | 430.58 | 406.77 | 9.6187 | 31.4023 | 6.42 | 24.749
208.32 | 797.042 | 60.28 | 634.16 | 2563.4 | 495.743 | 457.81 | 406.765 | 9.7468 | 31.173 | 6.5268 | 24.5118
231.53 | 797.542 | 63.036 | 637.546 | 2757.5 | 496.009 | 485.03 | 406.76 | 9.8749 | 30.9438 | 6.6336 | 24.2746
254.75 | 798.041 | 65.791 | 640.933 | 3028.1 | 496.418 | 512.26 | 406.755 | 10.0031 | 30.7146 | 6.7512 | 24.0413
277.96 | 798.541 | 68.547 | 644.32 | 3298.6 | 496.828 | 539.48 | 406.749 | 10.1391 | 30.4893 | 6.8713 | 23.8089
301.17 | 799.04 | 72.52 | 647.314 | 3569.2 | 497.237 | 566.71 | 406.744 | 10.3056 | 30.2792 | 6.9914 | 23.5765
324.38 | 799.54 | 76.905 | 650.174 | 3839.8 | 497.647 | 593.93 | 406.739 | 10.4721 | 30.069 | 7.1115 | 23.3441
347.59 | 800.039 | 81.29 | 653.035 | 4223.5 | 498.191 | 621.16 | 406.734 | 10.6386 | 29.8589 | 7.2316 | 23.1117
370.8 | 800.539 | 86.401 | 655.758 | 4614.2 | 498.744 | 648.38 | 406.729 | 10.8051 | 29.6487 | 7.3518 | 22.8792
396.95 | 801.046 | 92.135 | 658.362 | 5005 | 499.296 | 675.61 | 406.723 | 10.9668 | 29.4359 | 7.461 | 22.643
440.49 | 801.599 | 97.869 | 660.965 | 5395.7 | 499.848 | 702.84 | 406.718 | 11.1215 | 29.2192 | 7.5664 | 22.4053
484.03 | 802.153 | 105.118 | 663.172 | 5808.4 | 500.402 | 730.06 | 406.713 | 11.2762 | 29.0024 | 7.6718 | 22.1676
527.57 | 802.706 | 113.074 | 665.193 | 6410.5 | 500.966 | 757.29 | 406.708 | 11.4309 | 28.7857 | 7.7772 | 21.93
571.12 | 803.259 | 121.03 | 667.214 | 7012.5 | 501.53 | 784.51 | 406.702 | 11.5855 | 28.5689 | 7.8826 | 21.6923
614.66 | 803.812 | 132.02 | 668.831 | 7614.5 | 502.094 | 811.74 | 406.697 | 11.7797 | 28.3781 | 7.9879 | 21.4547
658.2 | 804.365 | 144.05 | 670.307 | 8216.6 | 502.658 | 838.96 | 406.692 | 11.981 | 28.1919 | 8.0931 | 21.2169
709.39 | 804.905 | 156.09 | 671.784 | 8818.6 | 503.222 | 866.19 | 406.687 | 12.1823 | 28.0057 | 8.1897 | 20.9766
797.3 | 805.382 | 168.12 | 673.261 | 9606.3 | 503.768 | 893.41 | 406.682 | 12.3848 | 27.8205 | 8.2864 | 20.7362
885.22 | 805.859 | 180.16 | 674.737 | 10579.4 | 504.295 | 920.64 | 406.676 | 12.5876 | 27.6355 | 8.3831 | 20.4958
973.13 | 806.335 | 192.19 | 676.214 | 11552.5 | 504.823 | 947.86 | 406.671 | 12.7904 | 27.4506 | 8.4798 | 20.2554
1061.04 | 806.812 | 209.98 | 677.383 | 12526 | 505.351 | 975.09 | 406.666 | 12.9938 | 27.2661 | 8.5765 | 20.0151
1148.96 | 807.288 | 228.44 | 678.516 | 13499 | 505.879 | 1002.32 | 406.661 | 13.203 | 27.0865
1236.9 | 807.765 | 246.91 | 679.649 | 14472 | 506.407 | 1029.54 | 406.656 | 13.4122 | 26.9069
1324.8 | 808.241 | 265.37 | 680.782 | 15638 | 507.088 | 1056.77 | 406.65 | 13.6214 | 26.7273
1412.7 | 808.718 | 287.82 | 681.886 | 16982 | 507.91 | 1495.3 | 406.651 | 13.8307 | 26.5478
1500.6 | 809.194 | 313.54 | 682.967 | 18369 | 508.773 | 2118.7 | 406.654 | 14.0427 | 26.3707
1625.8 | 809.671 | 339.26 | 684.047 | 20027 | 509.895 | 2742 | 406.657 | 14.2547 | 26.1935
1788.5 | 810.148 | 364.98 | 685.128 | 21684 | 511.017 | 3365.4 | 406.66 | 14.4667 | 26.0164
1951.2 | 810.624 | 396.21 | 686.267 | 23342 | 512.139 | 3988.8 | 406.663 | 14.6788 | 25.8393
2114 | 811.101 | 430.01 | 687.432 | 25589 | 513.225 | 4612.1 | 406.666 | 14.9081 | 25.6791
2276.7 | 811.577 | 463.81 | 688.598 | 27940 | 514.303 | 5235.5 | 406.669 | 15.1381 | 25.5194
2439.4 | 812.054 | 503 | 689.695 | 30291 | 515.382 | 5858.8 | 406.672 | 15.368 | 25.3597
2679 | 812.635 | 547.3 | 690.728 | 32642 | 516.46 | 6482.2 | 406.675 | 15.598 | 25.2001
2931.7 | 813.234 | 591.6 | 691.761 | 34993 | 517.539 | 7105.5 | 406.678 | 15.8284 | 25.041
3184.4 | 813.832 | 638.95 | 692.77 | 37978 | 518.713 | 7728.9 | 406.681 | 16.0613 | 24.8845
3437.1 | 814.431 | 699.98 | 693.674 | 41378 | 519.95 | 8352.3 | 406.684 | 16.2941 | 24.728
3689.8 | 815.03 | 761.01 | 694.579 | 44777 | 521.186 | 8975.6 | 406.687 | 16.527 | 24.5715
4021 | 815.562 | 822.05 | 695.483 | 48176 | 522.423 | 9599 | 406.69 | 16.7598 | 24.4149
4387.1 | 816.064 | 883.08 | 696.388 | 51861 | 523.684 | 10222.3 | 406.693 | 16.9997 | 24.2668
4753.2 | 816.566 | 965.87 | 697.391 | 56543 | 525.031 | 10845.7 | 406.696 | 17.2456 | 24.126
5119.4 | 817.068 | 1052.72 | 698.413 | 61226 | 526.378 | 11469 | 406.699 | 17.4916 | 23.9852
5647.9 | 817.52 | 1139.57 | 699.435 | 65908 | 527.726 | 12092 | 406.702 | 17.7376 | 23.8444
6203 | 817.964 | 1226.4 | 700.457 | 70694 | 529.258 | 12716 | 406.705 | 17.9835 | 23.7036
6758.1 | 818.409 | 1323.7 | 701.37 | 75904 | 531.543 | 13339 | 406.709 | 18.2287 | 23.5618
7313.3 | 818.853 | 1448.7 | 701.996 | 81114 | 533.828 | 13962 | 406.712 | 18.4739 | 23.42
7868.4 | 819.297 | 1573.7 | 702.622 | 86296 | 536.387 | 14586 | 406.715 | 18.7191 | 23.2782
8423.5 | 819.742 | 1698.7 | 703.247 | 91448 | 539.233 | 15209 | 406.718 | 18.9643 | 23.1364
9270.2 | 820.291 | 1842 | 703.958 | 94957 | 542.566 | 15833 | 406.721 | 19.2128 | 22.9991
10181.7 | 820.864 | 2015.2 | 704.808 | 96702 | 546.424 | 16456 | 406.724 | 19.4701 | 22.8744
11093.1 | 821.436 | 2188.5 | 705.658 | 94777 | 550.252 | 17079 | 406.727 | 19.7275 | 22.7496
12004.5 | 822.009 | 2361.7 | 706.508 | 92275 | 553.933 | 17703 | 406.73 | 19.9849 | 22.6248
12916 | 822.582 | 2540.9 | 707.349 | 87977 | 557.156 | 18326 | 406.733 | 20.2422 | 22.5001
13827 | 823.154 | 2825.2 | 708.046 | 82881 | 559.702 | 18949 | 406.736 | 20.4996 | 22.3753
15138 | 823.89 | 3109.6 | 708.742 | 77288 | 561.828 | 19573 | 406.739 | 20.7612 | 22.2575
16580 | 824.679 | 3393.9 | 709.439 | 71855 | 563.69 | 20196 | 406.742 | 21.0255 | 22.1441
18023 | 825.469 | 3678.3 | 710.135 | 66682 | 565.121 | 20819 | 406.745 | 21.2898 | 22.0306
19465 | 826.258 | 3962.6 | 710.831 | 61509 | 566.552 | 21443 | 406.748 | 21.5588 | 21.9263
20908 | 827.048 | 4247 | 711.528 | 57080 | 568.41 | 22066 | 406.751 | 21.8342 | 21.8344
|  | 4531.3 | 712.224 | 53303 | 569.794 | 22689 | 406.754 | 22.1095 | 21.7425
|  | 4972 | 712.879 | 49584 | 571.089 | 23313 | 406.757 | 22.3834 | 21.6474
|  | 5483 | 713.515 | 45865 | 572.383 | 23936 | 406.76 | 22.6545 | 21.5468
|  | 5994 | 714.151 | 42147 | 573.677 | 24560 | 406.763 | 22.9257 | 21.4461
|  | 6505.1 | 714.787 | 38629 | 575.032 | 29416 | 406.766 | 23.1988 | 21.3499
|  | 7016.1 | 715.423 | 35866 | 576.616 | 34321 | 406.77 | 23.4819 | 21.2776
|  | 7527.1 | 716.059 | 33156 | 578.107 | 39225 | 406.773 | 23.7649 | 21.2053
|  | 8038.1 | 716.695 | 30743 | 579.078 | 44130 | 406.776 | 24.048 | 21.133
|  | 8776.2 | 717.339 | 28330 | 580.05 | 49034 | 406.779 | 24.3301 | 21.0579
|  | 9573.9 | 717.985 | 26105 | 581.004 | 53939 | 406.782 | 24.6092 | 20.975
|  | 10371.5 | 718.631 | 24332 | 581.916 | 58843 | 406.786 | 24.8891 | 20.8942
|  | 11169.1 | 719.277 | 22559 | 582.829 | 63747 | 406.789 | 25.1768 | 20.8373
|  | 12176 | 719.916 | 20786 | 583.742 | 68652 | 406.792 | 25.4646 | 20.7804
|  | 13302 | 720.552 | 19013 | 584.654 | 73556 | 406.795 | 25.7524 | 20.7235
|  | 14428 | 721.189 | 17419 | 585.719 | 78461 | 406.798 | 26.0401 | 20.6666
|  | 15553 | 721.825 | 16220 | 587.119 | 83365 | 406.802 | 26.3275 | 20.6084
|  | 16888 | 722.461 | 15021 | 588.519 | 88270 | 406.805 | 26.6149 | 20.5499
|  | 18507 | 723.097 | 13823 | 589.919 | 93174 | 406.808 | 26.9022 | 20.4914
|  | 20125 | 723.733 | 12769 | 591.258 | 98078 | 406.811 | 27.1895 | 20.433
|  | 21744 | 724.369 | 11837.1 | 592.545 | 102983 | 406.815 | 27.4769 | 20.3745
|  | 23362 | 725.005 | 10905.1 | 593.833 | 107887 | 406.818 | 27.7642 | 20.316
|  | 25727 | 725.732 | 10190 | 595.086 | 112792 | 406.821 | 28.0531 | 20.2643
|  | 28250 | 726.478 | 9610.1 | 596.318 | 123980 | 406.83 | 28.3451 | 20.2269
|  | 30772 | 727.224 | 9030.2 | 597.55 | 147530 | 406.849 | 28.6371 | 20.1894
|  | 33294 | 727.971 | 8450.3 | 598.782 | 171080 | 406.869 | 28.9291 | 20.152
|  | 35817 | 728.717 | 7870.3 | 600.014 | 194640 | 406.888 | 29.2211 | 20.1146
|  | 38339 | 729.463 | 7290.4 | 601.245 | 218190 | 406.907 | 29.5147 | 20.0929
|  | 41561 | 730.277 | 6710.5 | 602.477 | 241750 | 406.927 | 29.8098 | 20.0866
|  | 45250 | 731.136 | 6130.6 | 603.709 | 265300 | 406.946 | 30.1048 | 20.0803
|  | 48940 | 731.995 | 5550.7 | 604.941 | 288850 | 406.966 | 30.3999 | 20.074
|  |  |  | 4970.8 | 606.173 | 312410 | 406.985 | 30.695 | 20.0677
|  |  |  | 4623.2 | 607.473 | 335960 | 407.005 | 30.9901 | 20.0614
|  |  |  | 4328.5 | 608.79 | 359520 | 407.024 | 31.2853 | 20.0577
|  |  |  | 4033.8 | 610.106 | 383070 | 407.044 | 31.5804 | 20.058
|  |  |  | 3739.2 | 611.423 | 406620 | 407.063
|  |  |  | 3444.5 | 612.739 | 430180 | 407.083
|  |  |  | 3149.8 | 614.055 | 453730 | 407.102
|  |  |  | 2855.2 | 615.372 | 477290 | 407.122
|  |  |  | 2667.7 | 616.826 | 500840 | 407.141
|  |  |  | 2486.9 | 618.29 | 524390 | 407.16
|  |  |  | 2306.1 | 619.753 | 547950 | 407.18
|  |  |  | 2125.3 | 621.216 | 586160 | 407.22
|  |  |  | 1944.6 | 622.68 | 649700 | 407.296
|  |  |  | 1803.8 | 624.252 | 713240 | 407.373
|  |  |  | 1673.4 | 625.853 | 776790 | 407.449
|  |  |  | 1542.9 | 627.453 | 840330 | 407.525
|  |  |  | 1474.6 | 630.724 | 903870 | 407.601
|  |  |  | 1405.4 | 633.939 | 967410 | 407.677
|  |  |  | 1328.1 | 636.836
|  |  |  | 1289.4 | 640.508
|  |  |  | 1294.4 | 644.311
|  |  |  | 1319.5 | 648.158
|  |  |  | 1369.5 | 651.713
|  |  |  | 1423.8 | 655.175
|  |  |  | 1514 | 657.861
|  |  |  | 1629.7 | 659.727
|  |  |  | 1761.6 | 661.164
|  |  |  | 1904.9 | 662.363
|  |  |  | 2069.5 | 663.925
|  |  |  | 2234 | 665.488
|  |  |  | 2398.6 | 667.051
|  |  |  | 2615.6 | 668.239
|  |  |  | 2840.2 | 669.374
|  |  |  | 3064.7 | 670.509
|  |  |  | 3302.8 | 671.658
|  |  |  | 3598.9 | 672.873
|  |  |  | 3895.1 | 674.088
|  |  |  | 4191.2 | 675.303
|  |  |  | 4581.5 | 676.173
|  |  |  | 5004.5 | 676.924
|  |  |  | 5427.5 | 677.675
|  |  |  | 5850.5 | 678.426
|  |  |  | 6303.1 | 679.227
|  |  |  | 6887.8 | 680.248
|  |  |  | 7472.6 | 681.269
|  |  |  | 8057.3 | 682.29
|  |  |  | 8732 | 683.228
|  |  |  | 9587.4 | 683.998
|  |  |  | 10442.9 | 684.769
|  |  |  | 11298.3 | 685.54
|  |  |  | 12154 | 686.311
|  |  |  | 13100 | 687.066
|  |  |  | 14312 | 687.772
|  |  |  | 15524 | 688.478
|  |  |  | 16736 | 689.184
|  |  |  | 18376 | 689.84
|  |  |  | 20125 | 690.484
|  |  |  | 21874 | 691.128
|  |  |  | 23624 | 691.771
|  |  |  | 25373 | 692.415
|  |  |  | 27667 | 693.088
|  |  |  | 30523 | 693.792
|  |  |  | 33379 | 694.495
|  |  |  | 36234 | 695.198
|  |  |  | 39090 | 695.902
|  |  |  | 41945 | 696.605
|  |  |  | 44801 | 697.308
|  |  |  | 49521 | 698.137
|  |  |  | 54461 | 698.981
|  |  |  | 59402 | 699.825
|  |  |  | 64342 | 700.669
|  |  |  | 69283 | 701.512
|  |  |  | 74223 | 702.356
|  |  |  | 79164 | 703.2
|  |  |  | 88176 | 703.865
|  |  |  | 97521 | 704.516
|  |  |  | 106865 | 705.167
|  |  |  | 116209 | 705.818
|  |  |  | 125550 | 706.469
|  |  |  | 134900 | 707.119
|  |  |  | 144240 | 707.77
|  |  |  | 153590 | 708.421
|  |  |  | 169280 | 709.195
|  |  |  | 187950 | 710.027
|  |  |  | 206620 | 710.859
|  |  |  | 225290 | 711.691
|  |  |  | 243960 | 712.522
|  |  |  | 262630 | 713.354
|  |  |  | 281300 | 714.186
|  |  |  | 299970 | 715.018
|  |  |  | 318640 | 715.85

## 8620 IRAM
Propiedades mecanicas en funcion de temperaturas de revenido | [9 empty] | Diagrama TTT | [7 empty] | Bandas de templabilidad
x | Z | x | HB | x | Rm | x | A | x | Rp0,2 | x | A | x | A+F | x | A+F+C | x | Ms | x | Arriba | x | Abajo
101.797 | 1130.75 | 104.241 | 1068.96 | 101.142 | 718.5 | 101.838 | 626.87 | 101.557 | 580.02 | 0.49285 | 729.916 | 0.53199 | 509.806 | 204.81 | 370.085 | 0.47588 | 403.509 | 1.0827 | 48.8587 | 1.0598 | 42.8632
108.134 | 1131.58 | 110.587 | 1068.38 | 107.491 | 718.04 | 108.194 | 626.85 | 107.81 | 581.94 | 0.54262 | 731.454 | 0.58412 | 511.967 | 191.51 | 372.323 | 0.56159 | 403.57 | 1.339 | 48.725 | 1.2343 | 42.651
114.471 | 1132.41 | 116.933 | 1067.79 | 113.841 | 717.57 | 114.55 | 626.82 | 114.063 | 583.86 | 0.5924 | 732.992 | 0.63626 | 514.127 | 179.74 | 374.859 | 0.6473 | 403.63 | 1.5729 | 48.5625 | 1.3838 | 42.4258
120.644 | 1134.55 | 123.278 | 1067.18 | 120.192 | 717.16 | 120.905 | 626.8 | 120.339 | 585.43 | 0.64217 | 734.53 | 0.68839 | 516.287 | 169.78 | 377.744 | 0.73301 | 403.691 | 1.8068 | 48.4 | 1.5132 | 42.1902
126.649 | 1138.05 | 129.624 | 1066.56 | 126.544 | 716.78 | 127.261 | 626.78 | 126.687 | 585.98 | 0.69194 | 736.069 | 0.74053 | 518.447 | 160.18 | 380.534 | 0.81872 | 403.751 | 2.0406 | 48.2375 | 1.6427 | 41.9546
132.711 | 1141.22 | 135.969 | 1065.95 | 132.896 | 716.4 | 133.609 | 627.11 | 133.035 | 586.53 | 0.74171 | 737.607 | 0.79266 | 520.607 | 150.82 | 383.262 | 0.90443 | 403.812 | 2.2728 | 48.0731 | 1.7721 | 41.719
138.869 | 1143.86 | 142.291 | 1064.95 | 139.236 | 715.71 | 139.944 | 627.97 | 139.382 | 587.08 | 0.79148 | 739.145 | 0.8448 | 522.768 | 142.37 | 386.137 | 0.99014 | 403.873 | 2.5048 | 47.9086 | 1.9009 | 41.4832
145.028 | 1146.5 | 148.591 | 1063.53 | 145.568 | 714.8 | 146.29 | 628.4 | 145.734 | 587.32 | 0.84261 | 740.636 | 0.89693 | 524.928 | 135.17 | 389.22 | 1.07584 | 403.933 | 2.7369 | 47.7441 | 2.0263 | 41.2459
151.202 | 1149.02 | 154.89 | 1062.12 | 151.905 | 714.06 | 152.646 | 628.38 | 152.09 | 587.3 | 0.91898 | 741.25 | 0.94907 | 527.088 | 128.15 | 392.257 | 1.16155 | 403.994 | 2.9658 | 47.5763 | 2.1516 | 41.0086
157.452 | 1150.96 | 161.19 | 1060.71 | 158.261 | 714.04 | 159.002 | 628.36 | 158.446 | 587.28 | 0.99536 | 741.864 | 1.0012 | 529.248 | 121.61 | 395.176 | 1.2473 | 404.054 | 3.1929 | 47.4066 | 2.277 | 40.7713
163.702 | 1152.9 | 167.424 | 1058.69 | 164.617 | 714.02 | 165.357 | 628.34 | 164.802 | 587.25 | 1.08898 | 742.716 | 1.076 | 531.114 | 115.062 | 398.094 | 1.333 | 404.115 | 3.42 | 47.2368 | 2.4023 | 40.5341
169.953 | 1154.85 | 173.625 | 1056.36 | 170.971 | 713.8 | 171.661 | 629.45 | 171.156 | 587.18 | 1.1996 | 743.805 | 1.15884 | 532.876 | 108.517 | 401.012 | 1.4187 | 404.175 | 3.6455 | 47.0656 | 2.5168 | 40.2928
176.084 | 1157.64 | 179.826 | 1054.02 | 177.322 | 713.39 | 177.94 | 631.11 | 177.482 | 586.15 | 1.3103 | 744.893 | 1.2521 | 534.589 | 102.469 | 404.011 | 1.5044 | 404.236 | 3.852 | 46.8767 | 2.6243 | 40.0489
182.205 | 1160.52 | 186.161 | 1053.43 | 183.672 | 712.97 | 184.219 | 632.77 | 183.808 | 585.12 | 1.421 | 745.982 | 1.3712 | 536.185 | 97.68 | 407.215 | 1.5901 | 404.296 | 4.0585 | 46.6878 | 2.7318 | 39.8051
188.326 | 1163.39 | 192.513 | 1053.04 | 189.941 | 711.33 | 190.497 | 634.43 | 190.133 | 584.08 | 1.5316 | 747.07 | 1.4903 | 537.78 | 92.891 | 410.418 | 1.6758 | 404.357 | 4.265 | 46.4989 | 2.8393 | 39.5612
194.447 | 1166.27 | 198.864 | 1052.65 | 196.186 | 709.36 | 196.824 | 635.25 | 196.459 | 583.05 | 1.6423 | 748.159 | 1.6094 | 539.375 | 88.486 | 413.576 | 1.7615 | 404.417 | 4.4629 | 46.3032 | 2.9473 | 39.3175
200.564 | 1169.17 | 205.049 | 1050.2 | 202.432 | 707.39 | 203.177 | 635.62 | 202.806 | 582.54 | 1.753 | 749.247 | 1.7285 | 540.971 | 84.224 | 416.717 | 1.8472 | 404.478 | 4.6579 | 46.1052 | 3.0576 | 39.0746
206.657 | 1172.21 | 211.232 | 1047.74 | 208.677 | 705.42 | 209.529 | 635.99 | 209.157 | 582.13 | 1.8891 | 750.21 | 1.8477 | 542.566 | 79.963 | 419.858 | 1.9808 | 404.535 | 4.8238 | 45.888 | 3.1678 | 38.8317
212.75 | 1175.24 | 217.415 | 1045.28 | 214.935 | 703.57 | 215.881 | 636.36 | 215.508 | 581.72 | 2.0574 | 751.014 | 1.9668 | 544.161 | 76.039 | 423.089 | 2.3435 | 404.575 | 4.9859 | 45.6684 | 3.2781 | 38.5888
218.842 | 1178.28 | 223.595 | 1042.8 | 221.211 | 701.88 | 222.194 | 637.32 | 221.859 | 581.31 | 2.2258 | 751.818 | 2.1337 | 545.444 | 73.32 | 426.642 | 2.7062 | 404.616 | 5.1574 | 45.4546 | 3.3884 | 38.3458
224.877 | 1181.63 | 229.771 | 1040.29 | 227.486 | 700.2 | 228.441 | 639.29 | 228.21 | 580.9 | 2.4102 | 752.6 | 2.3054 | 546.695 | 70.601 | 430.196 | 3.0688 | 404.657 | 5.3401 | 45.2478 | 3.4862 | 38.099
230.912 | 1184.98 | 235.948 | 1037.78 | 233.762 | 698.52 | 234.688 | 641.26 | 234.513 | 579.87 | 2.6486 | 753.309 | 2.4977 | 547.825 | 68.095 | 433.776 | 3.4315 | 404.698 | 5.5229 | 45.041 | 3.5775 | 37.8502
236.948 | 1188.33 | 242.128 | 1035.3 | 240.011 | 696.59 | 240.935 | 643.23 | 240.718 | 577.56 | 2.887 | 754.019 | 2.7142 | 548.814 | 65.758 | 437.377 | 3.7942 | 404.738 | 5.6853 | 44.8216 | 3.6689 | 37.6014
243.201 | 1190.11 | 248.309 | 1032.82 | 246.24 | 694.48 | 247.242 | 644.55 | 246.922 | 575.26 | 3.1254 | 754.728 | 2.9307 | 549.802 | 63.421 | 440.977 | 4.1569 | 404.779 | 5.8473 | 44.6019 | 3.7602 | 37.3526
249.451 | 1191.99 | 254.49 | 1030.35 | 252.469 | 692.37 | 253.551 | 645.85 | 253.127 | 572.95 | 3.3638 | 755.438 | 3.1946 | 550.626 | 61.986 | 444.799 | 4.5196 | 404.82 | 5.9841 | 44.3702 | 3.8533 | 37.1043
255.642 | 1194.41 | 260.67 | 1027.86 | 258.72 | 690.46 | 259.86 | 647.15 | 259.339 | 570.71 | 3.6123 | 756.197 | 3.4899 | 551.341 | 60.853 | 448.651 | 4.8822 | 404.861 | 6.1076 | 44.1322 | 3.948 | 36.8564
261.64 | 1197.86 | 266.82 | 1025.18 | 264.992 | 688.74 | 266.158 | 648.56 | 265.606 | 568.94 | 3.94 | 757.351 | 3.7851 | 552.056 | 61.444 | 452.61 | 5.2449 | 404.901 | 6.2332 | 43.8952 | 4.0428 | 36.6086
267.547 | 1201.79 | 272.97 | 1022.5 | 271.264 | 687.02 | 272.385 | 650.7 | 271.872 | 567.17 | 4.2677 | 758.505 | 4.0804 | 552.772 | 62.356 | 456.474 | 5.6076 | 404.942 | 6.3898 | 43.6725 | 4.1376 | 36.3607
273.437 | 1205.8 | 279.12 | 1019.81 | 277.537 | 685.31 | 278.613 | 652.83 | 278.139 | 565.39 | 4.5954 | 759.659 | 4.4001 | 553.513 | 65.597 | 459.653 | 5.9703 | 404.983 | 6.5464 | 43.4499 | 4.2323 | 36.1129
279.311 | 1209.88 | 285.215 | 1016.8 | 283.81 | 683.6 | 284.84 | 654.97 | 284.406 | 563.62 | 5.021 | 760.505 | 4.7923 | 554.334 | 68.817 | 462.895 | 6.3329 | 405.023 | 6.6894 | 43.2206 | 4.3199 | 35.863
285.184 | 1213.95 | 291.298 | 1013.72 | 290.084 | 681.89 | 291.068 | 657.1 | 290.489 | 560.58 | 5.5218 | 761.115 | 5.1845 | 555.155 | 72.007 | 466.223 | 6.6956 | 405.064 | 6.8254 | 42.9878 | 4.4074 | 35.6132
291.179 | 1217.49 | 297.381 | 1010.64 | 296.133 | 678.71 | 297.25 | 659.56 | 296.545 | 557.35 | 6.0227 | 761.725 | 5.6179 | 555.825 | 77.325 | 468.423 | 7.0583 | 405.105 | 6.9614 | 42.7551 | 4.4948 | 35.3633
297.184 | 1220.99 | 303.464 | 1007.56 | 302.139 | 675.22 | 303.371 | 662.43 | 302.6 | 554.12 | 6.5235 | 762.334 | 6.1079 | 556.287 | 82.845 | 470.499 | 7.421 | 405.146 | 7.0934 | 42.5206 | 4.5823 | 35.1134
303.135 | 1224.74 | 309.481 | 1004.14 | 308.144 | 671.74 | 309.493 | 665.3 | 308.656 | 550.89 | 7.0244 | 762.944 | 6.6132 | 556.717 | 90.047 | 471.521 | 7.7837 | 405.186 | 7.2176 | 42.2829 | 4.6697 | 34.8635
309.073 | 1228.54 | 315.461 | 1000.53 | 314.212 | 668.6 | 315.615 | 668.17 | 314.722 | 547.71 | 7.5252 | 763.553 | 7.2121 | 556.944 | 97.248 | 472.543 | 8.1463 | 405.227 | 7.3418 | 42.0451 | 4.7572 | 34.6137
315.012 | 1232.34 | 321.441 | 996.93 | 320.358 | 665.89 | 321.737 | 671.04 | 320.788 | 544.54 | 8.2272 | 764.202 | 7.8111 | 557.171 | 105.244 | 474.214 | 8.9916 | 405.247 | 7.4659 | 41.8074 | 4.8432 | 34.3634
320.96 | 1236.1 | 327.49 | 993.67 | 326.509 | 663.22 | 327.859 | 673.91 | 326.855 | 541.37 | 9.0758 | 764.88 | 8.4747 | 557.409 | 113.344 | 475.97 | 10.5801 | 405.234 | 7.5833 | 41.5671 | 4.9225 | 34.1115
326.909 | 1239.86 | 333.573 | 990.59 | 332.731 | 661.05 | 333.98 | 676.78 | 332.922 | 538.2 | 9.9243 | 765.558 | 9.2072 | 557.89 | 121.84 | 477.601 | 12.168 | 405.222 | 7.6899 | 41.323 | 5.0018 | 33.8596
332.858 | 1243.61 | 339.656 | 987.51 | 338.953 | 658.88 | 340.052 | 679.93 | 338.994 | 535.06 | 10.7729 | 766.235 | 9.974 | 558.559 | 132.55 | 478.529 | 13.757 | 405.209 | 7.7965 | 41.0788 | 5.0811 | 33.6076
338.829 | 1247.27 | 345.68 | 984.13 | 345.175 | 656.71 | 346.124 | 683.09 | 345.073 | 531.95 | 11.6215 | 766.913 | 10.8943 | 558.582 | 143.27 | 479.457 | 15.345 | 405.197 | 7.9031 | 40.8347 | 5.1604 | 33.3557
344.802 | 1250.91 | 351.655 | 980.5 | 351.378 | 654.39 | 352.214 | 686.14 | 351.152 | 528.85 | 12.47 | 767.591 | 11.8146 | 558.605 | 155.71 | 480.223 | 16.934 | 405.184 | 8.0236 | 40.5955 | 5.2396 | 33.1038
350.776 | 1254.56 | 357.629 | 976.87 | 357.567 | 651.97 | 358.339 | 688.99 | 357.219 | 525.68 | 13.319 | 768.268 | 12.824 | 558.628 | 168.87 | 480.923 | 18.522 | 405.172 | 8.1466 | 40.3573 | 5.3179 | 32.8516
356.524 | 1259.07 | 363.308 | 972.12 | 363.756 | 649.56 | 364.464 | 691.84 | 363.269 | 522.42 | 14.554 | 769.021 | 13.952 | 558.651 | 182.71 | 481.795 | 20.111 | 405.159 | 8.2694 | 40.119 | 5.3907 | 32.5982
362.188 | 1263.91 | 368.949 | 967.21 | 369.885 | 646.74 | 370.589 | 694.69 | 369.32 | 519.17 | 15.971 | 769.808 | 15.097 | 558.656 | 197.72 | 482.962 | 21.699 | 405.147 | 8.3692 | 39.8727 | 5.4635 | 32.3448
367.851 | 1268.75 | 374.589 | 962.31 | 376.01 | 643.9 | 376.651 | 697.84 | 375.371 | 515.91 | 17.389 | 770.596 | 16.41 | 558.498 | 215.05 | 483.313 | 23.287 | 405.134 | 8.4691 | 39.6264 | 5.5364 | 32.0914
373.514 | 1273.59 | 380.306 | 957.67 | 382.134 | 641.06 | 382.49 | 702.06 | 381.28 | 512.03 | 18.806 | 771.383 | 17.8 | 559.214 | 233.3 | 483.336 | 24.876 | 405.122 | 8.5689 | 39.3801 | 5.6092 | 31.838
379.128 | 1278.59 | 386.141 | 953.45 | 388.259 | 638.22 | 388.328 | 706.27 | 387.107 | 507.78 | 20.223 | 772.171 | 19.262 | 560.408 | 253.94 | 483.445 | 26.464 | 405.109 | 8.6711 | 39.1345 | 5.682 | 31.5846
384.646 | 1283.88 | 391.977 | 949.24 | 394.384 | 635.38 | 394.167 | 710.49 | 392.935 | 503.53 | 21.64 | 772.958 | 20.833 | 561.929 | 275.88 | 483.601 | 28.053 | 405.097 | 8.7743 | 38.8892 | 5.7549 | 31.3312
390.165 | 1289.17 | 397.815 | 945.03 | 400.368 | 631.84 | 400.006 | 714.7 | 398.819 | 499.52 | 23.763 | 773.661 | 22.428 | 563.455 | 299.15 | 483.872 | 29.641 | 405.084 | 8.8775 | 38.6439 | 5.8277 | 31.0778
395.683 | 1294.46 | 403.657 | 940.84 | 406.276 | 627.91 | 405.843 | 718.92 | 404.779 | 495.83 | 26.091 | 774.338 | 24.243 | 565.029 | 326.06 | 484.458 | 31.229 | 405.072 | 8.9802 | 38.3985 | 5.9146 | 30.8278
401.202 | 1299.75 | 409.5 | 936.66 | 412.183 | 623.98 | 411.658 | 723.22 | 410.739 | 492.13 | 28.419 | 775.016 | 26.065 | 566.864 | 352.97 | 485.044 | 32.818 | 405.059 | 9.0731 | 38.1502 | 6.0021 | 30.5779
406.8 | 1304.79 | 415.343 | 932.47 | 418.106 | 620.13 | 417.473 | 727.53 | 416.699 | 488.43 | 30.747 | 775.694 | 27.901 | 569.257 | 383.97 | 485.371 | 34.406 | 405.047 | 9.1661 | 37.9018 | 6.0895 | 30.328
412.429 | 1309.75 | 421.186 | 928.28 | 424.17 | 616.95 | 423.288 | 731.84 | 422.659 | 484.74 | 33.075 | 776.371 | 29.736 | 571.649 | 419.77 | 485.393 | 35.995 | 405.035 | 9.2591 | 37.6534 | 6.1769 | 30.0782
418.058 | 1314.7 | 426.902 | 923.63 | 430.234 | 613.76 | 429.103 | 736.14 | 428.526 | 480.67 | 35.403 | 777.049 | 31.273 | 574.851 | 455.56 | 485.416 | 40.618 | 405.059 | 9.3387 | 37.4016 | 6.2644 | 29.8283
423.687 | 1319.65 | 432.619 | 918.98 | 436.298 | 610.57 | 435.048 | 739.79 | 434.294 | 476.2 | 38.873 | 777.768 | 32.772 | 578.154 | 491.36 | 485.439 | 47.883 | 405.116 | 9.4169 | 37.1494 | 6.3518 | 29.5784
429.213 | 1324.91 | 438.335 | 914.33 | 442.362 | 607.39 | 441.245 | 742.17 | 440.062 | 471.73 | 42.974 | 778.509 | 34.271 | 581.458 | 535.23 | 485.697 | 55.147 | 405.173 | 9.4951 | 36.8972 | 6.4409 | 29.329
434.685 | 1330.34 | 444.132 | 909.97 | 448.393 | 604.04 | 447.442 | 744.54 | 445.831 | 467.26 | 47.075 | 779.25 | 35.782 | 584.88 | 583.42 | 486.081 | 62.412 | 405.23 | 9.5733 | 36.6451 | 6.5388 | 29.0821
440.156 | 1335.76 | 449.952 | 905.69 | 454.373 | 600.44 | 453.638 | 746.91 | 451.599 | 462.8 | 51.176 | 779.991 | 37.297 | 588.339 | 631.61 | 486.464 | 69.676 | 405.286 | 9.6515 | 36.3929 | 6.6367 | 28.8352
445.628 | 1341.19 | 455.772 | 901.41 | 460.353 | 596.83 | 459.835 | 749.29 | 457.509 | 458.91 | 55.277 | 780.732 | 38.811 | 591.799 | 682.56 | 486.827 | 76.941 | 405.343 | 9.7297 | 36.1407 | 6.7346 | 28.5882
451.256 | 1346.08 | 461.591 | 897.14 | 466.333 | 593.23 | 466.032 | 751.66 | 463.499 | 455.35 | 59.378 | 781.473 | 40.659 | 595.173 | 749.84 | 487.063 | 84.205 | 405.4 | 9.8112 | 35.8893 | 6.8325 | 28.3413
457.172 | 1349.98 | 467.264 | 892.36 | 472.313 | 589.62 | 472.229 | 754.03 | 469.489 | 451.8 | 63.479 | 782.214 | 42.509 | 598.547 | 817.11 | 487.299 | 91.47 | 405.457 | 9.8939 | 35.6382 | 6.9304 | 28.0944
463.087 | 1353.88 | 472.804 | 887.15 | 478.177 | 585.52 | 478.369 | 756.79 | 475.479 | 448.24 | 67.581 | 782.955 | 44.359 | 601.921 | 884.39 | 487.535 | 98.734 | 405.514 | 9.9767 | 35.3871 | 7.0282 | 27.8475
469.002 | 1357.78 | 478.344 | 881.93 | 484.032 | 581.38 | 484.508 | 759.56 | 481.469 | 444.68 | 74.163 | 783.454 | 45.707 | 605.604 | 951.67 | 487.771 | 105.999 | 405.571 | 10.0594 | 35.136 | 7.125 | 27.6002
474.917 | 1361.69 | 483.884 | 876.72 | 489.887 | 577.24 | 490.647 | 762.32 | 487.46 | 441.13 | 80.851 | 783.942 | 46.849 | 609.414 | 1036.9 | 488.047 | 113.263 | 405.628 | 10.1508 | 34.8872 | 7.2198 | 27.3524
480.832 | 1365.59 | 489.566 | 871.96 | 495.755 | 573.16 | 496.786 | 765.09 | 493.45 | 437.57 | 87.54 | 784.43 | 47.991 | 613.224 | 1130.08 | 488.341 | 120.53 | 405.684 | 10.2424 | 34.6385 | 7.3145 | 27.1045
486.654 | 1369.86 | 495.329 | 867.48 | 501.633 | 569.11 | 502.925 | 767.85 | 499.425 | 433.95 | 94.229 | 784.919 | 49.321 | 616.989 | 1223.2 | 488.635 | 127.79 | 405.741 | 10.334 | 34.3897 | 7.4093 | 26.8567
492.426 | 1374.32 | 501.093 | 862.99 | 507.511 | 565.06 | 509.064 | 770.62 | 505.358 | 430.14 | 103.145 | 785.59 | 50.81 | 620.716 | 1322.7 | 488.972 | 135.06 | 405.798 | 10.4307 | 34.1425 | 7.5041 | 26.6088
498.198 | 1378.79 | 507.023 | 859.18 | 513.389 | 561.02 | 515.208 | 773.35 | 511.292 | 426.32 | 113.283 | 786.362 | 52.298 | 624.443 | 1448.1 | 489.489 | 142.32 | 405.855 | 10.5361 | 33.898 | 7.5988 | 26.361
504.085 | 1382.79 | 513.003 | 855.58 | 519.267 | 556.97 | 521.364 | 776.01 | 517.225 | 422.51 | 123.42 | 787.134 | 53.88 | 628.185 | 1573.5 | 490.006 | 149.59 | 405.912 | 10.6416 | 33.6535 | 7.6936 | 26.1132
510.061 | 1386.42 | 518.983 | 851.98 | 525.19 | 553.13 | 527.519 | 778.67 | 523.159 | 418.7 | 133.56 | 787.906 | 55.472 | 631.928 | 1699 | 490.522 | 156.85 | 405.969 | 10.7559 | 33.4125 | 7.7883 | 25.8653
516.037 | 1390.06 | 524.963 | 848.37 | 531.232 | 549.83 | 533.675 | 781.32 | 529.092 | 414.88 | 143.7 | 788.677 | 57.063 | 635.672 | 1843.3 | 490.889 | 164.11 | 406.025 | 10.8997 | 33.1833 | 7.8877 | 25.6189
522.012 | 1393.69 | 530.952 | 844.81 | 537.274 | 546.52 | 539.831 | 783.98 | 535.147 | 411.69 | 153.84 | 789.449 | 58.655 | 639.416 | 2022.2 | 490.982 | 171.38 | 406.082 | 11.0436 | 32.9542 | 7.9903 | 25.3734
527.988 | 1397.33 | 536.964 | 841.36 | 543.316 | 543.22 | 545.999 | 786.55 | 541.283 | 408.92 | 168.69 | 790.309 | 61.403 | 642.78 | 2201.1 | 491.075 | 200.85 | 406.125 | 11.1896 | 32.7262 | 8.093 | 25.128
533.96 | 1400.98 | 542.975 | 837.91 | 549.3 | 539.64 | 552.225 | 788.7 | 547.419 | 406.15 | 186.48 | 791.222 | 64.552 | 646.013 | 2379.9 | 491.168 | 233.28 | 406.166 | 11.3414 | 32.501 | 8.1956 | 24.8825
539.793 | 1405.21 | 548.986 | 834.45 | 555.258 | 535.94 | 558.45 | 790.85 | 553.555 | 403.37 | 204.27 | 792.136 | 67.701 | 649.246 | 2558.8 | 491.261 | 265.71 | 406.207 | 11.4931 | 32.2757 | 8.2983 | 24.6371
545.626 | 1409.45 | 554.998 | 831 | 561.216 | 532.23 | 564.676 | 793 | 559.69 | 400.6 | 222.06 | 793.049 | 70.851 | 652.478 | 2796 | 491.714 | 298.15 | 406.247 | 11.6448 | 32.0505 | 8.401 | 24.3916
551.459 | 1413.68 | 560.992 | 827.46 | 567.174 | 528.53 | 570.902 | 795.15 | 565.826 | 397.82 | 239.85 | 793.963 | 75.849 | 655.114 | 3045.2 | 492.241 | 330.58 | 406.288 | 11.8045 | 31.8303 | 8.5069 | 24.1473
557.292 | 1417.92 | 566.954 | 823.77 | 573.239 | 525.38 | 577.143 | 797.16 | 571.892 | 394.65 | 257.64 | 794.877 | 80.846 | 657.751 | 3294.4 | 492.768 | 363.02 | 406.329 | 11.9982 | 31.6313 | 8.6195 | 23.9052
563.336 | 1421.18 | 572.915 | 820.09 | 579.362 | 522.52 | 583.427 | 798.76 | 577.957 | 391.47 | 275.43 | 795.79 | 85.844 | 660.387 | 3550.5 | 493.277 | 395.45 | 406.37 | 12.192 | 31.4323 | 8.7322 | 23.6631
569.44 | 1424.15 | 578.865 | 816.35 | 585.484 | 519.67 | 589.711 | 800.37 | 584.022 | 388.29 | 293.22 | 796.704 | 91.039 | 662.975 | 3899.4 | 493.525 | 427.89 | 406.41 | 12.3857 | 31.2333 | 8.8449 | 23.4211
575.545 | 1427.12 | 584.747 | 812.32 | 591.47 | 516.14 | 595.995 | 801.98 | 590.088 | 385.11 | 323.22 | 797.503 | 98.782 | 664.93 | 4248.3 | 493.773 | 460.32 | 406.451 | 12.5794 | 31.0343 | 8.9575 | 23.179
581.65 | 1430.09 | 590.629 | 808.29 | 597.38 | 512.22 | 602.278 | 803.58 | 596.153 | 381.93 | 357.72 | 798.26 | 106.525 | 666.885 | 4597.2 | 494.021 | 492.75 | 406.492 | 12.7732 | 30.8353 | 9.0702 | 22.9369
587.805 | 1432.73 | 596.511 | 804.26 | 603.29 | 508.3 | 608.562 | 805.19 | 602.266 | 379.08 | 392.21 | 799.016 | 114.268 | 668.84 | 4946.1 | 494.269 | 525.19 | 406.533 | 12.967 | 30.6363 | 9.1886 | 22.6969
594.009 | 1435.05 | 602.646 | 801.66 | 609.401 | 505.53 | 614.846 | 806.8 | 608.52 | 377.18 | 426.71 | 799.773 | 122.01 | 670.795 | 5430.5 | 494.603 | 557.62 | 406.574 | 13.1607 | 30.4374 | 9.3081 | 22.4573
600.214 | 1437.36 | 608.891 | 799.69 | 615.63 | 503.42 | 621.129 | 808.4 | 614.773 | 375.28 | 461.2 | 800.53 | 132.1 | 672.27 | 5937.9 | 494.951 | 590.06 | 406.614 | 13.3766 | 30.2571 | 9.4275 | 22.2178
606.419 | 1439.68 | 615.137 | 797.71 | 621.859 | 501.3 | 627.413 | 810.01 | 621.026 | 373.38 | 495.7 | 801.287 | 144.26 | 673.322 | 6445.4 | 495.299 | 622.49 | 406.655 | 13.596 | 30.0797 | 9.547 | 21.9782
612.621 | 1442.01 | 621.383 | 795.74 | 628.088 | 499.19 | 633.742 | 810.92 | 627.28 | 371.48 | 530.19 | 802.044 | 156.42 | 674.374 | 6952.8 | 495.648 | 654.92 | 406.696 | 13.8155 | 29.9024 | 9.6665 | 21.7386
618.82 | 1444.37 | 627.573 | 793.4 | 634.161 | 496.17 | 640.084 | 811.63 | 633.417 | 368.72 | 564.69 | 802.801 | 168.58 | 675.426 | 7460.2 | 495.996 | 687.36 | 406.737 | 14.0347 | 29.7249 | 9.7914 | 21.5012
625.019 | 1446.73 | 633.647 | 790.27 | 640.106 | 492.41 | 646.426 | 812.34 | 639.549 | 365.93 | 613.77 | 803.467 | 180.74 | 676.479 | 8176.1 | 496.673 | 719.79 | 406.778 | 14.2493 | 29.5431 | 9.9224 | 21.2663
631.218 | 1449.09 | 639.72 | 787.13 | 646.051 | 488.65 | 652.768 | 813.05 | 645.682 | 363.13 | 675.94 | 804.054 | 199.21 | 677.362 | 8892.6 | 497.35 | 847.66 | 406.806 | 14.4639 | 29.3613 | 10.0534 | 21.0313
637.417 | 1451.44 | 645.794 | 784 | 652.123 | 485.51 | 659.11 | 813.76 | 651.815 | 360.34 | 738.11 | 804.64 | 218.37 | 678.228 | 9609.1 | 498.028 | 1403.2 | 406.776 | 14.6785 | 29.1795 | 10.1844 | 20.7964
643.661 | 1453.4 | 651.916 | 781.16 | 658.197 | 482.37 | 665.452 | 814.47 | 657.948 | 357.55 | 800.29 | 805.226 | 237.53 | 679.093 | 10359.7 | 498.681 | 1958.8 | 406.746 | 14.8946 | 28.999 | 10.3154 | 20.5615
649.952 | 1454.91 | 658.078 | 778.55 | 664.27 | 479.24 | 671.787 | 813.68 | 664.175 | 355.44 | 862.46 | 805.812 | 256.69 | 679.959 | 11328.4 | 499.175 | 2514.3 | 406.716 | 15.1165 | 28.8241 | 10.4463 | 20.3265
656.244 | 1456.43 | 664.24 | 775.95 | 670.355 | 476.16 | 678.122 | 812.81 | 670.415 | 353.41 | 924.63 | 806.398 | 275.85 | 680.824 | 12297 | 499.668 | 3069.9 | 406.686 | 15.3384 | 28.6491 | 10.5773 | 20.0916
662.536 | 1457.94 | 670.402 | 773.34 | 676.476 | 473.3 | 684.457 | 811.95 | 676.654 | 351.39 | 999.9 | 806.987 | 295.01 | 681.69 | 13266 | 500.162 | 3625.4 | 406.656 | 15.5603 | 28.4741
668.828 | 1459.46 | 676.564 | 770.74 | 682.597 | 470.44 | 690.714 | 810.58 | 682.894 | 349.37 | 1107.12 | 807.584 | 322.14 | 682.617 | 14480 | 500.437 | 4181 | 406.626 | 15.7869 | 28.3041
675.159 | 1460.15 | 682.726 | 768.13 | 688.719 | 467.58 | 696.531 | 806.29 |  |  | 1214.3 | 808.18 | 353.56 | 683.576 | 15765 | 500.65 | 4736.5 | 406.596 | 16.0198 | 28.1405
681.514 | 1460.36 | 688.852 | 765.3 | 694.84 | 464.72 |  |  |  |  | 1321.6 | 808.776 | 384.98 | 684.536 | 17050 | 500.862 | 5292.1 | 406.566 | 16.2527 | 27.977
687.869 | 1460.57 | 694.968 | 762.4 | [6 empty] | 1428.8 | 809.372 | 416.4 | 685.496 | 18540 | 501.323 | 5847.6 | 406.537 | 16.4962 | 27.8263
694.223 | 1460.78 | [8 empty] | 1536 | 809.968 | 447.82 | 686.456 | 20292 | 502.101 | 6403.2 | 406.507 | 16.7466 | 27.6841
[10 empty] | 1643.2 | 810.565 | 479.24 | 687.416 | 22045 | 502.878 | 6958.7 | 406.477 | 16.997 | 27.5418
[10 empty] | 1772.7 | 811.216 | 519.74 | 688.299 | 23797 | 503.656 | 7514.3 | 406.447 | 17.2475 | 27.3996
[10 empty] | 1957.1 | 812.006 | 569.63 | 689.103 | 25549 | 504.433 | 8069.8 | 406.417 | 17.4864 | 27.2431
[10 empty] | 2141.6 | 812.795 | 619.52 | 689.907 | 27969 | 505.109 | 8625.4 | 406.387 | 17.724 | 27.0848
[10 empty] | 2326 | 813.584 | 669.41 | 690.711 | 30523 | 505.763 | 9180.9 | 406.357 | 17.9616 | 26.9264
[10 empty] | 2510.5 | 814.373 | 719.3 | 691.514 | 33077 | 506.418 | 9736.5 | 406.327 | 18.2087 | 26.7803
[10 empty] | 2694.9 | 815.162 | 781.08 | 692.297 | 35631 | 507.073 | 10292 | 406.297 | 18.462 | 26.6421
[10 empty] | 2879.3 | 815.951 | 864.69 | 693.042 | 38422 | 507.898 | 10847.6 | 406.268 | 18.7153 | 26.5039
[10 empty] | 3142.7 | 816.781 | 948.3 | 693.786 | 41694 | 509.064 | 11403.1 | 406.238 | 18.9697 | 26.3673
[10 empty] | 3433.7 | 817.624 | 1031.91 | 694.53 | 44967 | 510.231 | 11958.7 | 406.208 | 19.2353 | 26.2482
[10 empty] | 3724.7 | 818.467 | 1115.53 | 695.275 | 48811 | 511.581 | 12514 | 406.178 | 19.5009 | 26.1291
[10 empty] | 4015.8 | 819.31 | 1199.1 | 696.019 | 52760 | 512.964 | 13070 | 406.148 | 19.7665 | 26.0101
[10 empty] | 4306.8 | 820.154 | 1282.7 | 696.764 | 56747 | 514.349 | 13625 | 406.118 | 20.0317 | 25.8903
[10 empty] | 4750.7 | 820.877 | 1370.5 | 697.511 | 61362 | 515.77 | 14181 | 406.088 | 20.2963 | 25.7694
[10 empty] | 5222 | 821.579 | 1536.3 | 698.309 | 66328 | 517.31 | 14736 | 406.058 | 20.5608 | 25.6485
[10 empty] | 5693.4 | 822.281 | 1702.1 | 699.108 | 71444 | 518.9 | 15292 | 406.028 | 20.824 | 25.5253
[10 empty] | 6164.7 | 822.984 | 1867.9 | 699.907 | 76856 | 521.003 | 15848 | 405.999 | 21.0865 | 25.401
[10 empty] | 6636.1 | 823.686 | 2033.7 | 700.706 | 82307 | 523.17 | 16403 | 405.969 | 21.3489 | 25.2768
[10 empty] | 7107.4 | 824.388 | 2199.6 | 701.504 | 88645 | 524.495 | 16959 | 405.939 | 21.6236 | 25.1751
[10 empty] | 7645 | 825.035 | 2365.4 | 702.303 | 94321 | 527.162 | 17514 | 405.909 | 21.8997 | 25.0764
[10 empty] | 8450.1 | 825.462 | 2531.2 | 703.102 | 100961 | 529.44 | 18070 | 405.879 | 22.1759 | 24.9777
[10 empty] | 9255.1 | 825.89 | 2697 | 703.901 | 108807 | 531.18 | 18625 | 405.849 | 22.4521 | 24.879
[10 empty] | 10060.2 | 826.317 | 2862.8 | 704.699 | 115128 | 533.711 | 19181 | 405.819 | 22.728 | 24.7796
[10 empty] | 10865.2 | 826.744 | 3112.5 | 705.345 | 119438 | 537.285 | 19736 | 405.789 | 23.0026 | 24.6778
[10 empty] | 11670.3 | 827.172 | 3402.9 | 705.916 | 123280 | 540.967 | 20292 | 405.759 | 23.2773 | 24.5759
[10 empty] | 12475 | 827.599 | 3693.3 | 706.486 | 126870 | 544.706 | 20847 | 405.73 | 23.552 | 24.4741
[10 empty] | 13591 | 828.439 | 3983.7 | 707.057 | 128740 | 548.591 | 21403 | 405.7 | 23.8337 | 24.3882
[10 empty] | 14710 | 829.283 | 4288.6 | 707.637 | 129560 | 552.564 | 21959 | 405.67 | 24.1156 | 24.3032
[10 empty] | 15974 | 829.556 | 4734 | 708.301 | 126520 | 556.179 | 22514 | 405.64 | 24.3976 | 24.2182
[10 empty] | 17359 | 829.358 | 5179.5 | 708.964 | 121220 | 559.583 | 23070 | 405.61 | 24.6796 | 24.1332
[10 empty] | 18836 | 829.221 | 5624.9 | 709.628 | 115276 | 562.67 | 23625 | 405.58 | 24.9616 | 24.0482
[10 empty] | 20555 | 829.244 | 6070.3 | 710.292 | 107938 | 565.072 | 25528 | 405.557 | 25.2497 | 23.9822
[10 empty] | 22274 | 829.267 | 6515.8 | 710.956 | 100939 | 567.244 | 31048 | 405.55 | 25.5405 | 23.9249
[10 empty] | 24147 | 829.373 | 7025.7 | 711.58 | 94149 | 569.274 | 36569 | 405.544 | 25.8313 | 23.8675
[10 empty] | 26270 | 829.617 | 7762.3 | 712.065 | 87360 | 571.304 | 42089 | 405.537 | 26.1221 | 23.8101
[12 empty] | 8498.9 | 712.55 | 81521 | 572.97 | 47610 | 405.531 | 26.4129 | 23.7528
[12 empty] | 9235.5 | 713.035 | 75859 | 574.567 | 53130 | 405.524 | 26.7036 | 23.6951
[12 empty] | 9972.1 | 713.52 | 70198 | 576.164 | 58651 | 405.518 | 26.9924 | 23.6304
[12 empty] | 10708.7 | 714.005 | 64537 | 577.762 | 64171 | 405.511 | 27.2812 | 23.5658
[12 empty] | 11451.5 | 714.495 | 60072 | 579.154 | 69691 | 405.505 | 27.5701 | 23.5012
[12 empty] | 12622 | 715.364 | 55691 | 580.531 | 75212 | 405.498 | 27.8589 | 23.4365
[12 empty] | 13792 | 716.233 | 51311 | 581.909 | 80732 | 405.492 | 28.1478 | 23.3719
[12 empty] | 14963 | 717.101 | 47465 | 583.115 | 86253 | 405.485 | 28.4398 | 23.32
[12 empty] | 16133 | 717.97 | 44071 | 584.176 | 91773 | 405.479 | 28.7322 | 23.2695
[12 empty] | 17304 | 718.839 | 40676 | 585.238 | 97294 | 405.472 | 29.0247 | 23.2189
[12 empty] | 18677 | 719.434 | 37282 | 586.299 | 102814 | 405.466 | 29.3174 | 23.17
[12 empty] | 20343 | 719.635 | 34611 | 587.461 | 108334 | 405.46 | 29.6122 | 23.1322
[12 empty] | 22009 | 719.836 | 32182 | 588.656 | 113855 | 405.453 | 29.907 | 23.0944
[12 empty] | 24131 | 720.262 | 29754 | 589.851 | 119375 | 405.447 | 30.2019 | 23.0566
[12 empty] | 26408 | 720.763 | 27325 | 591.046 | 124900 | 405.44 | 30.4967 | 23.0189
[12 empty] | 28684 | 721.265 | 25104 | 592.18 | 130420 | 405.434 | 30.7913 | 22.9797
[12 empty] | 30960 | 721.766 | 23300 | 593.19 | 135940 | 405.427 | 31.0859 | 22.9399
[12 empty] | 33236 | 722.267 | 21496 | 594.201 | 141460 | 405.421 | 31.3804 | 22.9001
[12 empty] | 36236 | 722.623 | 19692 | 595.211 | 169850 | 405.447 | 31.6749 | 22.8604
[12 empty] | 39427 | 722.94 | 18211 | 595.952 | 205400 | 405.484 | 31.9694 | 22.8206
[12 empty] | 42617 | 723.257 | 16743 | 596.682 | 240950 | 405.52 | 32.2639 | 22.7808
[14 empty] | 15476 | 597.094 | 276510 | 405.557 | 32.5586 | 22.7423
[14 empty] | 14242 | 597.455 | 312060 | 405.594 | 32.8535 | 22.7046
[14 empty] | 13144 | 598.076 | 347610 | 405.63 | 33.1483 | 22.6669
[14 empty] | 12258 | 599.108 | 383160 | 405.667 | 33.4432 | 22.6291
[14 empty] | 11372.5 | 600.139 | 418720 | 405.704 | 33.738 | 22.5914
[14 empty] | 10486.9 | 601.171 | 454270 | 405.74 | 34.0329 | 22.5537
[14 empty] | 9601.3 | 602.202 | 489820 | 405.777 | 34.3294 | 22.5285
[14 empty] | 8798.5 | 603.163 | 525380 | 405.814 | 34.6261 | 22.5055
[14 empty] | 8202.4 | 603.945 | 560930 | 405.85 | 34.9228 | 22.4825
[14 empty] | 7606.3 | 604.728 | 596480 | 405.887 | 35.2195 | 22.4589
[14 empty] | 7010.2 | 605.511 | 632030 | 405.924 | 35.516 | 22.4329
[14 empty] | 6414.1 | 606.294 | 667590 | 405.96 | 35.8124 | 22.4068
[14 empty] | 5851.1 | 607.129 | 703140 | 405.997 | 36.1088 | 22.3807
[14 empty] | 5438.4 | 608.201 | 738690 | 406.034 | 36.4061 | 22.3647
[14 empty] | 5025.6 | 609.274 | 774250 | 406.07 | 36.7035 | 22.3492
[14 empty] | 4612.9 | 610.346 | 809800 | 406.107 | 37.0008 | 22.3336
[14 empty] | 4278.3 | 611.537 | 845350 | 406.144 | 37.2982 | 22.3183
[14 empty] | 3975.1 | 612.775 | 880900 | 406.18 | 37.5956 | 22.3049
[14 empty] | 3671.9 | 614.014 | 916460 | 406.217 | 37.8931 | 22.2916
[14 empty] | 3368.7 | 615.252 | 952010 | 406.254 | 38.1905 | 22.2782
[14 empty] | 3127.8 | 616.374 |  |  | 38.488 | 22.2648
[14 empty] | 2914 | 617.447 |  |  | 38.7856 | 22.2543
[14 empty] | 2700.1 | 618.519 |  |  | 39.0833 | 22.2456
[14 empty] | 2486.2 | 619.592 |  |  | 39.3809 | 22.2369
[14 empty] | 2272.4 | 620.665 |  |  | 39.6786 | 22.2283
[14 empty] | 2098.2 | 622.181 |  |  | 39.9763 | 22.2196
[14 empty] | 1964.2 | 624.146 |  |  | 40.2739 | 22.2109
[14 empty] | 1830.3 | 626.11 |  |  | 40.5717 | 22.2062
[14 empty] | 1696.3 | 628.075 |  |  | 40.8695 | 22.2056
[14 empty] | 1568.4 | 629.971 |  |  | 41.1672 | 22.205
[14 empty] | 1465.7 | 631.582 |  |  | 41.465 | 22.202
[14 empty] | 1362.9 | 633.193 |  |  | 41.7626 | 22.1926
[14 empty] | 1260.2 | 634.804 |  |  | 42.0603 | 22.1833
[14 empty] | 1157.42 | 636.415 |  |  | 42.3579 | 22.1739
[14 empty] | 1107.46 | 639.721 |  |  | 42.6556 | 22.1665
[14 empty] | 1061.36 | 643.151 |  |  | 42.9534 | 22.161
[14 empty] | 1042.89 | 646.971 |  |  | 43.2511 | 22.1555
[14 empty] | 1034.81 | 650.937 |  |  | 43.5489 | 22.1516
[14 empty] | 1097.02 | 653.801 |  |  | 43.8466 | 22.1554
[14 empty] | 1161.15 | 656.634 |  |  | 44.1444 | 22.1591
[14 empty] | 1259.4 | 658.095 |  |  | 44.4421 | 22.1629
[14 empty] | 1359.4 | 659.488 |  |  | 44.7398 | 22.1676
[14 empty] | 1465.4 | 660.991 |  |  | 45.0375 | 22.1737
[14 empty] | 1579.7 | 662.647 |  |  | 45.3352 | 22.1798
[14 empty] | 1708.4 | 664.144 |  |  | 45.6328 | 22.1859
[14 empty] | 1844.1 | 665.564 |  |  | 45.9303 | 22.1971
[14 empty] | 1999.1 | 666.992 |  |  | 46.2276 | 22.2105
[14 empty] | 2164.9 | 668.423 |  |  | 46.5249 | 22.2238
[14 empty] | 2330.7 | 669.855 |  |  | 46.8223 | 22.2371
[14 empty] | 2518.7 | 671.064 |  |  | 47.1196 | 22.2508
[14 empty] | 2728.6 | 672.053 |  |  | 47.4169 | 22.2648
[14 empty] | 2966.8 | 673.161 |  |  | 47.7142 | 22.2788
[14 empty] | 3229.2 | 674.371 |  |  | 48.0115 | 22.2927
[14 empty] | 3491.7 | 675.581 |  |  | 48.3088 | 22.3067
[14 empty] | 3754.1 | 676.792 |  |  | 48.6057 | 22.3252
[14 empty] | 4074.8 | 677.762 |  |  | 48.9022 | 22.3481
[14 empty] | 4443.8 | 678.534 |  |  | 49.1987 | 22.3709
[14 empty] | 4812.8 | 679.306 |  |  | 49.4952 | 22.3938
[14 empty] | 5181.8 | 680.078 |  |  | 49.7918 | 22.4167
[14 empty] | 5680.9 | 680.944
[14 empty] | 6223.7 | 681.843
[14 empty] | 6766.5 | 682.741
[14 empty] | 7309.3 | 683.639
[14 empty] | 7852.1 | 684.538
[14 empty] | 8394.8 | 685.436
[14 empty] | 9178.5 | 686.383
[14 empty] | 9969.1 | 687.332
[14 empty] | 10759.7 | 688.281
[14 empty] | 11612.2 | 689.168
[14 empty] | 12687 | 689.831
[14 empty] | 13761 | 690.494
[14 empty] | 14836 | 691.156
[14 empty] | 16117 | 692.129
[14 empty] | 17463 | 693.2
[14 empty] | 18828 | 694.256
[14 empty] | 20591 | 695.007
[14 empty] | 22355 | 695.758
[14 empty] | 24119 | 696.51
[14 empty] | 26291 | 697.086
[14 empty] | 28766 | 697.534
[14 empty] | 31242 | 697.981
[14 empty] | 33718 | 698.428
[14 empty] | 36313 | 698.914
[14 empty] | 39937 | 699.729
[14 empty] | 43562 | 700.545
[14 empty] | 47187 | 701.36
[14 empty] | 50812 | 702.176
[14 empty] | 54436 | 702.992
[14 empty] | 59367 | 703.596
[14 empty] | 64412 | 704.182
[14 empty] | 69664 | 704.76
[14 empty] | 76532 | 705.268
[14 empty] | 83400 | 705.776
[14 empty] | 90268 | 706.285
[14 empty] | 97136 | 706.793
[14 empty] | 106174 | 707.204
[14 empty] | 116943 | 707.536
[14 empty] | 127710 | 707.869
[14 empty] | 138480 | 708.201
[14 empty] | 149250 | 708.533
[14 empty] | 160020 | 708.866
[14 empty] | 173330 | 709.291
[14 empty] | 190050 | 709.84
[14 empty] | 206780 | 710.389
[14 empty] | 223500 | 710.939
[14 empty] | 240220 | 711.488

## 8640 IRAM
Propiedades mecanicas en funcion de temperaturas de revenido | [9 empty] | Bandas de templabilidad
x | Rm | x | HB | x | Rp 0,2 | x | Z | x | A | x | Arriba | x | Abajo
201.913 | 1970.07 | 202.113 | 1750.89 | 198.335 | 1654.85 | 202.708 | 1002.36 | 203.581 | 535.41 | 0.966 | 60.1248 | 0.8818 | 52.9981
204.475 | 1960.44 | 207.413 | 1745.22 | 204.259 | 1651.3 | 208.889 | 1000.4 | 209.708 | 537.79 | 1.2479 | 60.1951 | 1.1745 | 53.0104
208.147 | 1951.91 | 212.671 | 1739.45 | 210.058 | 1647.24 | 215.107 | 999.02 | 215.928 | 539.05 | 1.5382 | 60.1889 | 1.4672 | 53.0155
211.804 | 1943.34 | 217.382 | 1732.46 | 215.78 | 1642.87 | 221.392 | 998.62 | 222.209 | 539.61 | 1.8299 | 60.1686 | 1.76 | 53.012
215.197 | 1934.46 | 222.277 | 1725.88 | 221.363 | 1638.01 | 227.648 | 997.64 | 228.49 | 540.13 | 2.116 | 60.1166 | 2.0527 | 53.0057
218.518 | 1925.51 | 227.546 | 1720.12 | 226.915 | 1633.06 | 233.885 | 996.29 | 234.772 | 540.61 | 2.4035 | 60.0713 | 2.3438 | 52.9861
221.765 | 1916.48 | 232.98 | 1714.82 | 232.286 | 1627.58 | 240.127 | 995.04 | 241.053 | 541.13 | 2.6932 | 60.036 | 2.6327 | 52.9488
224.988 | 1907.42 | 238.192 | 1709.01 | 237.853 | 1622.68 | 246.398 | 994.26 | 247.317 | 542.07 | 2.9827 | 59.9995 | 2.9247 | 52.9308
228.207 | 1898.36 | 242.99 | 1702.19 | 243.561 | 1618.26 | 252.663 | 993.32 | 253.582 | 543 | 3.2722 | 59.9628 | 3.2139 | 52.8954
231.733 | 1889.65 | 247.788 | 1695.37 | 249.337 | 1614.09 | 258.928 | 992.4 | 259.751 | 544.83 | 3.5613 | 59.9245 | 3.4988 | 52.8403
235.544 | 1881.26 | 252.8 | 1689.04 | 254.855 | 1609.09 | 265.206 | 991.97 | 265.824 | 547.57 | 3.847 | 59.8703 | 3.7755 | 52.759
239.1 | 1872.58 | 258.074 | 1683.29 | 260.098 | 1603.28 | 271.495 | 991.93 | 272.034 | 548.94 | 4.1279 | 59.8007 | 4.05 | 52.6725
242.506 | 1863.71 | 262.978 | 1676.69 | 265.168 | 1597.04 | 277.781 | 991.7 | 278.308 | 549.68 | 4.4082 | 59.7289 | 4.3253 | 52.5878
245.842 | 1854.77 | 267.827 | 1669.98 | 270.606 | 1591.76 | 284.063 | 991.21 | 284.581 | 550.42 | 4.6873 | 59.6538 | 4.6027 | 52.5084
249.081 | 1845.74 | 272.657 | 1663.22 | 276.069 | 1586.53 | 290.351 | 990.97 | 290.855 | 551.14 | 4.9661 | 59.5781 | 4.8335 | 52.3575
252.376 | 1836.76 | 277.75 | 1657.04 | 281.504 | 1581.23 | 296.639 | 990.76 | 297.129 | 551.87 | 5.2392 | 59.4883 | 5.0804 | 52.2241
255.887 | 1828.01 | 282.835 | 1650.83 | 286.939 | 1575.92 | 302.913 | 991.41 | 303.401 | 552.64 | 5.5137 | 59.4016 | 5.3436 | 52.1151
259.479 | 1819.36 | 287.874 | 1644.52 | 292.112 | 1570 | 309.193 | 991.79 | 309.667 | 553.55 | 5.7874 | 59.3133 | 5.5879 | 51.9874
263.237 | 1810.9 | 292.927 | 1638.25 | 296.854 | 1563.07 | 315.316 | 994.2 | 315.932 | 554.46 | 6.0591 | 59.2206 | 5.7648 | 51.7866
266.963 | 1802.41 | 297.944 | 1631.89 | 301.575 | 1556.11 | 321.555 | 995.26 | 322.198 | 555.37 | 6.3262 | 59.1184 | 5.9523 | 51.5933
270.33 | 1793.5 | 302.805 | 1625.2 | 306.192 | 1548.95 | 327.779 | 996.44 | 328.42 | 556.85 | 6.5944 | 59.0184 | 6.1542 | 51.4135
273.697 | 1784.6 | 307.729 | 1618.64 | 310.821 | 1541.81 | 333.817 | 999.39 | 334.622 | 558.59 | 6.8655 | 58.9241 | 6.3972 | 51.2736
277.167 | 1775.81 | 312.843 | 1612.51 | 315.663 | 1535.08 | 339.977 | 1001.5 | 340.825 | 560.34 | 7.1394 | 58.8363 | 6.6153 | 51.11
280.886 | 1767.31 | 317.927 | 1606.31 | 320.505 | 1528.35 | 346.143 | 1003.58 | 347.027 | 562.08 | 7.3914 | 58.7088 | 6.7998 | 50.9144
284.605 | 1758.8 | 322.539 | 1599.14 | 325.115 | 1521.18 | 352 | 1007.4 | 353.237 | 563.74 | 7.6349 | 58.5696 | 7.0009 | 50.7322
288.399 | 1750.39 | 327.154 | 1591.97 | 329.63 | 1513.84 | 357.885 | 1011.08 | 359.476 | 565.06 | 7.8856 | 58.4406 | 7.2117 | 50.5577
292.229 | 1742.03 | 331.982 | 1585.22 | 334.125 | 1506.47 | 363.991 | 1013.6 | 365.715 | 566.39 | 8.1433 | 58.3219 | 7.4092 | 50.3722
296.059 | 1733.67 | 336.811 | 1578.46 | 338.569 | 1499.01 | 369.838 | 1017.41 | 371.843 | 568.56 | 8.4026 | 58.2058 | 7.5988 | 50.1804
299.392 | 1724.73 | 341.537 | 1571.5 | 342.778 | 1491.17 | 375.61 | 1021.59 | 377.84 | 571.74 | 8.6483 | 58.0706 | 7.7998 | 49.9974
302.671 | 1715.73 | 346.252 | 1564.52 | 346.986 | 1483.34 | 381.435 | 1025.57 | 383.837 | 574.91 | 8.9004 | 57.9437 | 8.0022 | 49.8156
305.951 | 1706.74 | 350.967 | 1557.54 | 351.195 | 1475.5 | 387.176 | 1029.86 | 389.947 | 577.2 | 9.1579 | 57.8245 | 8.1784 | 49.617
309.612 | 1698.17 | 355.724 | 1550.65 | 355.159 | 1467.32 | 392.742 | 1034.75 | 396.193 | 578.44 | 9.3759 | 57.6597 | 8.3209 | 49.3966
313.342 | 1689.68 | 360.486 | 1543.76 | 359.107 | 1459.11 | 398.283 | 1039.72 | 402.439 | 579.67 | 9.5899 | 57.4893 | 8.4634 | 49.1762
317.072 | 1681.19 | 365.248 | 1536.87 | 363.106 | 1450.97 | 403.917 | 1044.4 | 408.645 | 581.36 | 9.8329 | 57.3494 | 8.6059 | 48.9558
320.801 | 1672.7 | 369.954 | 1529.88 | 367.303 | 1443.12 | 409.416 | 1049.49 | 414.843 | 583.14 | 10.0759 | 57.2095 | 8.7255 | 48.7253
324.531 | 1664.21 | 374.621 | 1522.81 | 371.483 | 1435.24 | 414.708 | 1055.18 | 420.965 | 585.49 | 10.3222 | 57.0741 | 8.8443 | 48.4946
328.261 | 1655.72 | 379.361 | 1515.88 | 375.573 | 1427.23 | 420 | 1060.88 | 427.018 | 588.35 | 10.5699 | 56.9405 | 8.9631 | 48.2638
331.99 | 1647.23 | 384.169 | 1509.08 | 379.665 | 1419.22 | 424.951 | 1067.34 | 433.079 | 591.16 | 10.775 | 56.7617 | 9.1086 | 48.046
336.038 | 1639.17 | 388.673 | 1501.74 | 384.313 | 1412.12 | 429.734 | 1074.18 | 439.171 | 593.78 | 10.9789 | 56.5815 | 9.2732 | 47.8376
340.273 | 1631.38 | 392.973 | 1494.05 | 388.721 | 1404.67 | 434.618 | 1080.82 | 445.264 | 596.39 | 11.2072 | 56.4244 | 9.4378 | 47.6291
344.457 | 1623.51 | 397.715 | 1487.16 | 392.254 | 1395.94 | 438.864 | 1088.57 | 451.357 | 599 | 11.4451 | 56.2784 | 9.5546 | 47.398
348.42 | 1615.32 | 402.655 | 1480.64 | 395.786 | 1387.22 | 442.87 | 1096.7 | 457.478 | 601.42 | 11.6635 | 56.111 | 9.6667 | 47.1647
352.383 | 1607.13 | 407.476 | 1473.87 | 399.612 | 1378.85 | 447.152 | 1104.4 | 463.603 | 603.81 | 11.8794 | 55.9412 | 9.7861 | 46.9342
356.345 | 1598.94 | 412.093 | 1466.72 | 403.5 | 1370.57 | 451.603 | 1111.84 | 469.727 | 606.2 | 12.0967 | 55.7728 | 9.9074 | 46.7044
360.319 | 1590.77 | 416.757 | 1459.64 | 407.388 | 1362.28 | 455.656 | 1119.91 | 475.852 | 608.59 | 12.3181 | 55.6084 | 10.0286 | 46.4746
364.316 | 1582.63 | 421.496 | 1452.71 | 411.09 | 1353.76 | 459.709 | 1127.97 | 481.98 | 610.97 | 12.5354 | 55.44 | 10.1533 | 46.2462
368.318 | 1574.49 | 426.236 | 1445.78 | 414.734 | 1345.16 | 463.93 | 1135.78 | 488.108 | 613.34 | 12.744 | 55.2635 | 10.2851 | 46.0209
372.414 | 1566.49 | 430.976 | 1438.85 | 418.378 | 1336.57 | 468.158 | 1143.58 | 494.22 | 615.81 | 12.9465 | 55.0818 | 10.417 | 45.7955
376.509 | 1558.49 | 435.715 | 1431.92 | 421.987 | 1327.93 | 472.387 | 1151.39 | 500.317 | 618.4 | 13.1529 | 54.9043 | 10.5488 | 45.5702
380.584 | 1550.46 | 440.455 | 1424.98 | 425.547 | 1319.24 | 477.381 | 1157.77 | 506.414 | 620.98 | 13.3829 | 54.7489 | 10.6529 | 45.3351
384.526 | 1542.24 | 444.58 | 1417.04 | 429.108 | 1310.55 | 482.428 | 1164.06 | 512.399 | 624.1 | 13.5919 | 54.573 | 10.7367 | 45.0929
388.468 | 1534.03 | 448.608 | 1408.95 | 432.73 | 1301.93 | 487.475 | 1170.35 | 518.113 | 628.5 | 13.7842 | 54.3832 | 10.8206 | 44.8508
392.241 | 1525.6 | 452.636 | 1400.85 | 436.355 | 1293.31 | 492.429 | 1176.82 | 523.827 | 632.91 | 13.9701 | 54.1886 | 10.9045 | 44.6086
395.792 | 1516.9 | 456.985 | 1393.23 | 439.956 | 1284.67 | 496.995 | 1184.07 | 529.665 | 636.66 | 14.1825 | 54.016 | 10.9879 | 44.3664
399.344 | 1508.19 | 461.347 | 1385.64 | 443.552 | 1276.02 | 501.561 | 1191.32 | 535.836 | 638.69 | 14.4042 | 53.8518 | 11.0712 | 44.1241
402.966 | 1499.57 | 465.708 | 1378.04 | 447.148 | 1267.36 | 506.203 | 1198.43 | 542.007 | 640.73 | 14.6216 | 53.6834 | 11.1545 | 43.8818
406.617 | 1490.99 | 469.887 | 1370.17 | 450.727 | 1258.7 | 511.062 | 1205.12 | 548.014 | 643.75 | 14.8258 | 53.5039 | 11.2378 | 43.6395
410.175 | 1482.3 | 473.82 | 1361.94 | 453.977 | 1249.67 | 515.922 | 1211.81 | 553.932 | 647.32 | 14.9607 | 53.281 | 11.321 | 43.3971
413.512 | 1473.36 | 477.753 | 1353.71 | 457.227 | 1240.64 | 520.781 | 1218.5 | 559.851 | 650.88 | 15.1567 | 53.1001 | 11.4026 | 43.1544
416.849 | 1464.42 | 481.651 | 1345.44 | 460.503 | 1231.64 | 525.86 | 1224.72 | 565.771 | 654.43 | 15.3735 | 52.9313 | 11.4843 | 42.9117
420.378 | 1455.7 | 485.456 | 1337.04 | 464.178 | 1223.09 | 530.94 | 1230.93 | 571.631 | 658.24 | 15.5941 | 52.7663 | 11.566 | 42.669
424.044 | 1447.13 | 489.261 | 1328.65 | 467.853 | 1214.53 | 536.021 | 1237.14 | 577.37 | 662.55 | 15.8138 | 52.6006 | 11.6466 | 42.426
427.758 | 1438.63 | 492.715 | 1319.85 | 471.528 | 1205.97 | 540.97 | 1243.65 | 583.11 | 666.86 | 16.0084 | 52.4135 | 11.7151 | 42.1802
431.558 | 1430.22 | 496.031 | 1310.89 | 474.687 | 1196.88 | 545.893 | 1250.2 | 588.966 | 670.68 | 16.1903 | 52.2162 | 11.7835 | 41.9343
435.358 | 1421.82 | 499.363 | 1301.95 | 477.623 | 1187.55 | 551.317 | 1255.43 | 594.888 | 674.23 | 16.3725 | 52.0191 | 11.852 | 41.6885
438.577 | 1412.76 | 502.835 | 1293.15 | 480.599 | 1178.27 | 556.978 | 1260.02 | 600.81 | 677.78 | 16.548 | 51.8177 | 11.9204 | 41.4426
441.779 | 1403.69 | 506.307 | 1284.36 | 484.653 | 1170.21 | 561.979 | 1266.36 | 606.608 | 681.83 | 16.7676 | 51.6515 | 11.9889 | 41.1968
445.048 | 1394.68 | 509.766 | 1275.56 | 488.707 | 1162.15 | 566.852 | 1273.02 | 612.324 | 686.23 | 16.976 | 51.4757 | 12.0573 | 40.951
448.538 | 1385.91 | 513.219 | 1266.74 | 492.301 | 1153.5 | 571.649 | 1279.84 | 618.04 | 690.62 | 17.1662 | 51.2843 | 12.149 | 40.7113
452.027 | 1377.14 | 516.671 | 1257.93 | 495.827 | 1144.77 | 576.756 | 1285.99 | 623.534 | 695.72 | 17.3685 | 51.1029 | 12.2496 | 40.4741
455.516 | 1368.37 | 520.793 | 1250.02 | 499.354 | 1136.04 | 582.057 | 1291.66 | 628.918 | 701.17 | 17.5637 | 50.916 | 12.3501 | 40.2368
459.005 | 1359.59 | 525.181 | 1242.46 | 502.88 | 1127.31 | 587.433 | 1297.12 | 634.302 | 706.62 | 17.7457 | 50.7187 | 12.4501 | 39.9994
462.478 | 1350.8 | 529.57 | 1234.91 | 506.257 | 1118.42 | 592.815 | 1302.57 | 639.756 | 711.85 | 17.9576 | 50.5454 | 12.5447 | 39.7603
465.95 | 1342.01 | 532.817 | 1225.92 | 509.614 | 1109.5 | 598.314 | 1307.63 | 645.445 | 716.34 | 18.1365 | 50.3544 | 12.6393 | 39.5211
469.422 | 1333.22 | 535.909 | 1216.74 | 512.993 | 1100.61 | 604.01 | 1312.08 | 651.135 | 720.83 | 18.269 | 50.133 | 12.7339 | 39.282
472.602 | 1324.12 | 539.638 | 1208.33 | 517.041 | 1092.54 | 609.449 | 1317.37 | 656.824 | 725.32 | 18.4437 | 49.9308 | 12.8326 | 39.0442
475.769 | 1315.01 | 543.885 | 1200.56 | 521.088 | 1084.47 | 614.616 | 1323.38 | 662.449 | 730.03 | 18.6679 | 49.7703 | 12.9337 | 38.8071
479.03 | 1306 | 548.133 | 1192.78 | 525.113 | 1076.37 | 619.796 | 1329.34 | 668.049 | 734.83 | 18.8275 | 49.5636 | 13.0348 | 38.57
482.525 | 1297.23 | 552.358 | 1184.97 | 528.753 | 1067.77 | 625.51 | 1333.74 | 673.649 | 739.63 | 18.9693 | 49.3429 | 13.1448 | 38.3366
486.02 | 1288.47 | 556.578 | 1177.15 | 532.392 | 1059.17 | 631.224 | 1338.14 | 678.461 | 746.3 | 19.1595 | 49.152 | 13.29 | 38.1175
489.477 | 1279.66 | 560.798 | 1169.33 | 536.032 | 1050.57 | 636.945 | 1342.52 |  |  | 19.357 | 48.9662 | 13.4351 | 37.8984
492.72 | 1270.63 | 564.766 | 1161.16 | 539.688 | 1041.99 | 642.669 | 1346.88 |  |  | 19.5341 | 48.7667 | 13.5802 | 37.6793
495.962 | 1261.59 | 568.669 | 1152.89 | 543.343 | 1033.41 | 648.388 | 1351.27 |  |  | 19.6932 | 48.555 | 13.7254 | 37.4602
499.205 | 1252.56 | 572.622 | 1144.7 | 546.998 | 1024.83 | 654.091 | 1355.71 |  |  | 19.8524 | 48.3434 | 13.8434 | 37.2293
502.382 | 1243.46 | 577.464 | 1137.97 | 550.778 | 1016.41 | 659.794 | 1360.16 |  |  | 20.0116 | 48.1318 | 13.9588 | 36.9972
505.399 | 1234.21 | 582.306 | 1131.24 | 554.825 | 1008.34 |  |  |  |  | 20.1839 | 47.9282 | 14.0743 | 36.7652
508.417 | 1224.96 | 586.951 | 1124.15 | 558.873 | 1000.27 |  |  |  |  | 20.3647 | 47.7301 | 14.2002 | 36.5379
511.795 | 1216.09 | 591.337 | 1116.6 | 562.92 | 992.2 |  |  |  |  | 20.5484 | 47.534 | 14.3538 | 36.3232
515.537 | 1207.62 | 595.723 | 1109.04 | 567.025 | 984.21 |  |  |  |  | 20.7307 | 47.3369 | 14.5075 | 36.1085
519.279 | 1199.14 | 600.091 | 1101.45 | 571.191 | 976.31 |  |  |  |  | 20.9122 | 47.1392 | 14.6612 | 35.8939
522.904 | 1190.53 | 604.454 | 1093.86 | 575.357 | 968.41 |  |  |  |  | 21.0839 | 46.9355 | 14.8172 | 35.6805
526.277 | 1181.63 | 608.817 | 1086.26 | 579.523 | 960.51 |  |  |  |  | 21.2423 | 46.7234 | 14.9734 | 35.4672
529.651 | 1172.73 | 613.192 | 1078.69 | 583.73 | 952.67 |  |  |  |  | 21.4006 | 46.5113 | 15.1295 | 35.2539
533.028 | 1163.84 | 617.625 | 1071.21 | 587.972 | 944.89 |  |  |  |  | 21.5659 | 46.3033 | 15.3058 | 35.0533
536.412 | 1154.95 | 622.058 | 1063.73 | 592.215 | 937.1 |  |  |  |  | 21.7432 | 46.103 | 15.4929 | 34.8597
539.796 | 1146.06 | 626.594 | 1056.43 | 596.529 | 929.43 |  |  |  |  | 21.8832 | 45.8818 | 15.6801 | 34.666
543.463 | 1137.5 | 631.27 | 1049.38 | 600.895 | 921.84 |  |  |  |  | 22.0285 | 45.6629 | 15.8573 | 34.4656
547.177 | 1128.99 | 635.947 | 1042.33 | 605.233 | 914.21 |  |  |  |  | 22.1954 | 45.4569 | 16.0282 | 34.261
550.678 | 1120.24 | 640.306 | 1034.73 | 609.47 | 906.42 |  |  |  |  | 22.3795 | 45.262 | 16.1991 | 34.0563
553.957 | 1111.24 | 644.639 | 1027.08 | 613.707 | 898.62 |  |  |  |  | 22.5464 | 45.0549 | 16.3859 | 33.8632
557.333 | 1102.35 | 649.101 | 1019.66 | 617.944 | 890.83 |  |  |  |  | 22.7255 | 44.8581 | 16.5887 | 33.6818
561.091 | 1093.9 | 653.759 | 1012.58 | 622.199 | 883.07 |  |  |  |  | 22.9535 | 44.7015 | 16.7916 | 33.5004
564.849 | 1085.44 | 658.417 | 1005.49 | 626.603 | 875.54 |  |  |  |  | 23.149 | 44.5159 | 16.9743 | 33.3042
568.764 | 1077.19 | 663.075 | 998.41 | 631.007 | 868.01 |  |  |  |  | 23.2906 | 44.2959 | 17.148 | 33.1013
572.747 | 1069.03 |  |  | 635.353 | 860.39 |  |  |  |  | 23.5231 | 44.1438 | 17.3216 | 32.8984
576.812 | 1060.99 |  |  | 639.616 | 852.64 |  |  |  |  | 23.7566 | 43.9924 | 17.5045 | 32.7017
580.958 | 1053.06 |  |  | 643.877 | 844.88 |  |  |  |  | 23.9502 | 43.8039 | 17.688 | 32.5055
584.986 | 1044.97 |  |  | 648.118 | 837.09 |  |  |  |  | 24.151 | 43.6215 | 17.8715 | 32.3092
588.625 | 1036.37 |  |  | 652.36 | 829.31 |  |  |  |  | 24.3776 | 43.4628 | 18.0784 | 32.1313
592.265 | 1027.77 |  |  | 656.601 | 821.52 |  |  |  |  | 24.6098 | 43.3103 | 18.2867 | 31.9546
596.284 | 1019.69 |  |  | 661.066 | 814.1 |  |  |  |  | 24.8354 | 43.1502 | 18.4951 | 31.7779
600.505 | 1011.87 |  |  | 665.63 | 806.85 |  |  |  |  | 25.0574 | 42.9863 | 18.7034 | 31.6011
604.726 | 1004.05 |  |  | 670.195 | 799.59 |  |  |  |  | 25.2763 | 42.8195 | 18.9159 | 31.4282
608.878 | 996.13 | [8 empty] | 25.5087 | 42.6678 | 19.1309 | 31.2576
612.987 | 988.15 | [8 empty] | 25.7494 | 42.525 | 19.3409 | 31.0824
617.091 | 980.16 | [8 empty] | 25.9904 | 42.3825 | 19.5519 | 30.9087
621.149 | 972.1 | [8 empty] | 26.2326 | 42.2417 | 19.7907 | 30.7635
625.207 | 964.05 | [8 empty] | 26.4796 | 42.1085 | 20.0286 | 30.6174
629.548 | 956.45 | [8 empty] | 26.7511 | 42.0151 | 20.2541 | 30.4572
634.209 | 949.37 | [8 empty] | 26.9901 | 41.8759 | 20.4796 | 30.297
638.573 | 941.81 | [8 empty] | 27.2112 | 41.7113 | 20.7212 | 30.1559
642.572 | 933.68 | [8 empty] | 27.4411 | 41.5563 | 20.9674 | 30.0201
646.571 | 925.54 | [8 empty] | 27.6761 | 41.4084 | 21.2118 | 29.8824
651.188 | 918.42 | [8 empty] | 27.9182 | 41.2676 | 21.4397 | 29.7247
655.972 | 911.57 | [8 empty] | 28.1624 | 41.13 | 21.6689 | 29.5685
660.757 | 904.73 | [8 empty] | 28.4193 | 41.0102 | 21.913 | 29.4301
665.436 | 897.68 | [8 empty] | 28.6632 | 40.8743 | 22.1572 | 29.2918
670.084 | 890.58 | [8 empty] | 28.936 | 40.7848 | 22.4034 | 29.1562
674.732 | 883.48 | [8 empty] | 29.1729 | 40.6387 | 22.6507 | 29.022
[10 empty] | 29.4296 | 40.5188 | 22.8975 | 28.8871
[10 empty] | 29.6652 | 40.3705 | 23.136 | 28.7417
[10 empty] | 29.912 | 40.237 | 23.3746 | 28.5962
[10 empty] | 30.1484 | 40.0897 | 23.6199 | 28.4599
[10 empty] | 30.4143 | 39.9871 | 23.874 | 28.3355
[10 empty] | 30.6919 | 39.9085 | 24.1281 | 28.2112
[10 empty] | 30.9483 | 39.7948 | 24.3752 | 28.0769
[10 empty] | 31.1929 | 39.6574 | 24.6201 | 27.9395
[10 empty] | 31.4259 | 39.5058 | 24.8649 | 27.802
[10 empty] | 31.6559 | 39.3504 | 25.1129 | 27.6689
[10 empty] | 31.8985 | 39.2142 | 25.362 | 27.5371
[10 empty] | 32.1714 | 39.1238 | 25.6161 | 27.4131
[10 empty] | 32.4442 | 39.0334 | 25.8761 | 27.2982
[10 empty] | 32.7166 | 38.9421 | 26.1362 | 27.1833
[10 empty] | 32.9813 | 38.8353 | 26.3962 | 27.0683
[10 empty] | 33.2424 | 38.7224 | 26.6562 | 26.9534
[10 empty] | 33.4996 | 38.603 | 26.9162 | 26.8385
[10 empty] | 33.7591 | 38.4872 | 27.1844 | 26.7384
[10 empty] | 34.0195 | 38.3729 | 27.4531 | 26.6393
[10 empty] | 34.2897 | 38.2778 | 27.7169 | 26.5313
[10 empty] | 34.5654 | 38.1941 | 27.9766 | 26.4158
[10 empty] | 34.8435 | 38.1164 | 28.2425 | 26.3131
[10 empty] | 35.1217 | 38.0391 | 28.5205 | 26.2349
[10 empty] | 35.3969 | 37.9543 | 28.7984 | 26.1567
[10 empty] | 35.6712 | 37.8671 | 29.0763 | 26.0786
[10 empty] | 35.9452 | 37.7794 | 29.3534 | 25.9983
[10 empty] | 36.2268 | 37.7125 | 29.6297 | 25.916
[10 empty] | 36.5042 | 37.6343 | 29.906 | 25.8336
[10 empty] | 36.7797 | 37.5503 | 30.1825 | 25.752
[10 empty] | 37.0625 | 37.489 | 30.46 | 25.6726
[10 empty] | 37.3513 | 37.4486 | 30.7374 | 25.5932
[10 empty] | 37.6401 | 37.4082 | 31.0149 | 25.5138
[10 empty] | 37.9249 | 37.3513 | 31.296 | 25.445
[10 empty] | 38.2094 | 37.2928 | 31.5792 | 25.3821
[10 empty] | 38.4964 | 37.2477 | 31.8624 | 25.3193
[10 empty] | 38.7882 | 37.2278 | 32.1466 | 25.2611
[10 empty] | 39.0792 | 37.2016 | 32.4376 | 25.2344
[10 empty] | 39.3702 | 37.1744 | 32.7286 | 25.2076
[10 empty] | 39.6616 | 37.1509 | 33.0196 | 25.1809
[10 empty] | 39.953 | 37.1275 | 33.3087 | 25.1432
[10 empty] | 40.2425 | 37.0916 | 33.5969 | 25.0996
[10 empty] | 40.5316 | 37.0528 | 33.885 | 25.056
[10 empty] | 40.8218 | 37.0202 | 34.1733 | 25.0131
[10 empty] | 41.112 | 36.9877 | 34.4616 | 24.9704
[10 empty] | 41.4039 | 36.9709 | 34.7499 | 24.9277
[10 empty] | 41.6962 | 36.9568 | 35.0382 | 24.885
[10 empty] | 41.9889 | 36.9503 | 35.3273 | 24.8466
[10 empty] | 42.2817 | 36.9477 | 35.6178 | 24.8159
[10 empty] | 42.5745 | 36.9458 | 35.9082 | 24.7852
[10 empty] | 42.8674 | 36.9466 | 36.1987 | 24.7545
[10 empty] | 43.1603 | 36.9485 | 36.4885 | 24.72
[10 empty] | 43.4531 | 36.9543 | 36.7782 | 24.6845
[10 empty] | 43.7458 | 36.9499 | 37.0679 | 24.6491
[10 empty] | 44.0383 | 36.9405 | 37.3576 | 24.6137
[10 empty] | 44.331 | 36.9342 | 37.6473 | 24.5782
[10 empty] | 44.6239 | 36.9349 | 37.937 | 24.5428
[10 empty] | 44.9168 | 36.9357 | 38.2267 | 24.5076
[10 empty] | 45.2096 | 36.9364 | 38.5166 | 24.4736
[10 empty] | 45.5025 | 36.9371 | 38.8066 | 24.4395
[10 empty] | 45.7953 | 36.9426 | 39.0965 | 24.4055
[10 empty] | 46.088 | 36.9526 | 39.3865 | 24.3722
[10 empty] | 46.3802 | 36.9705 | 39.6784 | 24.3535
[10 empty] | 46.673 | 36.9668 | 39.9703 | 24.3348
[10 empty] | 46.9657 | 36.9596 | 40.2623 | 24.3161
[10 empty] | 47.2584 | 36.9524 | 40.5542 | 24.2973
[10 empty] | 47.5512 | 36.9501 | 40.8452 | 24.2706
[10 empty] | 47.844 | 36.9508 | 41.1361 | 24.2434
[10 empty] | 48.1369 | 36.9516 | 41.4271 | 24.2161
[10 empty] | 48.4298 | 36.9523 | 41.718 | 24.1889
[10 empty] | 48.7226 | 36.9522 | 42.0089 | 24.1616
[10 empty] | 49.0155 | 36.9512 | 42.3013 | 24.1644
[10 empty] | 49.3083 | 36.9503 | 42.594 | 24.1745
[10 empty] | 49.6012 | 36.9494 | 42.8867 | 24.1846
[10 empty] | 49.894 | 36.9484 | 43.1794 | 24.1947
[12 empty] | 43.4722 | 24.2048
[12 empty] | 43.7645 | 24.1969
[12 empty] | 44.0567 | 24.1812
[12 empty] | 44.3488 | 24.1655
[12 empty] | 44.641 | 24.1498
[12 empty] | 44.9332 | 24.1341
[12 empty] | 45.2259 | 24.1371
[12 empty] | 45.5187 | 24.1437
[12 empty] | 45.8115 | 24.1503
[12 empty] | 46.1044 | 24.1569
[12 empty] | 46.3972 | 24.1635
[12 empty] | 46.69 | 24.1677
[12 empty] | 46.9829 | 24.1684
[12 empty] | 47.2758 | 24.1691
[12 empty] | 47.5686 | 24.1698
[12 empty] | 47.8615 | 24.1705
[12 empty] | 48.1544 | 24.1713
[12 empty] | 48.4472 | 24.172
[12 empty] | 48.7401 | 24.1727
[12 empty] | 49.033 | 24.1734
[12 empty] | 49.3258 | 24.1741
[12 empty] | 49.6187 | 24.1749
[12 empty] | 49.9116 | 24.1756

## 9260 IRAM
Propiedades mecanicas en funcion de temperaturas de revenido | [9 empty] | Diagrama TTT | [7 empty] | Bandas de templabilidad
x | HB | x | Rm | x | Rp0,2 | x | Z | x | A | x | A | x | AMASF | x | AMASFMASC | x | Ms | x | Arriba | x | Abajo
192.086 | 2016.78 | 251.446 | 2065.85 | 140.52 | 2067.11 | 199.064 | 454.04 | 199.786 | 414.9 | 103.696 | 251.854 | 83.176 | 504.863 | 38046 | 205.092 | 0.50918 | 251.466 | 5.5432 | 64.9336 | 1.0607 | 60.0291
198.406 | 2019.47 | 255.902 | 2058.2 | 146.247 | 2062.12 | 205.333 | 457.05 | 206.296 | 414.88 | 99.548 | 255.528 | 79.645 | 508.472 | 35264 | 206.686 | 0.76309 | 251.482 | 5.7651 | 64.7774 | 1.3475 | 60.035
204.87 | 2019.51 | 260.23 | 2050.28 | 151.956 | 2057.08 | 211.645 | 459.8 | 212.757 | 415.86 | 93.966 | 258.639 | 75.718 | 511.83 | 32481 | 208.28 | 1.01701 | 251.499 | 6.0097 | 64.649 | 1.6342 | 60.0409
211.221 | 2017.36 | 264.399 | 2042.14 | 157.62 | 2051.91 | 217.435 | 464.78 | 219.206 | 417.3 | 88.395 | 261.547 | 71.637 | 515.048 | 29905 | 209.37 | 1.2709 | 251.515 | 6.2513 | 64.5168 | 1.9041 | 59.9628
217.522 | 2014.83 | 268.729 | 2034.27 | 163.06 | 2046.12 | 223.273 | 469.62 | 225.707 | 418.02 | 83.247 | 264.561 | 67.436 | 518.009 | 27416 | 210.246 | 1.5248 | 251.531 | 6.4793 | 64.3673 | 2.172 | 59.8753
223.447 | 2010.5 | 273.13 | 2026.59 | 168.373 | 2040.03 | 229.205 | 474.15 | 232.213 | 418.51 | 78.622 | 267.706 | 63.198 | 520.725 | 25318 | 211.305 | 1.7788 | 251.547 | 6.7073 | 64.2178 | 2.4402 | 59.7885
229.648 | 2007.49 | 276.387 | 2017.37 | 173.598 | 2033.74 | 235.107 | 478.79 | 238.722 | 418.89 | 75.153 | 271.254 | 58.921 | 523.191 | 23257 | 212.38 | 2.0327 | 251.563 | 6.9289 | 64.0614 | 2.7119 | 59.7102
235.949 | 2004.92 | 280.016 | 2008.64 | 178.961 | 2027.77 | 240.967 | 483.58 | 245.146 | 420.45 | 71.462 | 274.518 | 55 | 525.619 | 21420 | 213.784 | 2.2866 | 251.579 | 7.1507 | 63.9052 | 2.9836 | 59.6318
242.036 | 2001.27 | 284.696 | 2001.28 | 184.377 | 2021.93 | 246.89 | 488.14 | 251.51 | 422.84 | 67.056 | 277.323 | 51.291 | 528.023 | 19823 | 215.544 | 2.5405 | 251.595 | 7.3823 | 63.7598 | 3.254 | 59.5509
248.053 | 1997.3 | 289.119 | 1993.61 | 189.407 | 2015.22 | 252.829 | 492.65 | 257.887 | 425.07 | 62.987 | 280.254 | 47.596 | 530.403 | 18285 | 217.334 | 2.7944 | 251.611 | 7.6138 | 63.6144 | 3.5048 | 59.4316
254.081 | 1993.38 | 292.614 | 1984.82 | 194.142 | 2007.96 | 258.52 | 497.96 | 264.381 | 425.96 | 59.685 | 283.47 | 44.168 | 532.275 | 16956 | 219.227 | 3.0483 | 251.627 | 7.8417 | 63.4649 | 3.7556 | 59.3122
260.044 | 1989.19 | 297.253 | 1977.54 | 199.714 | 2002.53 | 264.162 | 503.41 | 270.844 | 427.21 | 56.383 | 286.687 | 40.768 | 534.118 | 15694 | 221.248 | 3.3022 | 251.643 | 8.0674 | 63.3128 | 3.9417 | 59.1298
266.011 | 1985.01 | 301.119 | 1968.99 | 205.321 | 1997.19 | 269.736 | 509.06 | 277.204 | 429.63 | 53.482 | 289.959 | 37.72 | 535.608 | 14654 | 223.695 | 3.5562 | 251.659 | 8.2716 | 63.1398 | 4.1097 | 58.9296
271.662 | 1979.8 | 304.93 | 1960.39 | 210.698 | 1991.39 | 275.428 | 514.36 | 283.629 | 431.48 | 50.665 | 293.244 | 34.672 | 537.098 | 13655 | 226.246 | 3.8101 | 251.675 | 8.4736 | 62.9646 | 4.2778 | 58.7294
277.374 | 1974.76 | 308.165 | 1951.15 | 215.376 | 1984.02 | 281.227 | 519.35 | 290.061 | 433.26 | 48.132 | 296.604 | 32.026 | 538.471 | 12937 | 229.503 | 4.064 | 251.691 | 8.6906 | 62.8034 | 4.4486 | 58.5312
283.193 | 1970.08 | 311.4 | 1941.91 | 220.22 | 1976.96 | 287.026 | 524.33 | 296.486 | 435.11 | 45.751 | 300.006 | 29.454 | 539.872 | 12380 | 233.101 | 4.3179 | 251.707 | 8.9022 | 62.6376 | 4.6386 | 58.3463
288.803 | 1964.75 | 314.634 | 1932.67 | 225.099 | 1969.95 | 292.752 | 529.52 | 302.863 | 437.39 | 43.324 | 303.225 | 27.269 | 541.529 | 11881 | 236.772 | 4.5718 | 251.723 | 9.0842 | 62.4468 | 4.8286 | 58.1614
294.323 | 1959.17 | 318.155 | 1923.73 | 229.825 | 1962.67 | 298.193 | 535.51 | 309.172 | 440.13 | 40.908 | 306.382 | 25.118 | 543.122 | 11515.7 | 240.65 | 4.8257 | 251.739 | 9.2703 | 62.2591 | 5.0151 | 57.9745
299.937 | 1953.86 | 321.936 | 1915.08 | 234.927 | 1956.12 | 303.547 | 541.71 | 315.349 | 443.61 | 38.706 | 309.539 | 23.194 | 544.287 | 11237.8 | 244.664 | 5.0797 | 251.755 | 9.4675 | 62.08 | 5.1351 | 57.75
305.652 | 1948.83 | 325.533 | 1906.21 | 239.87 | 1949.27 | 308.785 | 548.18 | 321.481 | 447.31 | 36.533 | 312.71 | 21.27 | 545.452 | 11323.2 | 248.814 | 5.3336 | 251.771 | 9.6743 | 61.9092 | 5.2551 | 57.5254
310.941 | 1942.95 | 329.073 | 1897.28 | 244.332 | 1941.55 | 314.453 | 553.56 | 327.736 | 450.4 | 34.824 | 316.126 | 19.613 | 546.416 | 11664 | 252.674 | 5.5875 | 251.787 | 9.8843 | 61.7412 | 5.3751 | 57.3008
315.417 | 1935.26 | 332.85 | 1888.63 | 248.92 | 1934.03 | 320.108 | 558.98 | 334.033 | 453.25 | 33.115 | 319.542 | 17.997 | 547.348 | 12381 | 255.678 | 5.8414 | 251.803 | 10.0978 | 61.5765 | 5.5013 | 57.0788
320.382 | 1928.42 | 336.673 | 1880.02 | 253.508 | 1926.52 | 325.697 | 564.57 | 340.316 | 456.18 | 31.5 | 322.983 | 16.642 | 548.405 | 13287 | 258.143 | 6.0953 | 251.819 | 10.3054 | 61.4063 | 5.6285 | 56.8573
324.985 | 1920.96 | 340.3 | 1871.2 | 258.017 | 1918.87 | 330.767 | 571.39 | 346.581 | 459.22 | 30.034 | 326.467 | 15.457 | 549.544 | 14289 | 260.351 | 6.3492 | 251.835 | 10.5112 | 61.2345 | 5.7523 | 56.6343
329.858 | 1914.03 | 343.739 | 1862.16 | 262.503 | 1911.19 | 336.291 | 577.06 | 352.478 | 463.87 | 28.559 | 329.824 | 14.273 | 550.683 | 15286 | 263.103 | 6.6031 | 251.851 | 10.6641 | 61.0264 | 5.8705 | 56.409
335.054 | 1907.7 | 347.148 | 1853.1 | 267.046 | 1903.6 | 342.123 | 581.94 | 358.254 | 468.91 | 27.074 | 333.064 | 13.088 | 551.822 | 16327 | 265.762 | 6.8571 | 251.867 | 10.8325 | 60.8265 | 5.9814 | 56.1811
339.597 | 1900.11 | 350.576 | 1844.05 | 271.324 | 1895.62 | 347.175 | 588.73 | 363.978 | 474.1 | 25.589 | 336.305 | 11.904 | 552.962 | 17584 | 267.962 | 7.111 | 251.883 | 11.001 | 60.6266 | 6.0841 | 55.9502
344.14 | 1892.52 | 354.067 | 1835.07 | 275.407 | 1887.35 | 351.988 | 596.03 | 370.104 | 477.85 | 24.351 | 339.699 | 10.9262 | 554.186 | 19130 | 269.427 | 7.3649 | 251.899 | 11.177 | 60.4318 | 6.1868 | 55.7192
348.247 | 1884.43 | 357.422 | 1825.95 | 279.64 | 1879.28 | 356.651 | 603.6 | 376.229 | 481.6 | 23.215 | 343.157 | 10.0709 | 555.462 | 20753 | 270.695 | 7.6188 | 251.915 | 11.3611 | 60.2425 | 6.2895 | 55.4883
351.681 | 1875.58 | 360.418 | 1816.49 | 284.541 | 1872.35 | 361.269 | 611.25 | 382.123 | 486.23 | 22.079 | 346.616 | 9.2465 | 556.783 | 22482 | 272.125 | 7.8727 | 251.931 | 11.5384 | 60.0486 | 6.3545 | 55.2476
356.224 | 1867.98 | 363.834 | 1807.45 | 289.439 | 1865.39 | 365.852 | 618.95 | 387.936 | 491.17 | 21.024 | 350.053 | 8.5997 | 558.368 | 24491 | 273.319 | 8.1266 | 251.947 | 11.7052 | 59.8477 | 6.414 | 55.0055
360.549 | 1860.08 | 367.4 | 1798.55 | 294.17 | 1858.12 | 370.593 | 626.39 | 393.748 | 496.11 | 20.008 | 353.48 | 7.9529 | 559.953 | 26712 | 274.125 | 8.3806 | 251.964 | 11.872 | 59.6467 | 6.4735 | 54.7634
364.478 | 1851.61 | 370.828 | 1789.5 | 298.178 | 1849.85 | 375.428 | 633.66 | 399.664 | 500.69 | 19.035 | 356.907 | 7.306 | 561.538 | 28937 | 274.937 | 8.6345 | 251.98 | 12.0517 | 59.4545 | 6.533 | 54.5213
368.505 | 1843.26 | 374.202 | 1780.4 | 301.75 | 1841.04 | 380.289 | 640.87 | 405.66 | 504.98 | 18.127 | 360.333 | 6.7294 | 563.311 | 31433 | 276.314 | 9.1075 | 251.995 | 12.2357 | 59.2652 | 6.5925 | 54.2792
372.487 | 1834.87 | 376.938 | 1770.72 | 306.83 | 1834.44 | 384.66 | 648.9 | 411.632 | 509.36 | 17.234 | 363.763 | 6.256 | 565.361 | 34291 | 276.874 | 12.942 | 252.001 | 12.3828 | 59.0548 | 6.6555 | 54.0379
375.925 | 1825.83 | 380.087 | 1761.46 | 310.826 | 1826.39 | 389.168 | 656.71 | 417.374 | 514.52 | 16.452 | 367.215 | 5.7825 | 567.411 | 37321 | 277.422 | 16.776 | 252.008 | 12.5133 | 58.835 | 6.7332 | 53.7997
379.739 | 1817.24 | 383.759 | 1752.69 | 313.664 | 1816.79 | 393.916 | 664.13 | 423.208 | 519.39 | 15.671 | 370.667 | 5.38 | 569.576 | 40578 | 278.411 | 20.61 | 252.014 | 12.6781 | 58.6328 | 6.8109 | 53.5615
383.686 | 1808.8 | 386.971 | 1743.43 | 317.257 | 1807.92 | 398.688 | 671.52 | 428.937 | 524.57 | 14.889 | 374.119 | 4.999 | 571.776 | 44212 | 278.922 | 24.444 | 252.02 | 12.8425 | 58.4304 | 6.8886 | 53.3233
386.904 | 1799.54 | 389.674 | 1733.73 | 320.893 | 1799.1 | 403.464 | 678.89 | 434.502 | 530.24 | 14.177 | 377.491 | 4.6319 | 573.929 | 47951 | 280.443 | 28.278 | 252.027 | 13.0066 | 58.2279 | 6.9738 | 53.0872
390.108 | 1790.27 | 392.319 | 1723.99 | 324.686 | 1790.46 | 408.212 | 686.32 | 440.349 | 535.07 | 13.474 | 380.854 | 4.307 | 575.945 | 52190 | 281.26 | 32.112 | 252.033 | 13.1553 | 58.0166 | 7.0649 | 52.8526
393.287 | 1780.98 | 395.531 | 1714.77 | 328.479 | 1781.82 | 412.942 | 693.78 | 446.097 | 540.18 | 12.77 | 384.216 | 3.982 | 577.96 | 56912 | 282.304 | 35.947 | 252.039 | 13.3035 | 57.805 | 7.1561 | 52.6181
395.721 | 1771.09 | 399.179 | 1705.97 | 331.419 | 1772.32 | 418.097 | 700.4 | 451.641 | 545.91 | 12.172 | 387.639 | 3.7235 | 580.567 | 61705 | 283.478 | 39.781 | 252.046 | 13.4504 | 57.5928 | 7.2207 | 52.3774
398.629 | 1761.6 | 402.212 | 1696.54 | 334.531 | 1763.01 | 423.394 | 706.73 | 457.372 | 551.05 | 11.596 | 391.074 | 3.4936 | 583.428 | 67010 | 285.006 | 43.615 | 252.052 | 13.5939 | 57.3788 | 7.2769 | 52.1347
402.022 | 1752.52 | 405.033 | 1686.94 | 338.827 | 1755.03 | 428.678 | 713.1 | 463.239 | 555.75 | 11.0192 | 394.51 | 3.2561 | 585.782 | 72589 | 286.485 | 47.449 | 252.058 | 13.736 | 57.1641 | 7.333 | 51.8919
405.042 | 1743.11 | 407.509 | 1677.08 | 343.124 | 1747.06 | 433.937 | 719.52 | 468.765 | 561.53 | 10.4724 | 397.875 | 3.023 | 587.986 | 78863 | 287.751 | 51.283 | 252.065 | 13.8718 | 56.9464 | 7.4015 | 51.6516
407.647 | 1733.33 | 410.982 | 1668.08 | 346.978 | 1738.54 | 439.091 | 726.14 | 474.29 | 567.31 | 9.9426 | 401.201 | 2.8595 | 591.052 | 85623 | 289.341 | 55.117 | 252.071 | 14.0037 | 56.7271 | 7.4699 | 51.4113
410.266 | 1723.57 | 414.455 | 1659.08 | 350.472 | 1729.56 | 443.66 | 733.86 | 479.56 | 573.69 | 9.4254 | 404.555 | 2.696 | 594.119 | 92492 | 291.026 | 58.951 | 252.077 | 14.1198 | 56.501 | 7.5384 | 51.171
412.952 | 1713.86 | 417.243 | 1649.46 | 353.628 | 1720.27 | 449.065 | 739.82 | 484.747 | 580.27 | 9.0373 | 408.187 | 2.5361 | 597.22 | 99874 | 293.25 | 62.785 | 252.084 | 14.2368 | 56.2752 | 7.6068 | 50.9307
415.499 | 1704.04 | 419.877 | 1639.7 | 356.417 | 1710.63 | 454.708 | 745.28 | 489.934 | 586.85 | 8.6511 | 411.814 | 2.4432 | 600.965 | 107266 | 295.483 | 66.62 | 252.09 | 14.3607 | 56.0523 | 7.6753 | 50.6904
417.837 | 1694.09 | 422.349 | 1629.84 | 360.144 | 1702 | 460.322 | 750.8 | 495.055 | 593.56 | 8.2826 | 415.399 | 2.3503 | 604.711 | 114267 | 298.347 | 70.454 | 252.096 | 14.4859 | 55.8298 | 7.7437 | 50.4501
420.098 | 1684.08 | 424.632 | 1619.85 | 364.054 | 1693.53 | 465.459 | 757.49 | 500.044 | 600.55 | 7.9141 | 418.984 | 2.2684 | 608.528 | 120970 | 301.488 | 74.288 | 252.103 | 14.6132 | 55.6083 | 7.8122 | 50.2098
422.285 | 1674.02 | 427.628 | 1610.59 | 367.477 | 1684.48 | 470.595 | 764.18 | 505.438 | 606.49 | 7.5605 | 422.459 | 2.2001 | 612.435 | 127270 | 304.887 | 78.122 | 252.109 | 14.7384 | 55.3859 | 7.8806 | 49.9695
424.276 | 1663.86 | 431.029 | 1601.68 | 370.324 | 1674.92 | 475.814 | 770.68 | 511.331 | 611.16 | 7.2074 | 425.93 | 2.1334 | 616.352 | 132320 | 308.625 | 81.956 | 252.115 | 14.8632 | 55.1633 | 7.9491 | 49.7292
426.163 | 1653.63 | 433.174 | 1591.6 | 372.893 | 1665.12 | 481.109 | 777.02 | 517.014 | 616.5 | 6.8543 | 429.401 | 2.0851 | 620.38 | 136410 | 312.545 | 85.79 | 252.122 | 14.9774 | 54.9368 | 8.0218 | 49.4898
428.398 | 1643.63 | 435.73 | 1581.79 | 375.679 | 1655.52 | 486.624 | 782.82 | 522.671 | 621.91 | 6.5652 | 433.006 | 2.0369 | 624.408 | 139150 | 316.602 | 89.624 | 252.128 | 15.0776 | 54.705 | 8.0961 | 49.2509
430.983 | 1633.84 | 438.241 | 1571.95 | 379.394 | 1646.79 | 492.122 | 788.66 | 528.095 | 627.95 | 6.2907 | 436.642 | 2.0144 | 628.501 | 140380 | 320.771 | 93.459 | 252.134 | 15.18 | 54.4742 | 8.1667 | 49.011
432.976 | 1623.67 | 440.558 | 1561.98 | 383.043 | 1637.99 | 497.381 | 795.08 | 533.528 | 633.96 | 6.0127 | 440.219 | 2.0262 | 632.681 | 141590 | 324.94 | 97.293 | 252.141 | 15.3451 | 54.2723 | 8.2266 | 48.7692
434.91 | 1613.48 | 443.432 | 1552.44 | 386.646 | 1629.13 | 502.372 | 802.01 | 539.131 | 639.53 | 5.7258 | 443.643 | 2.0486 | 636.828 | 139470 | 328.874 | 101.127 | 252.147 | 15.5103 | 54.0704 | 8.2714 | 48.5247
437.43 | 1603.67 | 446.39 | 1542.97 | 390.116 | 1620.13 | 506.985 | 809.66 | 544.815 | 644.8 | 5.4504 | 447.104 | 2.0875 | 640.916 | 133860 | 332.561 | 104.961 | 252.153 | 15.6296 | 53.8475 | 8.3153 | 48.2801
439.943 | 1593.86 | 448.211 | 1532.71 | 393.26 | 1610.8 | 511.597 | 817.32 | 550.992 | 648.31 | 5.2226 | 450.715 | 2.1809 | 644.568 | 128880 | 336.307 | 108.795 | 252.16 | 15.7293 | 53.6155 | 8.3586 | 48.0354
441.732 | 1583.59 | 450.217 | 1522.55 | 396.507 | 1601.58 | 516.546 | 824.38 | 557.141 | 651.94 | 4.9949 | 454.325 | 2.2743 | 648.22 | 124210 | 340.094 | 112.629 | 252.166 | 15.8272 | 53.3831 | 8.4018 | 47.7907
443.929 | 1573.55 | 452.594 | 1512.63 | 399.885 | 1592.48 | 521.525 | 831.38 | 563.187 | 656.04 | 4.8004 | 458.011 | 2.4301 | 651.008 | 118840 | 343.478 | 116.46 | 252.172 | 15.9144 | 53.1474 | 8.445 | 47.5459
446.408 | 1563.69 | 455.439 | 1503.05 | 402.938 | 1583.07 | 527.466 | 835.54 | 569.232 | 660.13 | 4.6099 | 461.706 | 2.5939 | 653.751 | 112118 | 346.398 | 120.3 | 252.179 | 15.9942 | 52.9099 | 8.4882 | 47.3012
449.103 | 1553.98 | 458.415 | 1493.57 | 405.976 | 1573.65 | 532.13 | 843.11 | 575.314 | 664.08 | 4.4194 | 465.363 | 2.7724 | 656.457 | 105400 | 349.319 | 124.13 | 252.185 | 16.0604 | 52.6692 | 8.5315 | 47.0565
451.793 | 1544.27 | 461.08 | 1483.84 | 409.004 | 1564.21 | 536.793 | 850.68 | 581.399 | 668.01 | 4.2292 | 468.883 | 2.9496 | 659.447 | 98682 | 352.239 | 162.59 | 252.184 | 16.1573 | 52.4366 | 8.5797 | 46.8125
454.479 | 1534.56 | 463.713 | 1474.09 | 411.96 | 1554.72 | 541.457 | 858.25 | 587.484 | 671.94 | 4.0391 | 472.403 | 3.1263 | 662.568 | 92996 | 355.321 | 241.03 | 252.176 | 16.2591 | 52.2054 | 8.6299 | 46.5688
457.313 | 1524.96 | 466.449 | 1464.51 | 414.917 | 1545.23 | 546.277 | 865.54 | 593.578 | 675.82 | 3.8489 | 475.923 | 3.336 | 665.059 | 88046 | 358.519 | 319.48 | 252.168 | 16.3749 | 51.9793 | 8.68 | 46.3251
460.196 | 1515.41 | 470.169 | 1458.76 | 418.129 | 1535.98 | 551.145 | 872.76 | 599.845 | 678.85 | 3.6733 | 479.5 | 3.633 | 665.881 | 83096 | 361.717 | 397.93 | 252.16 | 16.4947 | 51.7547 | 8.7115 | 46.079
463.078 | 1505.85 | 470.9 | 1448.8 | 421.701 | 1527.09 | 556.425 | 879.12 | 606.113 | 681.87 | 3.5286 | 483.199 | 3.9378 | 667.491 | 78151 | 364.55 | 476.37 | 252.152 | 16.6146 | 51.53 | 8.7413 | 45.8328
465.914 | 1496.26 | 474.194 | 1439.61 | 424.105 | 1517.2 | 561.241 | 886.38 | 612.38 | 684.89 | 3.3733 | 486.74 | 4.2465 | 669.493 | 73207 | 367.31 | 554.82 | 252.143 | 16.7344 | 51.3054 | 8.7921 | 45.5896
468.749 | 1486.66 | 476.825 | 1429.9 | 426.373 | 1507.19 | 565.623 | 894.37 | 618.621 | 688.06 | 3.21 | 490.165 | 4.585 | 671.476 | 68468 | 369.993 | 633.26 | 252.135 | 16.8402 | 51.0756 | 8.8564 | 45.3484
471.738 | 1477.2 | 479.559 | 1420.23 | 428.804 | 1497.3 | 569.651 | 902.87 | 624.824 | 691.44 | 3.0696 | 493.741 | 4.9424 | 673.444 | 64028 | 372.563 | 711.71 | 252.127 | 16.9437 | 50.8449 | 8.9135 | 45.1062
474.611 | 1467.64 | 482.561 | 1410.78 | 431.518 | 1487.61 | 574.628 | 909.81 | 631.027 | 694.81 | 2.9529 | 497.474 | 5.3554 | 675.211 | 59703 | 375.183 | 790.16 | 252.119 | 17.0542 | 50.6169 | 8.9415 | 44.8598
477.275 | 1457.91 | 485.671 | 1401.42 | 434.415 | 1478.08 | 579.801 | 916.42 | 637.19 | 698.39 | 2.8308 | 501.123 | 5.8047 | 676.655 | 56171 | 378.143 | 868.6 | 252.11 | 17.1759 | 50.393 | 8.9695 | 44.6134
480.202 | 1448.39 | 488.435 | 1391.77 | 437.727 | 1468.91 | 585.004 | 922.96 | 643.341 | 702.02 | 2.6982 | 504.607 | 6.2926 | 678.384 | 52359 | 380.446 | 947.05 | 252.102 | 17.3006 | 50.1704 | 9.0391 | 44.3744
483.172 | 1438.91 | 491.048 | 1382 | 441.039 | 1459.75 | 590.117 | 929.68 | 649.738 | 703.9 | 2.5944 | 508.316 | 6.7842 | 680.488 | 48569 | 382.635 | 1025.49 | 252.094 | 17.4324 | 49.9509 | 9.1239 | 44.138
485.825 | 1429.17 | 494.438 | 1372.94 | 443.959 | 1450.23 | 594.78 | 937.25 | 656.202 | 705.31 | 2.4953 | 512.061 | 7.3233 | 682.4 | 45092 | 384.814 | 1103.94 | 252.086 | 17.5622 | 49.7304 | 9.2086 | 43.9017
488.457 | 1419.41 | 497.979 | 1364.01 | 446.755 | 1440.61 | 599.203 | 945.2 | 662.666 | 706.72 | 2.3847 | 515.594 | 7.951 | 683.957 | 42175 | 387.01 | 1182.4 | 252.078 | 17.6919 | 49.51 | 9.2925 | 43.6651
491.544 | 1410.04 | 502.151 | 1355.87 | 449.799 | 1431.19 | 603.592 | 953.2 | 669.151 | 707.68 | 2.2738 | 519.109 | 8.5978 | 685.507 | 39270 | 389.205 | 1260.8 | 252.069 | 17.8229 | 49.2901 | 9.3764 | 43.4285
494.632 | 1400.66 | 505.168 | 1346.68 | 452.494 | 1421.53 | 607.979 | 961.21 | 675.657 | 708.2 | 2.1874 | 522.82 | 9.358 | 687.026 | 36364 | 391.401 | 1339.3 | 252.061 | 17.9537 | 49.0701 | 9.4598 | 43.1918
497.647 | 1391.21 | 507.206 | 1336.54 | 454.671 | 1411.47 | 612.238 | 969.4 | 682.161 | 708.79 | 2.1009 | 526.532 | 10.1182 | 688.545 | 33697 | 393.714 | 1417.7 | 252.053 | 18.0837 | 48.8497 | 9.5237 | 42.9506
500.872 | 1381.97 | 509.853 | 1326.81 | 457.176 | 1401.62 | 616.503 | 977.58 | 688.648 | 709.81 | 2.0192 | 530.241 | 11.0028 | 689.84 | 31559 | 396.287 | 1496.2 | 252.045 | 18.2038 | 48.6257 | 9.5875 | 42.7093
504.337 | 1372.96 | 512.912 | 1317.41 | 459.542 | 1391.69 | 620.94 | 985.51 | 695.111 | 711.19 | 1.94 | 533.949 | 11.938 | 691.044 | 29422 | 398.86 | 1574.6 | 252.037 | 18.3015 | 48.3931 | 9.6575 | 42.4693
507.606 | 1363.77 | 516.262 | 1308.3 | 461.808 | 1381.68 | 625.376 | 993.44 |  |  | 1.8604 | 537.612 | 12.972 | 692.539 | 27371 | 401.143 | 1653.1 | 252.028 | 18.3991 | 48.1605 | 9.7288 | 42.2296
510.658 | 1354.36 | 519.925 | 1299.5 | 464.074 | 1371.67 | 630.042 | 1001 |  |  | 1.7825 | 541.244 | 14.04 | 694.138 | 25382 | 403.22 | 1731.5 | 252.02 | 18.509 | 47.9349 | 9.8001 | 41.99
514.007 | 1345.23 | 523.443 | 1290.55 | 466.385 | 1361.7 | 634.769 | 1008.47 |  |  | 1.7144 | 544.944 | 15.231 | 695.559 | 23590 | 405.303 | 1810 | 252.012 | 18.7177 | 47.7657 | 9.8698 | 41.75
517.332 | 1336.08 | 526.9 | 1281.54 | 468.886 | 1351.85 | 639.367 | 1016.14 |  |  | 1.6463 | 548.643 | 16.52 | 696.858 | 21946 | 407.391 | 1888.4 | 252.004 | 18.9264 | 47.5965 | 9.9352 | 41.509
520.402 | 1326.68 | 530.278 | 1272.44 | 471.524 | 1342.1 | 643.926 | 1023.88 |  |  | 1.5838 | 552.4 | 18.012 | 698.148 | 20303 | 409.479 | 1966.8 | 251.995 | 19.0744 | 47.385 | 10.0029 | 41.2686
523.523 | 1317.33 | 533.71 | 1263.39 | 474.333 | 1332.48 | 648.343 | 1031.82 |  |  | 1.5408 | 556.357 | 19.505 | 699.438 | 18808 | 411.527 | 2045.3 | 251.987 | 19.2218 | 47.173 | 10.0947 | 41.0343
526.711 | 1308.05 | 537.175 | 1254.38 | 477.141 | 1322.87 | 652.005 | 1040.75 |  |  | 1.4978 | 560.315 | 21.23 | 700.74 | 17455 | 413.538 | 2123.7 | 251.979 | 19.3647 | 46.9589 | 10.1874 | 40.8002
530.014 | 1298.88 | 540.57 | 1245.32 | 479.617 | 1313.04 | 655.667 | 1049.68 |  |  | 1.4467 | 564.124 | 23.008 | 702.046 | 16129 | 415.568 | 2202.2 | 251.971 | 19.4877 | 46.7356 | 10.2906 | 40.5695
533.633 | 1290.05 | 542.929 | 1235.37 | 481.385 | 1302.75 | 659.337 | 1058.61 |  |  | 1.3906 | 567.844 | 25.198 | 702.956 | 15013 | 417.745 | 2280.6 | 251.963 | 19.6108 | 46.5123 | 10.3938 | 40.3387
536.972 | 1280.91 | 545.789 | 1225.91 | 483.516 | 1292.68 | 663.039 | 1067.5 |  |  | 1.3422 | 571.657 | 27.496 | 703.762 | 13905 | 419.859 | 2359.1 | 251.954 | 19.7428 | 46.2931 | 10.5183 | 40.1161
540.312 | 1271.77 | 549.814 | 1217.56 | 485.949 | 1282.78 | 666.741 | 1076.39 |  |  | 1.3014 | 575.563 | 29.794 | 704.569 | 12868 | 421.405 | 2437.5 | 251.946 | 19.8875 | 46.0797 | 10.6455 | 39.8945
544.101 | 1263.13 | 553.757 | 1209.1 | 488.718 | 1273.14 | 670.536 | 1085.17 |  |  | 1.2555 | 579.363 | 32.294 | 705.721 | 11831 | 422.951 | 2516 | 251.938 | 20.0307 | 45.8656 | 10.7938 | 39.6845
547.938 | 1254.54 | 557.699 | 1200.65 | 491.703 | 1263.68 | 674.553 | 1093.68 |  |  | 1.2127 | 583.18 | 34.982 | 707.192 | 11009 | 425.045 | 2594.4 | 251.93 | 20.1653 | 45.6474 | 10.9706 | 39.4901
551.538 | 1245.7 | 561.21 | 1191.69 | 494.696 | 1254.21 | 678.367 | 1102.43 |  |  | 1.1756 | 587.08 | 38.034 | 708.506 | 10187.3 | 427.138 | 2672.9 | 251.922 | 20.2999 | 45.4291 | 11.1475 | 39.2957
554.784 | 1236.47 | 564.723 | 1182.73 | 496.578 | 1244.04 | 681.87 | 1111.53 |  |  | 1.13989 | 590.994 | 41.42 | 709.675 | 9442.2 | 428.719 | 2751.3 | 251.913 | 20.4538 | 45.2208 | 11.3243 | 39.1013
558.678 | 1227.97 | 568.238 | 1173.77 | 499.371 | 1234.81 | 685.393 | 1120.61 |  |  | 1.10961 | 594.967 | 45.125 | 710.704 | 8700.9 | 430.274 | 2829.8 | 251.905 | 20.612 | 45.0147 | 11.5045 | 38.9092
562.598 | 1219.5 | 571.59 | 1164.65 | 502.94 | 1226.14 | 689.233 | 1129.35 |  |  | 1.07502 | 598.848 | 48.871 | 711.715 | 8044.4 | 432.116 | 2908.2 | 251.897 | 20.7704 | 44.8088 | 11.6855 | 38.7177
565.976 | 1210.4 | 574.746 | 1155.34 | 505.438 | 1216.29 | 693.085 | 1138.06 |  |  | 1.03639 | 602.642 | 53.512 | 712.324 | 7463.8 | 434.215 | 2986.6 | 251.889 | 20.9296 | 44.6033 | 11.8655 | 38.5255
569.605 | 1201.58 | 578.488 | 1146.75 | 507.849 | 1206.38 | 696.983 | 1146.72 |  |  | 1.01776 | 606.726 | 58.153 | 712.932 | 6927.5 | 435.949 | 3872 | 251.883 | 21.0887 | 44.3977 | 12.0429 | 38.3314
573.32 | 1192.84 | 582.867 | 1138.94 | 510.168 | 1196.41 |  |  |  |  | 1.01112 | 610.9 | 63.329 | 713.711 | 6429.9 | 437.363 | 4762.8 | 251.877 | 21.2478 | 44.1922 | 12.2202 | 38.1373
577.141 | 1184.24 | 586.472 | 1130.08 | 513.256 | 1187.08 |  |  |  |  | 1.00448 | 615.075 | 68.785 | 714.578 | 5932.4 | 438.777 | 5653.5 | 251.871 | 21.4227 | 43.9965 | 12.3975 | 37.9433
581.034 | 1175.72 | 590.364 | 1121.57 | 516.687 | 1178.03 |  |  |  |  | 1.00078 | 619.257 | 75.669 | 715.247 | 5434.8 | 440.191 | 6544.2 | 251.865 | 21.5979 | 43.801 | 12.5694 | 37.7456
585.539 | 1168.12 | 594.333 | 1113.15 | 519.02 | 1168.08 |  |  |  |  | 0.99828 | 623.442 | 82.579 | 715.913 | 4977.8 | 441.543 | 7435 | 251.859 | 21.7766 | 43.6081 | 12.7755 | 37.5748
590.178 | 1160.7 | 598.273 | 1104.69 | 521.44 | 1158.2 |  |  |  |  | 1.0117 | 627.572 | 89.49 | 716.578 | 4584.3 | 442.798 | 8325.7 | 251.853 | 21.9786 | 43.433 | 12.9864 | 37.4077
594.385 | 1152.6 | 602.212 | 1096.23 | 524.596 | 1148.88 |  |  |  |  | 1.02789 | 631.692 | 97.155 | 717.402 | 4231.2 | 444.316 | 9216.4 | 251.847 | 22.1806 | 43.2578 | 13.1927 | 37.2364
598.686 | 1144.64 | 605.699 | 1087.28 | 527.41 | 1139.27 |  |  |  |  | 1.05492 | 635.693 | 105.914 | 718.456 | 3910.3 | 446.044 | 10107.2 | 251.841 | 22.369 | 43.0731 | 13.3976 | 37.0638
603.028 | 1136.74 | 608.882 | 1077.99 | 530.525 | 1129.95 |  |  |  |  | 1.08578 | 639.65 | 114.673 | 719.51 | 3610.4 | 447.7 | 10997.9 | 251.835 | 22.5261 | 42.8664 | 13.607 | 36.8952
607.287 | 1128.72 | 613.197 | 1070.05 | 534.091 | 1121.06 |  |  |  |  | 1.11693 | 643.607 | 125.27 | 720.215 | 3331.9 | 449.283 | 11889 | 251.829 | 22.6832 | 42.6597 | 13.8146 | 36.7251
611.174 | 1120.19 | 617.557 | 1062.18 | 537.019 | 1111.54 |  |  |  |  | 1.14991 | 647.56 | 136.06 | 720.883 | 3091 | 451.443 | 12779 | 251.823 | 22.8418 | 42.4539 | 14.0203 | 36.5531
615.085 | 1111.7 | 621.569 | 1053.83 | 540.18 | 1102.25 |  |  |  |  | 1.1946 | 651.327 | 148.79 | 721.307 | 2904.4 | 453.923 | 13670 | 251.817 | 23.0108 | 42.2544 | 14.2208 | 36.3768
619.54 | 1103.97 | 625.387 | 1045.22 | 543.908 | 1093.53 |  |  |  |  | 1.253 | 654.838 | 161.68 | 721.711 | 2722.5 | 456.386 | 14561 | 251.812 | 23.1795 | 42.0547 | 14.4167 | 36.1966
623.92 | 1096.13 | 628.861 | 1036.22 | 547.086 | 1084.26 |  |  |  |  | 1.3185 | 658.237 | 176.51 | 722.643 | 2540.6 | 458.848 | 15452 | 251.806 | 23.3347 | 41.8469 | 14.6188 | 36.023
627.934 | 1087.77 | 633.324 | 1028.58 | 550.108 | 1074.82 |  |  |  |  | 1.3901 | 661.577 | 191.51 | 723.586 | 2358.7 | 461.311 | 16342 | 251.8 | 23.4898 | 41.6391 | 14.8642 | 35.8956
631.947 | 1079.4 | 637.432 | 1020.39 | 553.645 | 1065.93 |  |  |  |  | 1.472 | 664.812 | 210.55 | 724.106 | 2182.3 | 463.835 | 17233 | 251.794 | 23.6904 | 41.4645 | 15.1095 | 35.7681
635.98 | 1071.07 | 641.2 | 1011.72 | 557.251 | 1057.12 |  |  |  |  | 1.5539 | 668.047 | 229.6 | 724.627 | 2063.4 | 466.994 | 18124 | 251.788 | 23.9016 | 41.2976 | 15.3543 | 35.6399
640.083 | 1062.82 | 644.863 | 1002.93 | 559.998 | 1047.45 |  |  |  |  | 1.6467 | 671.143 | 248.64 | 725.147 | 1942.6 | 469.943 | 19015 | 251.782 | 24.1001 | 41.1201 | 15.5992 | 35.5117
644.185 | 1054.58 | 649.032 | 994.8 | 563.044 | 1038.07 |  |  |  |  | 1.7582 | 673.909 | 270.82 | 725.968 | 1820.3 | 472.728 | 19905 | 251.776 | 24.2865 | 40.9325 | 15.8504 | 35.3935
648.554 | 1046.72 | 653.276 | 986.76 | 566.616 | 1029.17 |  |  |  |  | 1.8855 | 676.409 | 294.22 | 726.906 | 1706.2 | 475.473 | 20796 | 251.77 | 24.5006 | 40.7709 | 16.1065 | 35.2828
652.962 | 1038.91 | 657.349 | 978.47 | 570.128 | 1020.21 |  |  |  |  | 2.0249 | 678.775 | 322.2 | 727.141 | 1595.6 | 478.183 | 21687 | 251.764 | 24.7333 | 40.627 | 16.366 | 35.1786
657.478 | 1031.28 | 661.312 | 970.04 | 573.526 | 1011.14 |  |  |  |  | 2.1613 | 681.584 | 351.72 | 727.142 | 1489.8 | 480.654 | 22577 | 251.758 | 24.9481 | 40.4656 | 16.6299 | 35.0824
662.156 | 1023.92 | 665.267 | 961.6 | 576.76 | 1001.9 |  |  |  |  | 2.3086 | 684.272 | 381.24 | 727.143 | 1394.1 | 483.281 | 23468 | 251.752 | 25.1408 | 40.2828 | 16.8907 | 34.9806
666.834 | 1016.55 | 669.142 | 953.06 | 579.994 | 992.66 |  |  |  |  | 2.4856 | 686.541 | 415.58 | 727.941 | 1310.2 | 486.09 | 24359 | 251.746 | 25.3349 | 40.1012 | 17.1468 | 34.8699
671.378 | 1008.96 | 673.489 | 945.28 | 583.475 | 983.67 |  |  |  |  | 2.6765 | 688.684 | 454.29 | 728.707 | 1226.2 | 488.899 | 33499 | 251.758 | 25.5464 | 39.9346 | 17.403 | 34.7595
675.921 | 1001.37 | 678.519 | 938.57 | 587.156 | 974.9 |  |  |  |  | 2.8833 | 690.867 | 498.87 | 729.314 | 1151.03 | 491.744 | 46769 | 251.778 | 25.7578 | 39.768 | 17.6604 | 34.6511
680.398 | 993.67 | 682.908 | 930.82 | 590.837 | 966.13 |  |  |  |  | 3.1027 | 693.169 | 543.44 | 729.922 | 1080.91 | 494.611 | 60038 | 251.799 | 25.9855 | 39.6184 | 17.9177 | 34.5425
684.841 | 985.92 | 686.969 | 922.53 | 594.514 | 957.36 |  |  |  |  | 3.3426 | 695.358 | 588.01 | 730.529 | 1013.07 | 497.416 | 73307 | 251.819 | 26.2161 | 39.4719 | 18.1737 | 34.4317
689.547 | 978.61 | 691.093 | 914.33 | 598.111 | 948.5 |  |  |  |  | 3.6184 | 697.206 | 639.96 | 730.958 | 949.14 | 500.116 | 86577 | 251.839 | 26.4464 | 39.3251 | 18.4297 | 34.3209
694.28 | 971.37 | 694.886 | 905.69 | 601.145 | 939.07 |  |  |  |  | 3.9036 | 699.089 | 699.72 | 731.2 | 885.85 | 502.685 | 99846 | 251.86 | 26.6715 | 39.1724 | 18.6888 | 34.2157
|  | 698.961 | 897.41 | 604.461 | 929.93 |  |  |  |  | 4.2176 | 701.079 | 759.48 | 731.441 | 824.26 | 504.909 | 113116 | 251.88 | 26.9087 | 39.0348 | 18.9496 | 34.1136
|  |  |  | 608.09 | 921.1 |  |  |  |  | 4.5484 | 703.129 | 829.23 | 731.701 | 764.82 | 507.135 | 126380 | 251.9 | 27.1541 | 38.9073 | 19.2097 | 34.0101
|  |  |  | 611.533 | 912.07 |  |  |  |  | 4.8994 | 705.25 | 902.49 | 731.967 | 710.43 | 509.367 | 139650 | 251.921 | 27.3781 | 38.7558 | 19.4682 | 33.9037
|  |  |  | 614.866 | 902.92 |  |  |  |  | 5.3081 | 707.041 | 991.58 | 732.192 | 666.78 | 512.137 | 152920 | 251.941 | 27.585 | 38.585 | 19.7268 | 33.7974
|  |  |  | 618.166 | 893.77 |  |  |  |  | 5.7337 | 708.736 | 1085.89 | 732.404 | 624.15 | 514.861 | 166190 | 251.961 | 27.7919 | 38.4142 | 19.9853 | 33.691
|  |  |  | 622.244 | 885.49 |  |  |  |  | 6.1811 | 710.947 | 1180.2 | 732.616 | 582.63 | 517.304 | 179460 | 251.982 | 28.0358 | 38.2917 | 20.2583 | 33.6163
|  |  |  | 626.322 | 877.21 |  |  |  |  | 6.6746 | 712.856 | 1274.5 | 732.827 | 541.66 | 519.62 | 192730 | 252.002 | 28.2993 | 38.1947 | 20.532 | 33.5431
|  |  |  | 630.395 | 868.93 |  |  |  |  | 7.2407 | 714.369 | 1400.4 | 733.18 | 502.36 | 521.557 | 206000 | 252.022 | 28.5619 | 38.0961 | 20.8049 | 33.4683
|  |  |  | 634.464 | 860.64 |  |  |  |  | 7.8581 | 715.719 | 1526.2 | 733.532 | 465.96 | 523.673 | 219270 | 252.043 | 28.8167 | 37.9834 | 21.0691 | 33.3728
|  |  |  | 638.023 | 851.75 |  |  |  |  | 8.5377 | 717.302 | 1652.1 | 733.884 | 436.19 | 526.196 | 232540 | 252.063 | 29.0716 | 37.8707 | 21.3333 | 33.2772
|  |  |  | 641.394 | 842.64 |  |  |  |  | 9.2353 | 718.953 | 1803.6 | 734.09 | 406.42 | 528.72 | 245810 | 252.083 | 29.3261 | 37.7573 | 21.5961 | 33.1793
|  |  |  | 644.864 | 833.65 |  |  |  |  | 10.0181 | 720.446 | 1965.6 | 734.26 | 378.01 | 531.129 | 259080 | 252.104 | 29.5803 | 37.6435 | 21.8461 | 33.0587
|  |  |  | 648.819 | 825.21 |  |  |  |  | 10.854 | 721.84 |  |  | 351.36 | 533.41 | 272350 | 252.124 | 29.8572 | 37.5813 | 22.096 | 32.9381
|  |  |  | 652.774 | 816.77 |  |  |  |  | 11.803 | 723.216 |  |  | 327.19 | 535.643 | 285620 | 252.145 | 30.1355 | 37.5223 | 22.346 | 32.8175
|  |  |  | 656.56 | 808.14 |  |  |  |  | 12.795 | 724.636 |  |  | 303.69 | 537.871 | 298890 | 252.165 | 30.4115 | 37.4572 | 22.6029 | 32.7087
|  |  |  | 660.051 | 799.15 |  |  |  |  | 13.867 | 726.176 |  |  | 283 | 540.075 | 312160 | 252.185 | 30.6794 | 37.3695 | 22.8643 | 32.6078
|  |  |  | 663.8 | 790.48 |  |  |  |  | 15.116 | 727.286 |  |  | 262.31 | 542.278 | 325430 | 252.206 | 30.9455 | 37.2782 | 23.1257 | 32.5068
|  |  |  | 667.814 | 782.13 |  |  |  |  | 16.404 | 728.302 |  |  | 243.99 | 544.578 | 338690 | 252.226 | 31.2058 | 37.1752 | 23.3852 | 32.4022
|  |  |  | 671.652 | 773.54 |  |  |  |  | 17.854 | 729.607 |  |  | 226.97 | 546.922 | 351960 | 252.246 | 31.4661 | 37.0721 | 23.6429 | 32.2944
|  |  |  | 675.746 | 765.29 |  |  |  |  | 19.331 | 730.953 |  |  | 212.05 | 549.301 | 365230 | 252.267 | 31.7264 | 36.969 | 23.9006 | 32.1866
|  |  |  | 679.818 | 757.03 |  |  |  |  | 21.062 | 732.215 |  |  | 197.14 | 551.68 | 378500 | 252.287 | 31.9968 | 36.8874 | 24.1615 | 32.0856
|  |  |  | 683.441 | 748.19 |  |  |  |  | 22.841 | 733.439 |  |  | 183.11 | 553.923 | 391770 | 252.307 | 32.2674 | 36.806 | 24.4347 | 32.0112
|  |  |  | 686.942 | 739.22 |  |  |  |  | 24.934 | 734.413 |  |  | 170.04 | 556.13 | 405040 | 252.328 | 32.5342 | 36.7165 | 24.708 | 31.9368
|  |  |  | 690.954 | 730.94 |  |  |  |  | 27.027 | 735.386 |  |  | 159.22 | 558.648 | 418310 | 252.348 | 32.7981 | 36.6204 | 24.9816 | 31.8635
|  |  |  | 695.387 | 723.18 |  |  |  |  | 29.532 | 736.305 |  |  | 148.39 | 561.166 | 431580 | 252.368 | 33.0688 | 36.5416 | 25.2559 | 31.792
|  |  |  | 699.672 | 715.19 |  |  |  |  | 32.054 | 737.22 |  |  | 138.1 | 563.508 | 444850 | 252.389 | 33.3465 | 36.4808 | 25.5302 | 31.7206
[10 empty] | 34.993 | 738.08 |  |  | 128.37 | 565.662 | 458120 | 252.409 | 33.6243 | 36.4199 | 25.8044 | 31.6491
[10 empty] | 38.037 | 738.925 |  |  | 118.93 | 567.863 | 471390 | 252.429 | 33.902 | 36.359 | 26.0791 | 31.5788
[10 empty] | 41.471 | 739.925 |  |  | 111.091 | 570.332 | 507740 | 252.447 | 34.1699 | 36.2723 | 26.3541 | 31.5094
[10 empty] | 45.153 | 741.024 |  |  | 103.471 | 572.827 | 567430 | 252.461 | 34.4357 | 36.1803 | 26.6285 | 31.4384
[10 empty] | 48.835 | 742.122 |  |  | 96.724 | 575.426 | 627120 | 252.475 | 34.7016 | 36.0883 | 26.8921 | 31.3417
[10 empty] | 53.298 | 743.094 |  |  | 90.72 | 578.22 | 686820 | 252.489 | 34.9682 | 35.998 | 27.1556 | 31.2449
[10 empty] | 57.839 | 744.062 |  |  | 85.09 | 580.998 | 746510 | 252.504 | 35.2451 | 35.9344 | 27.4192 | 31.1482
[10 empty] | 63.215 | 745.025 |  |  | 79.507 | 583.289 | 806200 | 252.518 | 35.5219 | 35.8708 | 27.685 | 31.0561
[10 empty] | 68.592 | 745.988 |  |  | 73.924 | 585.58 | 865890 | 252.532 | 35.7988 | 35.8071 | 27.9531 | 30.9691
[10 empty] | 74.917 | 746.942 |  |  | 68.425 | 587.874 | 925580 | 252.546 | 36.0757 | 35.7435 | 28.2213 | 30.8822
[10 empty] | 81.601 | 747.891 |  |  | 63.884 | 590.206 |  |  | 36.3506 | 35.6736 | 28.4905 | 30.7994
[10 empty] | 88.285 | 748.84 |  |  | 59.343 | 592.539 |  |  | 36.6253 | 35.6036 | 28.7767 | 30.7851
[10 empty] | 96.429 | 749.339 |  |  | 55.286 | 594.857 |  |  | 36.9001 | 35.5335 | 29.063 | 30.7709
[10 empty] | 105.155 | 749.975 |  |  | 51.435 | 597.168 |  |  | 37.1749 | 35.4634 | 29.344 | 30.731
[10 empty] | 115.258 | 751.065 |  |  | 47.948 | 599.667 |  |  | 37.4563 | 35.4171 | 29.6185 | 30.6603
[10 empty] | 125.36 | 752.156 |  |  | 45.023 | 602.454 |  |  | 37.7383 | 35.3731 | 29.8931 | 30.5896
[10 empty] | 135.46 | 753.247 |  |  | 42.098 | 605.24 |  |  | 38.0204 | 35.3292 | 30.1676 | 30.5189
[10 empty] | 147.07 | 754.166 |  |  | 39.538 | 607.63 |  |  | 38.2972 | 35.2661 | 30.4421 | 30.4481
[10 empty] | 160.1 | 754.922 |  |  | 37.012 | 609.981 |  |  | 38.5729 | 35.1986 | 30.7134 | 30.3691
[10 empty] | 174.7 | 755.686 |  |  | 34.487 | 612.333 |  |  | 38.8485 | 35.1311 | 30.9821 | 30.2832
[10 empty] | 190.37 | 756.455 |  |  | 31.961 | 614.685 |  |  | 39.1266 | 35.0715 | 31.2519 | 30.2008
[10 empty] | 207.15 | 757.201 |  |  | 29.45 | 617.044 |  |  | 39.4057 | 35.0155 | 31.5324 | 30.1504
[10 empty] | 228.63 | 757.845 |  |  | 27.695 | 619.78 |  |  | 39.6848 | 34.9595 | 31.813 | 30.1
[10 empty] | 250.11 | 758.489 |  |  | 25.939 | 622.517 |  |  | 39.9683 | 34.9246 | 32.0936 | 30.0496
[10 empty] | 271.59 | 759.133 |  |  | 24.261 | 625.344 |  |  | 40.2529 | 34.8944 | 32.374 | 29.9984
[10 empty] | 293.07 | 759.777 |  |  | 23.195 | 628.895 |  |  | 40.5374 | 34.8642 | 32.6533 | 29.9431
[10 empty] | 318.43 | 760.513 |  |  | 22.142 | 632.429 |  |  | 40.8167 | 34.8092 | 32.9326 | 29.8878
[10 empty] | 348.14 | 761.351 |  |  | 21.13 | 635.907 |  |  | 41.0957 | 34.7529 | 33.2119 | 29.8324
[10 empty] | 377.85 | 762.189 |  |  | 20.118 | 639.384 |  |  | 41.3748 | 34.6965 | 33.4912 | 29.7771
[10 empty] | 409.71 | 762.859 |  |  | 20.101 | 643.353 |  |  | 41.6538 | 34.6401 | 33.7715 | 29.7264
[10 empty] | 446.44 | 763.195 |  |  | 20.405 | 647.481 |  |  | 41.938 | 34.608 | 34.0551 | 29.6904
[10 empty] | 488.48 | 763.884 |  |  | 21.181 | 651.287 |  |  | 42.2223 | 34.5761 | 34.3387 | 29.6544
[10 empty] | 530.51 | 764.574 |  |  | 21.966 | 655.087 |  |  | 42.5066 | 34.5442 | 34.6223 | 29.6183
[10 empty] | 579.7 | 765.057 |  |  | 23.28 | 658.16 |  |  | 42.791 | 34.5138 | 34.8998 | 29.5579
[10 empty] | 631.17 | 765.475 |  |  | 24.829 | 660.943 |  |  | 43.077 | 34.4962 | 35.1759 | 29.4916
[10 empty] | 687.45 | 765.981 |  |  | 26.558 | 663.683 |  |  | 43.363 | 34.4785 | 35.4519 | 29.4254
[10 empty] | 747.78 | 766.563 |  |  | 28.379 | 666.359 |  |  | 43.649 | 34.4609 | 35.7366 | 29.3965
[10 empty] | 822.12 | 766.786 |  |  | 30.579 | 668.776 |  |  | 43.935 | 34.4432 | 36.0213 | 29.3675
[10 empty] | 897.17 | 766.992 |  |  | 32.78 | 671.193 |  |  | 44.2185 | 34.4072 | 36.3061 | 29.3386
[10 empty] | 972.21 | 767.198 |  |  | 35.297 | 673.265 |  |  | 44.5017 | 34.3692 | 36.5866 | 29.2908
[10 empty] | 1061.48 | 767.479 |  |  | 38.333 | 674.772 |  |  | 44.785 | 34.3311 | 36.8641 | 29.2292
[10 empty] | 1155.9 | 767.787 |  |  | 41.408 | 676.373 |  |  | 45.0682 | 34.293 | 37.1416 | 29.1676
[10 empty] | 1260.5 | 768.13 |  |  | 44.703 | 678.476 |  |  | 45.3515 | 34.2551 | 37.4192 | 29.106
[10 empty] | 1372.3 | 768.497 |  |  | 48.28 | 680.415 |  |  | 45.6348 | 34.2177 | 37.7012 | 29.0635
[10 empty] | 1496.7 | 768.816 |  |  | 52.351 | 682.066 |  |  | 45.9181 | 34.1802 | 37.9847 | 29.027
[10 empty] | 1629.5 | 769.53 |  |  | 56.574 | 683.787 |  |  | 46.2015 | 34.1427 | 38.2683 | 28.9906
[10 empty] | 1773.1 | 770.411 |  |  | 61.208 | 685.702 |  |  | 46.4848 | 34.1052 | 38.5518 | 28.954
[10 empty] | 1937.8 | 770.346 |  |  | 66.261 | 687.482 |  |  | 46.769 | 34.0737 | 38.8331 | 28.9069
[14 empty] | 72.598 | 688.845 |  |  | 47.0546 | 34.0516 | 39.1145 | 28.8599
[14 empty] | 78.936 | 690.207 |  |  | 47.3401 | 34.0294 | 39.3959 | 28.8128
[14 empty] | 85.274 | 691.57 |  |  | 47.6257 | 34.0073 | 39.6808 | 28.7869
[14 empty] | 91.786 | 692.93 |  |  | 47.9118 | 33.994 | 39.9663 | 28.7645
[14 empty] | 99.963 | 694.255 |  |  | 48.1986 | 33.9905 | 40.2519 | 28.7421
[14 empty] | 108.209 | 695.573 |  |  | 48.4853 | 33.9871 | 40.5374 | 28.7197
[14 empty] | 118.14 | 696.718 |  |  | 48.7721 | 33.9836 | 40.8239 | 28.7087
[14 empty] | 128.07 | 697.864 |  |  | 49.0579 | 33.9643 | 41.1103 | 28.6978
[14 empty] | 139.5 | 698.802 |  |  | 49.3435 | 33.9426 | 41.3968 | 28.6868
[14 empty] | 151.56 | 699.688 |  |  | 49.6291 | 33.9209 | 41.6809 | 28.6574
[14 empty] | 165.49 | 700.81 |  |  | 49.9147 | 33.8992 | 41.9633 | 28.6151
[14 empty] | 179.41 | 701.931 |  |  |  |  | 42.2457 | 28.5728
[14 empty] | 195.09 | 702.978 |  |  |  |  | 42.5281 | 28.5305
[14 empty] | 213.51 | 703.7 |  |  |  |  | 42.8105 | 28.4883
[14 empty] | 231.93 | 704.422 |  |  |  |  | 43.0929 | 28.446
[14 empty] | 254.13 | 705.216 |  |  |  |  | 43.3756 | 28.4051
[14 empty] | 279.48 | 706.071 |  |  |  |  | 43.6598 | 28.3726
[14 empty] | 304.83 | 706.926 |  |  |  |  | 43.9439 | 28.34
[14 empty] | 330.18 | 707.781 |  |  |  |  | 44.2281 | 28.3075
[14 empty] | 355.53 | 708.636 |  |  |  |  | 44.5123 | 28.275
[14 empty] | 387.39 | 709.323 |  |  |  |  | 44.7971 | 28.2467
[14 empty] | 422.86 | 709.916 |  |  |  |  | 45.0819 | 28.2187
[14 empty] | 458.34 | 710.509 |  |  |  |  | 45.3668 | 28.1907
[14 empty] | 501.48 | 711.102 |  |  |  |  | 45.6516 | 28.1626
[14 empty] | 546.36 | 711.696 |  |  |  |  | 45.9371 | 28.1399
[14 empty] | 592.77 | 712.309 |  |  |  |  | 46.2226 | 28.1172
[14 empty] | 647.03 | 713.025 |  |  |  |  | 46.5081 | 28.0945
[14 empty] | 703.44 | 713.703 |  |  |  |  | 46.7936 | 28.0718
[14 empty] | 765.94 | 714.273 |  |  |  |  | 47.0784 | 28.044
[14 empty] | 840.16 | 714.849 |  |  |  |  | 47.3628 | 28.013
[14 empty] | 918.3 | 715.374 |  |  |  |  | 47.6472 | 27.982
[14 empty] | 996.45 | 715.898 |  |  |  |  | 47.9316 | 27.9509
[14 empty] | 1085.1 | 716.216 |  |  |  |  | 48.216 | 27.9199
[14 empty] | 1185.7 | 716.301 |  |  |  |  | 48.4959 | 27.8711
[14 empty] | 1286.2 | 716.385 |  |  |  |  | 48.7791 | 27.8435
[14 empty] | 1405.2 | 717.01 |  |  |  |  | 49.0655 | 27.8312
[14 empty] | 1528.2 | 717.663 |  |  |  |  | 49.3519 | 27.819
[14 empty] | 1667.3 | 718.372 |  |  |  |  | 49.6383 | 27.8068
[14 empty] | 1814.9 | 718.895 |  |  |  |  | 49.925 | 27.803
[14 empty] | 1976.6 | 719.18 |  |  |  |  | 50.1493 | 27.9227

## 9840 IRAM
Propiedades mecanicas en funcion de temperaturas de revenido | [9 empty] | Bandas de templabilidad
x | Rm | x | HB | x | Rp 0,2 | x | Z | x | A | x | Arriba | x | Abajo
208.592 | 1981.71 | 200.911 | 1906.7 | 202.687 | 1768.36 | 225.629 | 1000.74 | 210.904 | 543.39 | 0.9321 | 59.8466 | 0.9576 | 52.8242
212.747 | 1973.99 | 206.036 | 1900.79 | 208.415 | 1764.21 | 231.646 | 1003.48 | 217.143 | 543.87 | 1.2437 | 59.8686 | 1.2693 | 52.8448
216.964 | 1966.37 | 211.162 | 1894.87 | 213.917 | 1759.48 | 237.662 | 1006.21 | 223.383 | 544.31 | 1.5554 | 59.8905 | 1.581 | 52.8654
221.378 | 1959.05 | 215.331 | 1887.19 | 218.631 | 1752.69 | 243.608 | 1009.32 | 229.626 | 544.65 | 1.8658 | 59.9213 | 1.8931 | 52.8756
225.855 | 1951.85 | 219.455 | 1879.43 | 223.382 | 1745.97 | 249.509 | 1012.66 | 235.868 | 544.98 | 2.1734 | 59.9734 | 2.2053 | 52.8812
230.3 | 1944.65 | 223.423 | 1871.45 | 228.134 | 1739.26 | 255.41 | 1016 | 242.113 | 544.75 | 2.484 | 59.9985 | 2.5174 | 52.8869
233.952 | 1936.27 | 227.632 | 1863.86 | 232.652 | 1732.14 | 261.298 | 1019.41 | 248.359 | 544.49 | 2.7961 | 60.01 | 2.8296 | 52.8984
238.008 | 1928.42 | 232.332 | 1857.04 | 236.978 | 1724.68 | 267.185 | 1022.82 | 254.604 | 544.23 | 3.1082 | 60.0215 | 3.1417 | 52.9104
241.773 | 1920.17 | 236.951 | 1850.09 | 241.718 | 1717.97 | 273.071 | 1026.23 | 260.821 | 545.02 | 3.4202 | 60.0182 | 3.4538 | 52.9223
246.231 | 1913.04 | 241.443 | 1842.9 | 246.583 | 1711.48 | 278.956 | 1029.65 | 267.029 | 546.12 | 3.7321 | 60.0126 | 3.7649 | 52.9106
250.971 | 1906.32 | 245.935 | 1835.72 | 251.495 | 1705.08 | 284.84 | 1033.07 | 273.238 | 547.22 | 4.044 | 60.0069 | 4.0757 | 52.8904
255.289 | 1898.86 | 250.427 | 1828.53 | 256.413 | 1698.7 | 290.724 | 1036.49 | 279.45 | 548.26 | 4.356 | 60.0042 | 4.3865 | 52.8703
259.296 | 1890.94 | 254.971 | 1821.44 | 261.391 | 1692.45 | 296.608 | 1039.91 | 285.664 | 549.28 | 4.6681 | 60.0165 | 4.6977 | 52.855
263.616 | 1883.48 | 259.559 | 1814.42 | 266.324 | 1686.11 | 302.526 | 1043.17 | 291.878 | 550.3 | 4.9802 | 60.0287 | 5.0097 | 52.8525
267.73 | 1875.7 | 264.147 | 1807.4 | 271.011 | 1679.27 | 308.476 | 1046.27 | 298.107 | 550.99 | 5.2921 | 60.03 | 5.3218 | 52.8501
271.78 | 1867.84 | 268.642 | 1800.24 | 275.325 | 1671.81 | 314.425 | 1049.37 | 304.345 | 551.5 | 5.604 | 60.0227 | 5.6339 | 52.8532
275.95 | 1860.15 | 272.543 | 1792.17 | 279.832 | 1664.67 | 320.317 | 1052.72 | 310.583 | 552.01 | 5.9158 | 60.0153 | 5.9461 | 52.8587
280.382 | 1852.87 | 276.443 | 1784.1 | 284.342 | 1657.55 | 326.021 | 1056.89 | 316.78 | 553.1 | 6.2259 | 59.9924 | 6.2583 | 52.8643
284.694 | 1845.41 | 280.343 | 1776.04 | 288.392 | 1649.69 | 331.724 | 1061.06 | 322.926 | 554.9 | 6.5346 | 59.9572 | 6.5702 | 52.8801
288.863 | 1837.72 | 284.614 | 1768.5 | 292.679 | 1642.17 | 337.427 | 1065.23 | 329.073 | 556.7 | 6.8442 | 59.9294 | 6.8821 | 52.8979
293.175 | 1830.24 | 288.934 | 1761.03 | 296.977 | 1634.67 | 343.317 | 1068.59 | 335.22 | 558.49 | 7.1557 | 59.916 | 7.1937 | 52.9098
297.498 | 1822.78 | 293.174 | 1753.44 | 301.379 | 1627.34 | 349.253 | 1071.77 | 341.405 | 559.88 | 7.4671 | 59.9026 | 7.5038 | 52.8837
301.838 | 1815.34 | 297.386 | 1745.81 | 305.848 | 1620.11 | 355.189 | 1074.94 | 347.599 | 561.19 | 7.7786 | 59.8892 | 7.8139 | 52.8575
306.111 | 1807.82 | 301.598 | 1738.18 | 310.19 | 1612.68 | 361.125 | 1078.11 | 353.792 | 562.49 | 8.0905 | 59.894 | 8.1239 | 52.8309
310.2 | 1800 | 306.04 | 1730.91 | 314.843 | 1605.81 | 367.035 | 1081.4 | 359.97 | 563.98 | 8.4026 | 59.9055 | 8.4295 | 52.7806
314.104 | 1791.94 | 310.527 | 1723.72 | 319.518 | 1598.97 | 372.822 | 1085.24 | 366.141 | 565.54 | 8.7147 | 59.917 | 8.7351 | 52.7303
318.845 | 1785.59 | 315.014 | 1716.53 | 323.867 | 1591.55 | 378.61 | 1089.08 | 372.312 | 567.1 | 9.0245 | 59.8906 | 9.0407 | 52.68
322.003 | 1776.94 | 319.501 | 1709.34 | 327.79 | 1583.52 | 384.398 | 1092.92 | 378.519 | 568.13 | 9.3342 | 59.8613 | 9.3467 | 52.6312
324.93 | 1767.85 | 323.631 | 1701.6 | 331.921 | 1575.77 | 390.183 | 1096.77 | 384.752 | 568.77 | 9.6438 | 59.832 | 9.6569 | 52.6065
328.885 | 1759.86 | 327.593 | 1693.61 | 336.118 | 1568.12 | 395.967 | 1100.62 | 390.985 | 569.41 | 9.9523 | 59.7963 | 9.9672 | 52.5818
332.929 | 1751.98 | 331.556 | 1685.63 | 340.597 | 1560.92 | 401.751 | 1104.48 | 397.219 | 570.05 | 10.2591 | 59.7512 | 10.2754 | 52.5482
337.077 | 1744.26 | 335.795 | 1678.05 | 344.603 | 1553 | 407.534 | 1108.33 | 403.295 | 572.22 | 10.5663 | 59.7086 | 10.5748 | 52.4762
341.056 | 1736.3 | 340.143 | 1670.63 | 348.521 | 1544.96 | 413.324 | 1112.17 | 409.32 | 574.9 | 10.8779 | 59.6979 | 10.8743 | 52.4042
344.583 | 1727.81 | 344.492 | 1663.2 | 352.439 | 1536.91 | 419.116 | 1115.99 | 415.346 | 577.59 | 11.1895 | 59.6873 | 11.174 | 52.3333
347.663 | 1718.83 | 348.57 | 1655.38 | 356.417 | 1528.95 | 424.909 | 1119.81 | 421.399 | 580.09 | 11.4971 | 59.6472 | 11.4771 | 52.2731
351.827 | 1711.13 | 352.607 | 1647.5 | 360.545 | 1521.19 | 430.701 | 1123.63 | 427.464 | 582.52 | 11.804 | 59.6027 | 11.7722 | 52.1937
355.998 | 1703.44 | 356.63 | 1639.59 | 364.687 | 1513.46 | 436.494 | 1127.45 | 433.529 | 584.95 | 12.1109 | 59.5583 | 12.0523 | 52.0779
360.112 | 1695.67 | 360.59 | 1631.6 | 368.837 | 1505.74 | 442.113 | 1131.91 | 439.619 | 587.2 | 12.4186 | 59.5175 | 12.3323 | 51.9622
364.149 | 1687.78 | 364.551 | 1623.62 | 372.948 | 1497.95 | 447.722 | 1136.41 | 445.721 | 589.37 | 12.7276 | 59.4845 | 12.6186 | 51.8587
368.007 | 1679.66 | 368.527 | 1615.65 | 377.059 | 1490.17 | 453.33 | 1140.91 | 451.822 | 591.54 | 13.0367 | 59.4514 | 12.9081 | 51.7615
371.864 | 1671.53 | 372.748 | 1608.03 | 381.169 | 1482.39 | 458.939 | 1145.41 | 457.905 | 593.85 | 13.3458 | 59.4184 | 13.1975 | 51.6642
375.807 | 1663.52 | 377.005 | 1600.47 | 384.852 | 1474.08 | 464.557 | 1149.87 | 463.979 | 596.21 | 13.6544 | 59.383 | 13.4782 | 51.5499
379.801 | 1655.58 | 381.436 | 1593.18 | 388.271 | 1465.44 | 470.406 | 1153.46 | 470.053 | 598.58 | 13.9624 | 59.3438 | 13.7568 | 51.4317
383.6 | 1647.41 | 385.743 | 1585.7 | 391.691 | 1456.8 | 476.254 | 1157.04 | 476.164 | 600.66 | 14.2704 | 59.3046 | 14.0379 | 51.3177
386.831 | 1638.57 | 389.89 | 1577.97 | 395.815 | 1449.06 | 482.103 | 1160.62 | 482.303 | 602.53 | 14.578 | 59.264 | 14.3178 | 51.2022
390.196 | 1629.88 | 394.036 | 1570.24 | 400.062 | 1441.49 | 487.951 | 1164.21 | 488.442 | 604.4 | 14.879 | 59.1967 | 14.5666 | 51.0414
393.764 | 1621.4 | 397.969 | 1562.24 | 404.309 | 1433.91 | 493.782 | 1167.86 | 494.58 | 606.27 | 15.1799 | 59.1294 | 14.8153 | 50.8807
397.937 | 1613.71 | 401.482 | 1553.71 | 408.557 | 1426.33 | 499.564 | 1171.72 | 500.707 | 608.24 | 15.4767 | 59.0503 | 15.068 | 50.7251
402.098 | 1606.01 | 405.005 | 1545.18 | 412.492 | 1418.35 | 505.346 | 1175.59 | 506.791 | 610.53 | 15.7715 | 58.9656 | 15.3344 | 50.5875
405.98 | 1597.92 | 409.282 | 1537.65 | 415.959 | 1409.76 | 511.128 | 1179.45 | 512.876 | 612.83 | 16.072 | 58.8999 | 15.6009 | 50.4499
409.818 | 1589.77 | 413.559 | 1530.11 | 419.307 | 1401.04 | 516.91 | 1183.31 | 518.96 | 615.12 | 16.3791 | 58.8567 | 15.8673 | 50.3122
413.582 | 1581.52 | 417.823 | 1522.56 | 422.491 | 1392.16 | 522.656 | 1187.31 | 525.027 | 617.53 | 16.6863 | 58.8135 | 16.1342 | 50.1751
416.967 | 1572.86 | 422.073 | 1514.99 | 425.901 | 1383.53 | 528.313 | 1191.64 | 531.056 | 620.19 | 16.9939 | 58.7724 | 16.401 | 50.0381
420.249 | 1564.07 | 426.322 | 1507.41 | 429.567 | 1375.17 | 533.97 | 1195.98 | 537.085 | 622.85 | 17.3021 | 58.734 | 16.6679 | 49.901
423.53 | 1555.29 | 430.421 | 1499.62 | 433.234 | 1366.8 | 539.626 | 1200.31 | 543.113 | 625.51 | 17.6102 | 58.6957 | 16.923 | 49.7483
426.714 | 1546.41 | 434.489 | 1491.77 | 436.9 | 1358.44 | 545.283 | 1204.65 | 549.142 | 628.17 | 17.9152 | 58.6433 | 17.1755 | 49.5921
429.894 | 1537.52 | 438.165 | 1483.43 | 440.467 | 1349.98 | 550.94 | 1208.98 | 555.119 | 631.12 | 18.2186 | 58.5846 | 17.4303 | 49.4388
433.541 | 1529.14 | 441.759 | 1474.99 | 443.604 | 1341.05 | 556.583 | 1213.37 | 561.076 | 634.19 | 18.5198 | 58.5194 | 17.6895 | 49.2911
437.394 | 1521.04 | 445.8 | 1467.15 | 446.787 | 1332.17 | 562.22 | 1217.77 | 567.032 | 637.26 | 18.8122 | 58.4287 | 17.9487 | 49.1434
441.494 | 1513.29 | 450.138 | 1459.71 | 450.115 | 1323.43 | 567.858 | 1222.17 | 572.989 | 640.32 | 19.1066 | 58.3447 | 18.1995 | 48.9866
444.79 | 1504.52 | 454.482 | 1452.28 | 453.459 | 1314.71 | 573.495 | 1226.57 | 578.945 | 643.39 | 19.4146 | 58.3058 | 18.4197 | 48.7969
448.086 | 1495.75 | 458.779 | 1444.79 | 456.806 | 1306 | 579.133 | 1230.97 | 584.913 | 646.4 | 19.7207 | 58.2591 | 18.64 | 48.6072
451.364 | 1486.96 | 462.647 | 1436.67 | 460.14 | 1297.27 | 584.771 | 1235.37 | 590.899 | 649.31 | 20.0215 | 58.1916 | 18.8815 | 48.4387
454.616 | 1478.15 | 466.528 | 1428.58 | 463.651 | 1288.73 | 590.426 | 1239.71 | 596.884 | 652.22 | 20.3149 | 58.1033 | 19.1273 | 48.2746
458.084 | 1469.57 | 470.46 | 1420.55 | 467.256 | 1280.3 | 596.183 | 1243.67 | 602.87 | 655.13 | 20.6057 | 58.0095 | 19.3664 | 48.1034
461.872 | 1461.36 | 474.364 | 1412.49 | 470.86 | 1271.86 | 601.939 | 1247.64 | 608.856 | 658.03 | 20.8913 | 57.9043 | 19.5998 | 47.9261
465.749 | 1453.27 | 478.264 | 1404.42 | 474.784 | 1263.83 | 607.696 | 1251.6 | 614.707 | 661.51 | 21.1834 | 57.8164 | 19.831 | 47.7467
469.174 | 1444.64 | 482.163 | 1396.35 | 478.748 | 1255.84 | 613.453 | 1255.56 | 620.304 | 666.05 | 21.488 | 57.7618 | 20.0549 | 47.5602
472.644 | 1436.06 | 486.063 | 1388.28 | 482.314 | 1247.37 | 619.243 | 1259.39 | 625.902 | 670.58 | 21.785 | 57.6871 | 20.2787 | 47.3737
476.432 | 1427.84 | 489.983 | 1380.24 | 485.697 | 1238.69 | 625.046 | 1263.17 | 631.499 | 675.12 | 22.0708 | 57.5822 | 20.502 | 47.1867
479.909 | 1419.29 | 493.912 | 1372.2 | 488.922 | 1229.85 | 630.849 | 1266.94 | 637.096 | 679.66 | 22.3626 | 57.4903 | 20.7233 | 46.9979
482.954 | 1410.28 | 497.84 | 1364.17 | 492.146 | 1221.01 | 636.652 | 1270.72 | 642.723 | 684.09 | 22.6576 | 57.4078 | 20.9446 | 46.8091
486.24 | 1401.56 | 501.779 | 1356.15 | 496.144 | 1213.09 | 642.455 | 1274.5 | 648.549 | 687.77 | 22.9629 | 57.356 | 21.1659 | 46.6203
490.022 | 1393.33 | 505.81 | 1348.26 | 500.22 | 1205.26 | 648.05 | 1279.03 | 654.375 | 691.45 | 23.2634 | 57.2893 | 21.358 | 46.409
493.68 | 1384.97 | 509.84 | 1340.37 | 503.757 | 1196.77 | 653.608 | 1283.7 | 660.202 | 695.13 | 23.5573 | 57.2025 | 21.5429 | 46.1921
496.966 | 1376.2 | 513.87 | 1332.47 | 507.178 | 1188.14 | 659.167 | 1288.36 | 666.01 | 698.87 | 23.8472 | 57.1063 | 21.7671 | 46.0061
500.261 | 1367.43 | 517.9 | 1324.58 | 510.856 | 1179.79 | 664.725 | 1293.03 | 671.704 | 703.08 | 24.1379 | 57.0118 | 21.9929 | 45.8214
503.575 | 1358.67 | 521.93 | 1316.68 | 514.535 | 1171.44 | 670.284 | 1297.7 | 677.397 | 707.28 | 24.4292 | 56.9187 | 22.2209 | 45.6389
506.954 | 1349.99 | 525.925 | 1308.74 | 518.205 | 1163.09 | 675.924 | 1302.09 | 683.09 | 711.49 | 24.7246 | 56.8361 | 22.45 | 45.4574
510.436 | 1341.42 | 529.801 | 1300.64 | 521.847 | 1154.7 | 681.587 | 1306.4 | 688.783 | 715.69 | 25.0189 | 56.7509 | 22.6789 | 45.2756
513.875 | 1332.8 | 533.677 | 1292.54 | 525.403 | 1146.23 | 687.25 | 1310.71 | 694.476 | 719.89 | 25.3078 | 56.6525 | 22.8901 | 45.0781
517.293 | 1324.16 | 537.553 | 1284.44 | 528.035 | 1136.87 | 692.914 | 1315.02 |  |  | 25.5969 | 56.5544 | 23.1024 | 44.8817
520.929 | 1315.76 | 541.43 | 1276.34 | 531.219 | 1128.08 | 698.577 | 1319.33 |  |  | 25.8961 | 56.4818 | 23.3376 | 44.7061
524.569 | 1307.37 | 545.306 | 1268.24 | 535.154 | 1120.05 |  |  |  |  | 26.1953 | 56.4092 | 23.5728 | 44.5306
527.859 | 1298.6 | 549.182 | 1260.14 | 539.089 | 1112.03 |  |  |  |  | 26.4865 | 56.3171 | 23.808 | 44.3551
531.133 | 1289.8 | 552.896 | 1251.85 | 542.833 | 1103.77 |  |  |  |  | 26.7728 | 56.2133 | 24.0431 | 44.1796
534.166 | 1280.78 | 556.36 | 1243.25 | 546.529 | 1095.44 |  |  |  |  | 27.0617 | 56.1148 | 24.277 | 44.0027
537.156 | 1271.72 | 560.207 | 1235.19 | 550.224 | 1087.11 |  |  |  |  | 27.3511 | 56.0175 | 24.5099 | 43.8249
540.172 | 1262.69 | 564.748 | 1228.09 | 554.031 | 1078.92 |  |  |  |  | 27.6447 | 55.9304 | 24.7428 | 43.6471
543.595 | 1254.05 | 569.088 | 1220.7 | 557.85 | 1070.75 |  |  |  |  | 27.942 | 55.8524 | 24.9784 | 43.472
547.019 | 1245.41 | 572.829 | 1212.43 | 561.669 | 1062.58 |  |  |  |  | 28.2389 | 55.7731 | 25.2148 | 43.2977
550.49 | 1236.83 | 576.55 | 1204.13 | 565.488 | 1054.4 |  |  |  |  | 28.535 | 55.692 | 25.4512 | 43.1234
553.995 | 1228.28 | 580.002 | 1195.53 | 569.318 | 1046.24 |  |  |  |  | 28.8314 | 55.6114 | 25.6786 | 42.9405
557.499 | 1219.74 | 583.912 | 1187.48 | 573.154 | 1038.09 |  |  |  |  | 29.1279 | 55.5311 | 25.8994 | 42.7512
561.262 | 1211.51 | 588.037 | 1179.73 | 576.99 | 1029.94 |  |  |  |  | 29.4187 | 55.4371 | 26.1396 | 42.5824
565.338 | 1203.68 | 592.312 | 1172.21 | 580.827 | 1021.79 |  |  |  |  | 29.7095 | 55.3433 | 26.3935 | 42.428
569.414 | 1195.85 | 595.981 | 1163.85 | 584.789 | 1013.8 |  |  |  |  | 30.0074 | 55.2667 | 26.6446 | 42.2703
573.061 | 1187.49 | 599.768 | 1155.64 | 588.872 | 1005.98 |  |  |  |  | 30.3046 | 55.1885 | 26.8853 | 42.1005
576.543 | 1178.91 | 603.582 | 1147.46 | 592.955 | 998.16 |  |  |  |  | 30.5981 | 55.1007 | 27.1259 | 41.9307
580.215 | 1170.58 | 607.397 | 1139.28 | 597.038 | 990.34 |  |  |  |  | 30.8917 | 55.0128 | 27.369 | 41.7639
584.359 | 1162.85 | 611.613 | 1131.66 | 601.128 | 982.53 |  |  |  |  | 31.1876 | 54.9313 | 27.6314 | 41.6205
588.445 | 1155.05 | 615.903 | 1124.15 | 605.286 | 974.82 |  |  |  |  | 31.4861 | 54.8566 | 27.8938 | 41.4771
591.57 | 1146.11 | 619.683 | 1115.97 | 609.444 | 967.11 |  |  |  |  | 31.7847 | 54.7821 | 28.1555 | 41.3328
594.749 | 1137.23 | 623.148 | 1107.38 | 613.35 | 959.05 |  |  |  |  | 32.0834 | 54.7082 | 28.412 | 41.1816
598.422 | 1128.88 | 626.733 | 1098.93 | 617.257 | 950.99 |  |  |  |  | 32.3822 | 54.6342 | 28.6684 | 41.0303
602.096 | 1120.53 | 630.497 | 1090.69 | 621.164 | 942.93 |  |  |  |  | 32.6804 | 54.5587 | 28.9095 | 40.8611
605.77 | 1112.18 | 634.295 | 1082.49 | 625.074 | 934.87 |  |  |  |  | 32.9776 | 54.4804 | 29.1498 | 40.691
609.573 | 1103.98 | 638.103 | 1074.3 | 629.168 | 927.07 |  |  |  |  | 33.2757 | 54.4048 | 29.4089 | 40.5432
613.415 | 1095.84 | 641.955 | 1066.17 | 633.263 | 919.27 |  |  |  |  | 33.5795 | 54.3472 | 29.6681 | 40.3954
617.305 | 1087.76 | 645.848 | 1058.09 | 637.351 | 911.45 |  |  |  |  | 33.8832 | 54.2896 | 29.9272 | 40.2477
621.349 | 1079.88 | 649.839 | 1050.15 | 641.399 | 903.58 |  |  |  |  | 34.187 | 54.2321 | 30.1864 | 40.0999
625.404 | 1072.02 | 654.188 | 1042.73 | 645.447 | 895.71 |  |  |  |  | 34.4898 | 54.171 | 30.4596 | 39.9731
629.528 | 1064.26 | 658.538 | 1035.31 | 649.56 | 887.94 |  |  |  |  | 34.7921 | 54.1082 | 30.7361 | 39.8512
633.653 | 1056.5 | 662.773 | 1027.72 | 653.71 | 880.21 |  |  |  |  | 35.083 | 54.0149 | 31.0126 | 39.7292
637.897 | 1048.92 | 666.779 | 1019.8 | 657.765 | 872.36 |  |  |  |  | 35.3722 | 53.9171 | 31.2775 | 39.5913
642.252 | 1041.51 | 670.786 | 1011.87 | 661.757 | 864.41 |  |  |  |  | 35.6708 | 53.8475 | 31.5238 | 39.4278
646.608 | 1034.1 | 674.792 | 1003.94 | 666.067 | 856.93 |  |  |  |  | 35.9776 | 53.8025 | 31.777 | 39.2728
650.931 | 1026.64 | 678.59 | 995.75 | 670.383 | 849.46 |  |  |  |  | 36.2813 | 53.7452 | 32.0361 | 39.125
655.21 | 1019.11 | 682.296 | 987.43 | 674.613 | 841.86 |  |  |  |  | 36.583 | 53.6806 | 32.2952 | 38.9771
659.289 | 1011.31 | 686.002 | 979.12 | 678.613 | 833.92 |  |  |  |  | 36.888 | 53.6277 | 32.5553 | 38.8307
662.976 | 1002.97 | 689.845 | 970.98 | 682.613 | 825.99 |  |  |  |  | 37.1934 | 53.5763 | 32.8181 | 38.6878
666.663 | 994.64 | 693.751 | 962.92 | 686.737 | 818.23 |  |  |  |  | 37.4997 | 53.5295 | 33.0809 | 38.5449
670.959 | 987.17 | 697.657 | 954.85 | 690.91 | 810.54 |  |  |  |  | 37.8074 | 53.4888 | 33.3437 | 38.4021
675.466 | 980.02 |  |  | 695.254 | 803.12 |  |  |  |  | 38.1151 | 53.448 | 33.6106 | 38.2655
679.412 | 972.05 |  |  | 699.761 | 795.96 |  |  |  |  | 38.4224 | 53.4055 | 33.883 | 38.1367
683.11 | 963.72 | [8 empty] | 38.7296 | 53.3623 | 34.1553 | 38.0079
686.835 | 955.44 | [8 empty] | 39.0333 | 53.3045 | 34.4276 | 37.8792
690.985 | 947.71 | [8 empty] | 39.3364 | 53.2445 | 34.6999 | 37.7504
695.134 | 939.99 | [8 empty] | 39.6404 | 53.1879 | 34.9728 | 37.6225
699.284 | 932.27 | [8 empty] | 39.9447 | 53.1324 | 35.2495 | 37.5008
[10 empty] | 40.2499 | 53.0806 | 35.5261 | 37.3792
[10 empty] | 40.5575 | 53.0394 | 35.8028 | 37.2576
[10 empty] | 40.865 | 52.9975 | 36.0795 | 37.1359
[10 empty] | 41.1681 | 52.9375 | 36.3562 | 37.0143
[10 empty] | 41.4712 | 52.8776 | 36.6328 | 36.8926
[10 empty] | 41.7779 | 52.8338 | 36.9095 | 36.7708
[10 empty] | 42.087 | 52.8008 | 37.1861 | 36.6491
[10 empty] | 42.3961 | 52.7679 | 37.4666 | 36.5343
[10 empty] | 42.7054 | 52.7366 | 37.751 | 36.4267
[10 empty] | 43.0151 | 52.7074 | 38.0354 | 36.3191
[10 empty] | 43.3247 | 52.6781 | 38.3195 | 36.211
[10 empty] | 43.635 | 52.6533 | 38.6016 | 36.099
[10 empty] | 43.9456 | 52.6318 | 38.8837 | 35.9869
[10 empty] | 44.2562 | 52.6102 | 39.1659 | 35.875
[10 empty] | 44.5664 | 52.5846 | 39.4485 | 35.764
[10 empty] | 44.8767 | 52.5607 | 39.7312 | 35.653
[10 empty] | 45.1879 | 52.5443 | 40.0138 | 35.542
[10 empty] | 45.4991 | 52.5278 | 40.2993 | 35.4366
[10 empty] | 45.8099 | 52.5076 | 40.5853 | 35.332
[10 empty] | 46.1204 | 52.4846 | 40.8732 | 35.2326
[10 empty] | 46.4319 | 52.4761 | 41.1759 | 35.171
[10 empty] | 46.744 | 52.4754 | 41.4786 | 35.1094
[10 empty] | 47.0561 | 52.4747 | 41.7754 | 35.0316
[10 empty] | 47.3681 | 52.4706 | 42.0676 | 34.9406
[10 empty] | 47.6801 | 52.4659 | 42.3598 | 34.8495
[10 empty] | 47.992 | 52.4612 | 42.652 | 34.7585
[10 empty] | 48.3041 | 52.4608 | 42.9498 | 34.6819
[10 empty] | 48.6163 | 52.4626 | 43.248 | 34.6064
[10 empty] | 48.9284 | 52.4643 | 43.5463 | 34.531
[10 empty] | 49.2392 | 52.4931 | 43.8474 | 34.4652
[10 empty] | 49.5497 | 52.5268 | 44.1526 | 34.4133
[10 empty] | 49.8601 | 52.5619 | 44.4579 | 34.3614
[10 empty] | 50.1704 | 52.5975 | 44.7593 | 34.2958
[10 empty] | 50.4796 | 52.64 | 45.0612 | 34.2322
[12 empty] | 45.3717 | 34.2092
[12 empty] | 45.6822 | 34.1862
[12 empty] | 45.9926 | 34.1632
[12 empty] | 46.3029 | 34.1387
[12 empty] | 46.6131 | 34.1128
[12 empty] | 46.9232 | 34.087
[12 empty] | 47.2349 | 34.0831
[12 empty] | 47.5471 | 34.0849
[12 empty] | 47.8591 | 34.0818
[12 empty] | 48.1709 | 34.0744
[12 empty] | 48.4827 | 34.0671
[12 empty] | 48.7946 | 34.0597
[12 empty] | 49.1066 | 34.0744
[12 empty] | 49.4185 | 34.0899
[12 empty] | 49.7305 | 34.1055
[12 empty] | 50.0416 | 34.1328
[12 empty] | 50.3491 | 34.1834